## Corde1
Mesure effectuée le 31/03/2014 à 15:43
exl 116
Vitesse 0.1mm/s
Section 0.06mm2

Gain force	Gain longi	Fact J longi	Gain J trans	Fact J trans	Section mm²
0,087	0,1	2,09	0,1	2,09	0,06

Contrainte MPa	Def longi	Def trans	Force en kN	Position	Allongement	Covariance	Variance_allong	Contrainte dans la corde en fonction de l'allongement / Allongement (mm) / Contrainte (MPa)
31,231651	-0,003229	-0,003191	0,001874	-0,002941	0,01	3906,9550099394	12,145225
31,231651	-0,003229	-0,003191	0,001874	-0,002941	0,02	3895,744235162	12,075625
41,6422	-0,003229	-0,003191	0,002499	-0,002941	0,03	3848,4609080995	12,006225
41,6422	-0,003225	-0,003197	0,002499	-0,002941	0,04	3837,3542388121	11,937025
20,8211	-0,003226	-0,003195	0,001249	-0,002941	0,05	3897,9762590246	11,868025
20,8211	-0,003229	-0,003196	0,001249	-0,002941	0,06	3886,6613787372	11,799225
20,8211	-0,003225	-0,0032	0,001249	-0,002941	0,07	3875,3464984497	11,730625
20,8211	-0,003229	-0,003194	0,001249	-0,002941	0,08	3864,0316181623	11,662225
31,231651	-0,003229	-0,003194	0,001874	-0,002941	0,09	3817,2688117198	11,594025
31,231651	-0,003232	-0,003193	0,001874	-0,002941	0,1	3806,0580369424	11,526025
20,8211	-0,003228	-0,003194	0,001249	-0,002941	0,11	3830,0869773	11,458225
20,8211	-0,00323	-0,003195	0,001249	-0,002941	0,12	3818,7720970125	11,390625
41,6422	-0,00323	-0,003193	0,002499	-0,002941	0,13	3737,3942152251	11,323225
41,6422	-0,003229	-0,003193	0,002499	-0,002941	0,14	3726,2875459376	11,256025
41,6422	-0,003225	-0,003194	0,002499	-0,002941	0,15	3715,1808766502	11,189025
41,6422	-0,003225	-0,003194	0,002499	-0,002941	0,16	3704,0742073627	11,122225
10,41055	-0,003226	-0,003195	0,000625	-0,002941	0,17	3796,8127743253	11,055625
10,41055	-0,003229	-0,003198	0,000625	-0,002941	0,18	3785,3937885378	10,989225
20,8211	-0,003228	-0,003193	0,001249	-0,002941	0,19	3739,5679350004	10,923025
20,8211	-0,003226	-0,003195	0,001249	-0,002941	0,2	3728,253054713	10,857025
20,8211	-0,003226	-0,003193	0,001249	-0,002941	0,21	3716,9381744255	10,791225
10,41055	-0,003226	-0,003193	0,000625	-0,002941	0,22	3739,7178453881	10,725625
10,41055	-0,003225	-0,003195	0,000625	-0,002941	0,23	3728,2988596006	10,660225
20,8211	-0,00323	-0,0032	0,001249	-0,006765	0,24	3682,9935335632	10,595025
20,8211	-0,003229	-0,003196	0,001249	-0,006765	0,25	3671,6786532757	10,530025
31,231651	-0,003229	-0,003194	0,001874	-0,034412	0,26	3626,6856405033	10,465225
31,231651	-0,00323	-0,003194	0,001874	-0,034412	0,27	3615,4748657258	10,400625
52,052753	-0,00323	-0,003194	0,003123	-0,054706	0,28	3537,3242480184	10,336225
52,052753	-0,003225	-0,003196	0,003123	-0,054706	0,29	3526,321684261	10,272025
52,052753	-0,00323	-0,003195	0,003123	-0,074706	0,3	3515,3191205035	10,208025
52,052753	-0,003228	-0,003195	0,003123	-0,074706	0,31	3504,3165567461	10,144225
41,6422	-0,003228	-0,003195	0,002499	-0,094118	0,32	3526,3674987636	10,080625
41,6422	-0,003229	-0,003195	0,002499	-0,094118	0,33	3515,2608294762	10,017225
72,873856	-0,003229	-0,003195	0,004372	-0,115	0,34	3405,6182855087	9,954025
72,873856	-0,003223	-0,003194	0,004372	-0,115	0,35	3394,8239327813	9,891025
62,463303	-0,003229	-0,003197	0,003748	-0,136765	0,36	3416,6666637088	9,828225
62,463303	-0,003228	-0,003197	0,003748	-0,136765	0,37	3405,7682054514	9,765625
93,694954	-0,003226	-0,003197	0,005622	-0,154118	0,38	3297,583154329	9,703225
93,694954	-0,003226	-0,003197	0,005622	-0,154118	0,39	3286,9970125815	9,641025
72,873856	-0,003226	-0,003198	0,004372	-0,177941	0,4	3340,8521691441	9,579025
72,873856	-0,003228	-0,003197	0,004372	-0,177941	0,41	3330,0578164166	9,517225
83,284401	-0,003228	-0,003197	0,004997	-0,196765	0,42	3287,2510378142	9,455625
83,284401	-0,003225	-0,003195	0,004997	-0,196765	0,43	3276,5607905367	9,394225
104,105507	-0,003225	-0,003195	0,006246	-0,216176	0,44	3202,2620644293	9,333025
104,105507	-0,003228	-0,003197	0,006246	-0,216176	0,45	3191,7800282118	9,272025
114,516052	-0,003228	-0,003197	0,006871	-0,236765	0,46	3149,7019879194	9,211225
114,516052	-0,003226	-0,0032	0,006871	-0,236765	0,47	3139,324057152	9,150625
114,516052	-0,003229	-0,003195	0,006871	-0,255882	0,48	3128,9461263845	9,090225
114,516052	-0,003226	-0,003195	0,006871	-0,255882	0,49	3118,5681956171	9,030025
114,516052	-0,003229	-0,003195	0,006871	-0,275	0,5	3108,1902648496	8,970025
114,516052	-0,003229	-0,003194	0,006871	-0,275	0,51	3097,8123340822	8,910225
135,337158	-0,003226	-0,0032	0,00812	-0,294412	0,52	3025,4916129647	8,850625
135,337158	-0,003228	-0,003196	0,00812	-0,294412	0,53	3015,3218932573	8,791225
135,337158	-0,003229	-0,003198	0,00812	-0,317059	0,54	3005,1521735498	8,732025
135,337158	-0,003229	-0,003193	0,00812	-0,317059	0,55	2994,9824538424	8,673025
135,337158	-0,00323	-0,003194	0,00812	-0,335882	0,56	2984,812734135	8,614225
135,337158	-0,003228	-0,003198	0,00812	-0,335882	0,57	2974,6430144275	8,555625
166,568802	-0,00323	-0,003196	0,009994	-0,355294	0,58	2873,4330524601	8,497225
166,568802	-0,00323	-0,003195	0,009994	-0,355294	0,59	2863,5756491926	8,439025
145,747711	-0,003226	-0,003196	0,008745	-0,375294	0,6	2913,9953043702	8,381025
145,747711	-0,003228	-0,003193	0,008745	-0,375294	0,61	2903,9296901927	8,323225
156,158264	-0,00323	-0,003195	0,009369	-0,394706	0,62	2863,9337361403	8,265625
156,158264	-0,003229	-0,003196	0,009369	-0,394706	0,63	2853,9722274928	8,208225
166,568802	-0,003226	-0,003194	0,009994	-0,413235	0,64	2814,2886328554	8,151025
166,568802	-0,003225	-0,003194	0,009994	-0,413235	0,65	2804,431229588	8,094025
145,747711	-0,003229	-0,003195	0,008745	-0,434412	0,66	2853,6016193055	8,037225
145,747711	-0,003228	-0,003196	0,008745	-0,434412	0,67	2843,5360051281	7,980625
176,979355	-0,003229	-0,003194	0,010619	-0,453824	0,68	2745,5533130906	7,924225
176,979355	-0,003228	-0,003195	0,010619	-0,453824	0,69	2735,8000153532	7,868025
187,389908	-0,003228	-0,003198	0,011243	-0,473824	0,7	2696,9492219807	7,812025
187,389908	-0,00323	-0,003195	0,011243	-0,473824	0,71	2687,3000297733	7,756225
197,800461	-0,003228	-0,003195	0,011868	-0,494118	0,72	2648,7615529908	7,700625
197,800461	-0,003228	-0,003196	0,011868	-0,494118	0,73	2639,2164663134	7,645225
197,800461	-0,003228	-0,003193	0,011868	-0,514118	0,74	2629,671379636	7,590025
197,800461	-0,003228	-0,003195	0,011868	-0,514118	0,75	2620,1262929585	7,535025
197,800461	-0,003226	-0,003197	0,011868	-0,533824	0,76	2610,5812062811	7,480225
197,800461	-0,003228	-0,003197	0,011868	-0,533824	0,77	2601,0361196036	7,425625
208,211014	-0,003226	-0,003198	0,012493	-0,553235	0,78	2563,2263815312	7,371225
208,211014	-0,003225	-0,003196	0,012493	-0,553235	0,79	2553,7854003837	7,317025
239,442657	-0,003226	-0,003195	0,014367	-0,571765	0,8	2460,1751413513	7,263025
239,442657	-0,003228	-0,003197	0,014367	-0,571765	0,81	2451,0464766338	7,209225
218,621567	-0,003228	-0,003197	0,013117	-0,591176	0,82	2497,6142276664	7,155625
218,621567	-0,003228	-0,003196	0,013117	-0,610588	0,83	2488,277352049	7,102225
218,621567	-0,003228	-0,003196	0,013117	-0,610588	0,84	2478,9404764315	7,049025
218,621567	-0,003228	-0,003198	0,013117	-0,629412	0,85	2469,6036008141	6,996025
229,032104	-0,003226	-0,003194	0,013742	-0,629412	0,86	2432,8349602016	6,943225
229,032104	-0,003226	-0,003194	0,013742	-0,648529	0,87	2423,6021899542	6,890625
229,032104	-0,003226	-0,003194	0,013742	-0,648529	0,88	2414,3694197067	6,838225
229,032104	-0,003228	-0,003196	0,013742	-0,667941	0,89	2405,1366494593	6,786025
229,032104	-0,003231	-0,003198	0,013742	-0,667941	0,9	2395,9038792118	6,734025
239,442657	-0,003229	-0,003195	0,014367	-0,686765	0,91	2359,7598294594	6,682225
239,442657	-0,003225	-0,003193	0,014367	-0,686765	0,92	2350,631164742	6,630625
270,674316	-0,003229	-0,003197	0,01624	-0,705882	0,93	2261,3932946895	6,579225
270,674316	-0,003231	-0,003195	0,01624	-0,705882	0,94	2252,5769465621	6,528025
281,084869	-0,003231	-0,003195	0,016865	-0,725294	0,95	2217,2657410496	6,477025
281,084869	-0,003226	-0,003196	0,016865	-0,725294	0,96	2208,5534984522	6,426225
270,674316	-0,003228	-0,003197	0,01624	-0,744706	0,97	2226,1279021797	6,375625
270,674316	-0,003229	-0,003196	0,01624	-0,744706	0,98	2217,3115540523	6,325225
281,084869	-0,003226	-0,003198	0,016865	-0,763824	0,99	2182,4167706598	6,275025
281,084869	-0,00323	-0,003196	0,016865	-0,763824	1	2173,7045280624	6,225025
291,495422	-0,003229	-0,003194	0,01749	-0,782941	1,01	2139,12206126	6,175225
291,495422	-0,003228	-0,003193	0,01749	-0,782941	1,02	2130,5139241925	6,125625
301,905975	-0,003228	-0,003194	0,018114	-0,802941	1,03	2096,2437739801	6,076225
301,905975	-0,003228	-0,003194	0,018114	-0,802941	1,04	2087,7397424426	6,027025
312,316528	-0,003229	-0,003195	0,018739	-0,826176	1,05	2053,7819088202	5,978025
312,316528	-0,003224	-0,003194	0,018739	-0,826176	1,06	2045,3819828127	5,929225
312,316528	-0,003225	-0,003195	0,018739	-0,841765	1,07	2036,9820568053	5,880625
312,316528	-0,003228	-0,003195	0,018739	-0,860588	1,08	2028,5821307978	5,832225
312,316528	-0,003228	-0,003194	0,018739	-0,860588	1,09	2020,1822047904	5,784025
312,316528	-0,003228	-0,003193	0,018739	-0,879706	1,1	2011,782278783	5,736025
322,727051	-0,003231	-0,003193	0,019364	-0,879706	1,11	1978,5532554205	5,688225
312,316528	-0,003229	-0,003196	0,018739	-0,898529	1,12	1994,9824267681	5,640625
312,316528	-0,003228	-0,003197	0,018739	-0,898529	1,13	1986,5825007606	5,593225
333,137604	-0,003226	-0,003195	0,019988	-0,917941	1,14	1929,1489407732	5,546025
333,137604	-0,003226	-0,003195	0,019988	-0,917941	1,15	1920,9572255257	5,499025
353,95871	-0,003226	-0,003195	0,021238	-0,937059	1,16	1864,1482277683	5,452225
353,95871	-0,003228	-0,003196	0,021238	-0,937059	1,17	1856,1647235808	5,405625
343,548157	-0,003228	-0,003196	0,020613	-0,956471	1,18	1872,2816495884	5,359225
343,548157	-0,003231	-0,003196	0,020613	-0,956471	1,19	1864,194039871	5,313025
353,95871	-0,003226	-0,003195	0,021238	-0,975882	1,2	1832,2142110185	5,267025
353,95871	-0,003228	-0,003197	0,021238	-0,975882	1,21	1824,2307068311	5,221225
364,369263	-0,003229	-0,003197	0,021862	-0,994706	1,22	1792,5631945686	5,175625
364,369263	-0,003229	-0,003198	0,021862	-0,994706	1,23	1784,6837959112	5,130225
385,190369	-0,003228	-0,003194	0,023111	-1,013824	1,24	1729,8528032237	5,085025
385,190369	-0,003229	-0,003197	0,023111	-1,013824	1,25	1722,1816156263	5,040025
385,190369	-0,003226	-0,003196	0,023111	-1,033235	1,26	1714,5104280288	4,995225
385,190369	-0,003229	-0,003197	0,023111	-1,033235	1,27	1706,8392404314	4,950625
385,190369	-0,003228	-0,003196	0,023111	-1,053235	1,28	1699,168052834	4,906225
385,190369	-0,003226	-0,003197	0,023111	-1,053235	1,29	1691,4968652365	4,862025
395,600922	-0,003225	-0,003196	0,023736	-1,072647	1,3	1660,9745138041	4,818025
395,600922	-0,003226	-0,003193	0,023736	-1,072647	1,31	1653,4074317366	4,774225
406,011475	-0,003226	-0,003197	0,024361	-1,091765	1,32	1623,1973968942	4,730625
406,011475	-0,003229	-0,003196	0,024361	-1,091765	1,33	1615,7344203567	4,687225
416,422028	-0,00323	-0,003194	0,024985	-1,111471	1,34	1585,8367021043	4,644025
416,422028	-0,00323	-0,003198	0,024985	-1,130588	1,35	1578,4778310968	4,601025
406,011475	-0,003226	-0,003194	0,024361	-1,130588	1,36	1593,3454907444	4,558225
406,011475	-0,003228	-0,003197	0,024361	-1,15	1,37	1585,882514207	4,515625
416,422028	-0,003226	-0,003197	0,024985	-1,15	1,38	1556,4012180745	4,473225
437,243134	-0,003228	-0,003197	0,026235	-1,168529	1,39	1505,2139189371	4,431025
437,243134	-0,003231	-0,003195	0,026235	-1,168529	1,4	1498,0632589896	4,389025
426,832581	-0,003226	-0,003194	0,02561	-1,187941	1,41	1512,6186020472	4,347225
426,832581	-0,003226	-0,003196	0,02561	-1,187941	1,42	1505,3638365697	4,305625
447,653656	-0,003228	-0,003196	0,026859	-1,206471	1,43	1455,1135512173	4,264225
447,653656	-0,003229	-0,003197	0,026859	-1,206471	1,44	1448,0669964898	4,223025
458,064209	-0,003229	-0,003195	0,027484	-1,225882	1,45	1419,7308608774	4,182025
458,064209	-0,003228	-0,003194	0,027484	-1,225882	1,46	1412,78841168	4,141225
468,474762	-0,003228	-0,003198	0,028108	-1,244706	1,47	1384,7645926575	4,100625
468,474762	-0,003226	-0,003195	0,028108	-1,244706	1,48	1377,9262489901	4,060225
489,295868	-0,003228	-0,003194	0,029358	-1,264118	1,49	1329,3415877926	4,020025
489,295868	-0,003231	-0,00319	0,029358	-1,264118	1,5	1322,7114551852	3,980025
478,885315	-0,003226	-0,003195	0,028733	-1,283529	1,51	1336,7462702827	3,940225
478,885315	-0,003226	-0,003194	0,028733	-1,283529	1,52	1330,0120321453	3,900625
489,295868	-0,003228	-0,003198	0,029358	-1,303235	1,53	1302,8210573628	3,861225
489,295868	-0,00323	-0,003194	0,029358	-1,303235	1,54	1296,1909247554	3,822025
499,706421	-0,003226	-0,003195	0,029982	-1,323235	1,55	1269,312266563	3,783025
499,706421	-0,003226	-0,003195	0,029982	-1,323235	1,56	1262,7862394855	3,744225
510,116974	-0,003229	-0,003195	0,030607	-1,342941	1,57	1236,2198978831	3,705625
510,116974	-0,003226	-0,003193	0,030607	-1,342941	1,58	1229,7979763356	3,667225
520,527527	-0,003229	-0,003196	0,031232	-1,364412	1,59	1203,5439513232	3,629025
520,527527	-0,003226	-0,003196	0,031232	-1,364412	1,6	1197,2261353057	3,591025
530,938049	-0,003229	-0,003191	0,031856	-1,381176	1,61	1171,2844853183	3,553225
530,938049	-0,003226	-0,003194	0,031856	-1,400294	1,62	1165,0707745208	3,515625
510,116974	-0,003228	-0,003195	0,030607	-1,400294	1,63	1197,6883685984	3,478225
510,116974	-0,003228	-0,003198	0,030607	-1,419412	1,64	1191,266447051	3,441025
541,348633	-0,00323	-0,003194	0,032481	-1,419412	1,65	1127,2221146485	3,404025
541,348633	-0,003225	-0,003196	0,032481	-1,438529	1,66	1121,1125096911	3,367225
541,348633	-0,003229	-0,003193	0,032481	-1,438529	1,67	1115,0029047336	3,330625
530,938049	-0,003229	-0,003195	0,031856	-1,457647	1,68	1127,7885097362	3,294225
530,938049	-0,003228	-0,003194	0,031856	-1,457647	1,69	1121,5747989387	3,258025
572,580261	-0,00323	-0,003196	0,034355	-1,476471	1,7	1040,6133176013	3,222025
572,580261	-0,003226	-0,003195	0,034355	-1,476471	1,71	1034,8160289238	3,186225
562,169739	-0,003226	-0,003191	0,03373	-1,496471	1,72	1047,4974167964	3,150625
562,169739	-0,003228	-0,003196	0,03373	-1,496471	1,73	1041,596022899	3,115225
551,759155	-0,003226	-0,003196	0,033106	-1,515	1,74	1053,9652039215	3,080025
551,759155	-0,003229	-0,003196	0,033106	-1,515	1,75	1047,9597041841	3,045025
572,580261	-0,003229	-0,003196	0,034355	-1,533529	1,76	1005,8295855366	3,010225
572,580261	-0,003229	-0,003194	0,034355	-1,533529	1,77	1000,0322968592	2,975625
593,401367	-0,003229	-0,003195	0,035604	-1,553235	1,78	958,5268113917	2,941225
593,401367	-0,003229	-0,003193	0,035604	-1,553235	1,79	952,9377337743	2,907025
593,401367	-0,003229	-0,003193	0,035604	-1,572647	1,8	947,3486561568	2,873025
593,401367	-0,003229	-0,003196	0,035604	-1,572647	1,81	941,7595785394	2,839225
593,401367	-0,003226	-0,003194	0,035604	-1,592059	1,82	936,1705009219	2,805625
593,401367	-0,003225	-0,003195	0,035604	-1,592059	1,83	930,5814233045	2,772225
603,811951	-0,003231	-0,003194	0,036229	-1,610588	1,84	907,7628291671	2,739025
603,811951	-0,003225	-0,003193	0,036229	-1,630294	1,85	902,2778573896	2,706025
635,043579	-0,003225	-0,003193	0,038103	-1,630294	1,86	845,7291738322	2,673225
635,043579	-0,00323	-0,003194	0,038103	-1,649412	1,87	840,5565183347	2,640625
624,633057	-0,00323	-0,003197	0,037478	-1,649412	1,88	852,1968558673	2,608225
635,043579	-0,00323	-0,003196	0,038103	-1,667941	1,89	830,2112073398	2,576025
635,043579	-0,003229	-0,003194	0,038103	-1,667941	1,9	825,0385518424	2,544025
614,222473	-0,003229	-0,003196	0,036853	-1,687353	1,91	852,8673493549	2,512225
614,222473	-0,003228	-0,003193	0,036853	-1,687353	1,92	847,4864827975	2,480625
645,454102	-0,00323	-0,003193	0,038727	-1,706177	1,93	793,2281168551	2,449225
645,454102	-0,003229	-0,003194	0,038727	-1,706177	1,94	788,1595665876	2,418025
655,864685	-0,003229	-0,003197	0,039352	-1,725	1,95	767,0066655852	2,387025
655,864685	-0,003226	-0,003195	0,039352	-1,725	1,96	762,0422211477	2,356225
666,275208	-0,003225	-0,003198	0,039977	-1,744706	1,97	741,2017291353	2,325625
666,275208	-0,003229	-0,003196	0,039977	-1,744706	1,98	736,3413899278	2,295225
666,275208	-0,003225	-0,003196	0,039977	-1,763235	1,99	731,4810507204	2,265025
666,275208	-0,003225	-0,003197	0,039977	-1,763235	2	726,6207115129	2,235025
676,685791	-0,003228	-0,003196	0,040601	-1,783235	2,01	706,3006565505	2,205225
676,685791	-0,003228	-0,003195	0,040601	-1,783235	2,02	701,5444231731	2,175625
666,275208	-0,003229	-0,003193	0,039977	-1,802941	2,03	712,0396938906	2,146225
666,275208	-0,00323	-0,003195	0,039977	-1,802941	2,04	707,1793546832	2,117025
697,506897	-0,003228	-0,003195	0,04185	-1,823824	2,05	657,1892248707	2,088025
697,506897	-0,003226	-0,003196	0,04185	-1,823824	2,06	652,6412025533	2,059225
707,917419	-0,003226	-0,003196	0,042475	-1,842941	2,07	633,2581863858	2,030625
707,917419	-0,003226	-0,003193	0,042475	-1,842941	2,08	628,8142692884	2,002225
718,328003	-0,003226	-0,003193	0,0431	-1,864412	2,09	609,7434816709	1,974025
718,328003	-0,003226	-0,003196	0,0431	-1,864412	2,1	605,4036704135	1,946025
728,738525	-0,003228	-0,003196	0,043724	-1,883529	2,11	586,6452861861	1,918225
728,738525	-0,003228	-0,003195	0,043724	-1,883529	2,12	582,4095801486	1,890625
718,328003	-0,003228	-0,003197	0,0431	-1,902647	2,13	592,3842366412	1,863225
718,328003	-0,003226	-0,003193	0,0431	-1,902647	2,14	588,0444253837	1,836025
728,738525	-0,003228	-0,003194	0,043724	-1,922353	2,15	569,7024620363	1,809025
728,738525	-0,00323	-0,003194	0,043724	-1,922353	2,16	565,4667559988	1,782225
739,149109	-0,00323	-0,003197	0,044349	-1,942353	2,17	547,4370261614	1,755625
739,149109	-0,003228	-0,003194	0,044349	-1,942353	2,18	543,3054259639	1,729225
749,559631	-0,003226	-0,003194	0,044974	-1,961177	2,19	525,5880945565	1,703025
749,559631	-0,003226	-0,0032	0,044974	-1,980294	2,2	521,5605995791	1,677025
770,380737	-0,003226	-0,003195	0,046223	-1,980294	2,21	490,7779833916	1,651225
770,380737	-0,003232	-0,003195	0,046223	-1,999118	2,22	486,9586994742	1,625625
759,970154	-0,003229	-0,003198	0,045598	-1,999118	2,23	496,3088030517	1,600225
770,380737	-0,003226	-0,003195	0,046223	-2,018235	2,24	479,3201316393	1,575025
770,380737	-0,003228	-0,003197	0,046223	-2,018235	2,25	475,5008477218	1,550025
780,79126	-0,003229	-0,003196	0,046847	-2,037059	2,26	458,8245678994	1,525225
780,79126	-0,003226	-0,003195	0,046847	-2,037059	2,27	455,1093892119	1,500625
822,433472	-0,003229	-0,003196	0,049346	-2,056471	2,28	400,7989229445	1,476225
822,433472	-0,00323	-0,003197	0,049346	-2,056471	2,29	397,5001663771	1,452025
791,201843	-0,003229	-0,003198	0,047472	-2,075588	2,3	431,5232064646	1,428025
791,201843	-0,003226	-0,003195	0,047472	-2,075588	2,31	427,9121336072	1,404225
791,201843	-0,00323	-0,003195	0,047472	-2,094706	2,32	424,3010607497	1,380625
791,201843	-0,003229	-0,003195	0,047472	-2,094706	2,33	420,6899878923	1,357225
822,433472	-0,003228	-0,003195	0,049346	-2,113529	2,34	381,0063835398	1,334025
822,433472	-0,00323	-0,003194	0,049346	-2,113529	2,35	377,7076269724	1,311025
822,433472	-0,003229	-0,003196	0,049346	-2,132941	2,36	374,4088704049	1,288225
822,433472	-0,003228	-0,003196	0,049346	-2,132941	2,37	371,1101138375	1,265625
843,254578	-0,00323	-0,003197	0,050595	-2,152353	2,38	344,5958240801	1,243225
843,254578	-0,003232	-0,003194	0,050595	-2,152353	2,39	341,5052785726	1,221025
864,075684	-0,003229	-0,003197	0,051845	-2,171471	2,4	315,6156219952	1,199025
864,075684	-0,003226	-0,003196	0,051845	-2,171471	2,41	312,7332875477	1,177225
864,075684	-0,003231	-0,003195	0,051845	-2,190588	2,42	309,8509531003	1,155625
864,075684	-0,00323	-0,003194	0,051845	-2,209412	2,43	306,9686186528	1,134225
853,665161	-0,003229	-0,003197	0,05122	-2,209412	2,44	315,0693859704	1,113025
853,665161	-0,003231	-0,003196	0,05122	-2,228529	2,45	312,0829462929	1,092025
874,486267	-0,003229	-0,003197	0,052469	-2,228529	2,46	287,5466619055	1,071225
864,075684	-0,00323	-0,003196	0,051845	-2,247941	2,47	295,4392808631	1,050625
864,075684	-0,003226	-0,003197	0,051845	-2,247941	2,48	292,5569464156	1,030225
864,075684	-0,003228	-0,003198	0,051845	-2,266765	2,49	289,6746119682	1,010025
864,075684	-0,003229	-0,003197	0,051845	-2,266765	2,5	286,7922775207	0,990025
874,486267	-0,003228	-0,003197	0,052469	-2,285882	2,51	273,6555188183	0,970225
874,486267	-0,003228	-0,003196	0,052469	-2,285882	2,52	270,8772902008	0,950625
895,307312	-0,00323	-0,003197	0,053718	-2,305588	2,53	248,0067531584	0,931225
895,307312	-0,003229	-0,003196	0,053718	-2,305588	2,54	245,4367349909	0,912025
916,128418	-0,003229	-0,003196	0,054968	-2,324706	2,55	223,1907716535	0,893025
916,128418	-0,003225	-0,003196	0,054968	-2,324706	2,56	220,8289645461	0,874225
895,307312	-0,003229	-0,003197	0,053718	-2,345588	2,57	237,7266804886	0,855625
895,307312	-0,003231	-0,003196	0,053718	-2,345588	2,58	235,1566623212	0,837225
916,128418	-0,003228	-0,003196	0,054968	-2,364412	2,59	213,7435432237	0,819025
916,128418	-0,003226	-0,003195	0,054968	-2,364412	2,6	211,3817361163	0,801025
905,717896	-0,003225	-0,003195	0,054343	-2,383824	2,61	218,2332409788	0,783225
905,717896	-0,003229	-0,003198	0,054343	-2,383824	2,62	215,7673286514	0,765625
884,89679	-0,003229	-0,003195	0,053094	-2,402941	2,63	231,3116730139	0,748225
884,89679	-0,003228	-0,003196	0,053094	-2,402941	2,64	228,6375496265	0,731025
905,717896	-0,003229	-0,003198	0,054343	-2,422647	2,65	208,3695916691	0,714025
905,717896	-0,003228	-0,003193	0,054343	-2,422647	2,66	205,9036793416	0,697225
905,717896	-0,003228	-0,003191	0,054343	-2,442059	2,67	203,4377670142	0,680625
905,717896	-0,00323	-0,003197	0,054343	-2,442059	2,68	200,9718546867	0,664225
874,486267	-0,003228	-0,00319	0,052469	-2,462059	2,69	223,6474037043	0,648025
874,486267	-0,003228	-0,003197	0,052469	-2,462059	2,7	220,8691750868	0,632025
926,539001	-0,003231	-0,003194	0,055592	-2,480588	2,71	177,2295502794	0,616225
926,539001	-0,003228	-0,003195	0,055592	-2,499412	2,72	174,9718490019	0,600625
916,128418	-0,003231	-0,003196	0,054968	-2,499412	2,73	180,6782437195	0,585225
916,128418	-0,003225	-0,003195	0,054968	-2,518529	2,74	178,3164366121	0,570025
905,717896	-0,00323	-0,003196	0,054343	-2,518529	2,75	183,7104683946	0,555025
926,539001	-0,003228	-0,003196	0,055592	-2,537647	2,76	165,9410438922	0,540225
926,539001	-0,003229	-0,003194	0,055592	-2,537647	2,77	163,6833426147	0,525625
936,949524	-0,003228	-0,003194	0,056217	-2,556765	2,78	153,9821173923	0,511225
936,949524	-0,003231	-0,003196	0,056217	-2,556765	2,79	151,8285213448	0,497025
947,360107	-0,003229	-0,003197	0,056842	-2,575588	2,8	142,4395701124	0,483025
947,360107	-0,00323	-0,003196	0,056842	-2,575588	2,81	140,3900798949	0,469225
936,949524	-0,003228	-0,003197	0,056217	-2,594706	2,82	145,3677332025	0,455625
936,949524	-0,003228	-0,003194	0,056217	-2,594706	2,83	143,2141371551	0,442225
926,539001	-0,003229	-0,003197	0,055592	-2,614412	2,84	147,8794336726	0,429025
926,539001	-0,00323	-0,003195	0,055592	-2,614412	2,85	145,6217323952	0,416025
926,539001	-0,00323	-0,003197	0,055592	-2,633529	2,86	143,3640311177	0,403225
926,539001	-0,003226	-0,003196	0,055592	-2,633529	2,87	141,1063298403	0,390625
947,360107	-0,00323	-0,003196	0,056842	-2,652647	2,88	126,0436483728	0,378225
947,360107	-0,003228	-0,003197	0,056842	-2,652647	2,89	123,9941581554	0,366025
957,77063	-0,003226	-0,003195	0,057466	-2,672353	2,9	115,7504067529	0,354025
957,77063	-0,00323	-0,003195	0,057466	-2,672353	2,91	113,8050217655	0,342225
947,360107	-0,003229	-0,003193	0,056842	-2,692059	2,92	117,8456875031	0,330625
947,360107	-0,003231	-0,003196	0,056842	-2,692059	2,93	115,7961972856	0,319225
947,360107	-0,003229	-0,003196	0,056842	-2,711765	2,94	113,7467070682	0,308025
947,360107	-0,00323	-0,003196	0,056842	-2,711765	2,95	111,6972168507	0,297025
968,181213	-0,003226	-0,003197	0,058091	-2,730294	2,96	98,5084349233	0,286225
968,181213	-0,00323	-0,003196	0,058091	-2,749118	2,97	96,6671557658	0,275625
947,360107	-0,003226	-0,003198	0,056842	-2,749118	2,98	105,5487461984	0,265225
947,360107	-0,00323	-0,003194	0,056842	-2,768235	2,99	103,4992559809	0,255025
957,77063	-0,003231	-0,003197	0,057466	-2,768235	3	96,2965568785	0,245025
957,77063	-0,003226	-0,003197	0,057466	-2,787353	3,01	94,3511718911	0,235225
989,002319	-0,003224	-0,003196	0,05934	-2,787353	3,02	77,5707346286	0,225625
999,412842	-0,003228	-0,003196	0,059965	-2,807353	3,03	71,0967733362	0,216225
999,412842	-0,003226	-0,003195	0,059965	-2,807353	3,04	69,5678104687	0,207025
999,412842	-0,003228	-0,003196	0,059965	-2,825882	3,05	68,0388476013	0,198025
999,412842	-0,003229	-0,003193	0,059965	-2,825882	3,06	66,5098847338	0,189225
999,412842	-0,003229	-0,003194	0,059965	-2,845294	3,07	64,9809218664	0,180625
999,412842	-0,003228	-0,003195	0,059965	-2,845294	3,08	63,4519589989	0,172225
1030,644531	-0,003226	-0,003195	0,061839	-2,864118	3,09	49,2741620865	0,164025
1030,644531	-0,003229	-0,003197	0,061839	-2,864118	3,1	48,0575161091	0,156025
1009,823425	-0,003228	-0,003196	0,060589	-2,883529	3,11	54,8569959416	0,148225
1009,823425	-0,003229	-0,003198	0,060589	-2,883529	3,12	53,4321389042	0,140625
1041,055054	-0,00323	-0,003198	0,062463	-2,902647	3,13	40,6077372817	0,133225
1041,055054	-0,003229	-0,003196	0,062463	-2,902647	3,14	39,4951965343	0,126025
1041,055054	-0,003228	-0,00319	0,062463	-2,921471	3,15	38,3826557868	0,119025
1041,055054	-0,003226	-0,003196	0,062463	-2,921471	3,16	37,2701150394	0,112225
1041,055054	-0,003229	-0,003194	0,062463	-2,940882	3,17	36,1575742919	0,105625
1041,055054	-0,003228	-0,003194	0,062463	-2,940882	3,18	35,0450335445	0,099225
1041,055054	-0,003226	-0,003197	0,062463	-2,960294	3,19	33,9324927971	0,093025
1041,055054	-0,003226	-0,003195	0,062463	-2,979412	3,2	32,8199520496	0,087025
1072,286743	-0,003229	-0,003196	0,064337	-2,979412	3,21	22,8063799372	0,081225
1072,286743	-0,003229	-0,003197	0,064337	-2,998824	3,22	22,0061560797	0,075625
1061,876099	-0,003222	-0,003196	0,063713	-2,998824	3,23	23,9647528823	0,070225
1061,876099	-0,003229	-0,003196	0,063713	-3,017353	3,24	23,0604225848	0,065025
1061,876099	-0,003229	-0,003195	0,063713	-3,017353	3,25	22,1560922874	0,060025
1082,697266	-0,003226	-0,003196	0,064962	-3,036471	3,26	16,3587877449	0,055225
1082,697266	-0,003228	-0,003196	0,064962	-3,036471	3,27	15,6626691175	0,050625
1082,697266	-0,003228	-0,003196	0,064962	-3,055588	3,28	14,9665504901	0,046225
1082,697266	-0,003226	-0,003196	0,064962	-3,055588	3,29	14,2704318626	0,042025
1093,107788	-0,003226	-0,003196	0,065586	-3,074412	3,3	11,5442614452	0,038025
1093,107788	-0,003229	-0,003196	0,065586	-3,074412	3,31	10,9522480377	0,034225
1093,107788	-0,003229	-0,003196	0,065586	-3,093823	3,32	10,3602346303	0,030625
1093,107788	-0,003229	-0,003194	0,065586	-3,093823	3,33	9,7682212228	0,027225
1113,928955	-0,003229	-0,003194	0,066836	-3,112941	3,34	5,9489269304	0,024025
1113,928955	-0,003229	-0,003196	0,066836	-3,112941	3,35	5,5651251929	0,021025
1113,928955	-0,003229	-0,003196	0,066836	-3,132353	3,36	5,1813234555	0,018225
1113,928955	-0,003226	-0,003195	0,066836	-3,132353	3,37	4,7975217181	0,015625
1134,75	-0,003226	-0,003195	0,068085	-3,151765	3,38	2,0192998056	0,013225
1134,75	-0,003231	-0,003197	0,068085	-3,151765	3,39	1,8437085182	0,011025
1145,160522	-0,003226	-0,003197	0,06871	-3,171471	3,4	0,6791176407	0,009025
1145,160522	-0,003226	-0,003196	0,06871	-3,171471	3,41	0,6076315733	0,007225
1165,981689	-0,003228	-0,003193	0,069959	-3,190588	3,42	-1,0254420192	0,005625
1165,981689	-0,003229	-0,003195	0,069959	-3,190588	3,43	-0,8887164166	0,004225
1165,981689	-0,003231	-0,003196	0,069959	-3,21	3,44	-0,7519908141	0,003025
1165,981689	-0,003228	-0,003196	0,069959	-3,228823	3,45	-0,6152652115	0,002025
1155,571045	-0,003228	-0,003196	0,069334	-3,228823	3,46	-0,1141670689	0,001225
1155,571045	-0,003229	-0,003196	0,069334	-3,247941	3,47	-0,0815479064	0,000625
1155,571045	-0,003226	-0,003198	0,069334	-3,247941	3,48	-0,0489287438	0,000225
1155,571045	-0,003228	-0,003195	0,069334	-3,267059	3,49	-0,0163095813	0,000025
1165,981689	-0,00323	-0,003196	0,069959	-3,267059	3,5	0,0683628013	0,000025
1207,623901	-0,003229	-0,003196	0,072457	-3,286471	3,51	0,8297215838	0,000225
1207,623901	-0,003224	-0,003195	0,072457	-3,286471	3,52	1,3828693064	0,000625
1197,213257	-0,003228	-0,003195	0,071833	-3,305588	3,53	1,5716444889	0,001225
1197,213257	-0,003231	-0,003194	0,071833	-3,305588	3,54	2,0206857715	0,002025
1197,213257	-0,003225	-0,003198	0,071833	-3,324706	3,55	2,4697270541	0,003025
1197,213257	-0,003228	-0,003194	0,071833	-3,324706	3,56	2,9187683366	0,004225
1207,623901	-0,003229	-0,003196	0,072457	-3,343823	3,57	4,1486079192	0,005625
1207,623901	-0,003226	-0,003197	0,072457	-3,343823	3,58	4,7017556417	0,007225
1218,034424	-0,003229	-0,003194	0,073082	-3,363235	3,59	6,2439030493	0,009025
1218,034424	-0,003229	-0,003197	0,073082	-3,363235	3,6	6,9011560018	0,011025
1218,034424	-0,00323	-0,003196	0,073082	-3,382059	3,61	7,5584089544	0,013225
1218,034424	-0,00323	-0,003198	0,073082	-3,382059	3,62	8,2156619069	0,015625
1228,444946	-0,003226	-0,003196	0,073707	-3,401471	3,63	10,2783353295	0,018225
1228,444946	-0,00323	-0,003195	0,073707	-3,401471	3,64	11,0396935021	0,021025
1238,855469	-0,003223	-0,003194	0,074331	-3,420882	3,65	13,4146827396	0,024025
1238,855469	-0,003228	-0,003197	0,074331	-3,420882	3,66	14,2801461422	0,027225
1249,266113	-0,003229	-0,003197	0,074956	-3,44	3,67	16,9674722447	0,030625
1249,266113	-0,003228	-0,003196	0,074956	-3,44	3,68	17,9370420873	0,034225
1259,676636	-0,003228	-0,003195	0,075581	-3,458823	3,69	20,9366639148	0,038025
1259,676636	-0,003226	-0,003197	0,075581	-3,478529	3,7	22,0103389874	0,042025
1259,676636	-0,00323	-0,003197	0,075581	-3,478529	3,71	23,0840140599	0,046225
1280,497681	-0,003229	-0,003197	0,07683	-3,497353	3,72	28,8424242575	0,050625
1280,497681	-0,00323	-0,003196	0,07683	-3,497353	3,73	30,1243097801	0,055225
1270,087158	-0,003231	-0,003197	0,076205	-3,516765	3,74	28,8556171676	0,060025
1270,087158	-0,003224	-0,003195	0,076205	-3,516765	3,75	30,0333974602	0,065025
1249,266113	-0,003225	-0,003198	0,074956	-3,535294	3,76	25,6936008277	0,070225
1249,266113	-0,003225	-0,003195	0,074956	-3,535294	3,77	26,6631706703	0,075625
1290,908203	-0,003226	-0,003194	0,077454	-3,554412	3,78	39,5007361628	0,081225
1290,908203	-0,00323	-0,003193	0,077454	-3,554412	3,79	40,8867269054	0,087025
1280,497681	-0,003229	-0,003196	0,07683	-3,573529	3,8	39,0975084379	0,093025
1280,497681	-0,003226	-0,003197	0,07683	-3,573529	3,81	40,3793939605	0,099225
1322,139893	-0,00323	-0,003195	0,079328	-3,592941	3,82	55,1949983831	0,105625
1322,139893	-0,003229	-0,003196	0,079328	-3,592941	3,83	56,8933060256	0,112225
1311,72937	-0,003226	-0,003195	0,078704	-3,612059	3,84	54,9999832332	0,119025
1311,72937	-0,003226	-0,003196	0,078704	-3,612059	3,85	56,5941856457	0,126025
1311,72937	-0,003229	-0,003198	0,078704	-3,632059	3,86	58,1883880583	0,133225
1311,72937	-0,003229	-0,003196	0,078704	-3,632059	3,87	59,7825904708	0,140625
1311,72937	-0,003229	-0,003195	0,078704	-3,651765	3,88	61,3767928834	0,148225
1311,72937	-0,003229	-0,003194	0,078704	-3,651765	3,89	62,9709952959	0,156025
1311,72937	-0,003228	-0,003196	0,078704	-3,671471	3,9	64,5651977085	0,164025
1311,72937	-0,003231	-0,003195	0,078704	-3,671471	3,91	66,1594001211	0,172225
1322,139893	-0,00323	-0,003196	0,079328	-3,691471	3,92	72,1780748086	0,180625
1322,139893	-0,003228	-0,003194	0,079328	-3,691471	3,93	73,8763824512	0,189225
1342,96106	-0,003233	-0,003194	0,080578	-3,711176	3,94	84,8401094087	0,198025
1342,96106	-0,003226	-0,003196	0,080578	-3,711176	3,95	86,7466287213	0,207025
1353,371582	-0,003229	-0,003194	0,081202	-3,729412	3,96	93,4940407638	0,216225
1353,371582	-0,00323	-0,003196	0,081202	-3,748529	3,97	95,5046652964	0,225625
1353,371582	-0,003229	-0,003197	0,081202	-3,748529	3,98	97,5152898289	0,235225
1353,371582	-0,003229	-0,003196	0,081202	-3,767647	3,99	99,5259143615	0,245025
1363,782104	-0,003231	-0,003194	0,081827	-3,767647	4	106,7938525041	0,255025
1374,192627	-0,00323	-0,003197	0,082452	-3,786765	4,01	114,2700016016	0,265225
1374,192627	-0,003229	-0,003194	0,082452	-3,786765	4,02	116,4888365842	0,275625
1384,603271	-0,003228	-0,003197	0,083076	-3,805882	4,03	124,2773661067	0,286225
1384,603271	-0,003225	-0,003195	0,083076	-3,805882	4,04	126,6003075293	0,297025
1374,192627	-0,003229	-0,003196	0,082452	-3,825	4,05	123,1453415318	0,308025
1374,192627	-0,003228	-0,003195	0,082452	-3,825	4,06	125,3641765144	0,319225
1384,603271	-0,003228	-0,003195	0,083076	-3,844118	4,07	133,5691317969	0,330625
1384,603271	-0,00323	-0,003196	0,083076	-3,844118	4,08	135,8920732195	0,342225
1384,603271	-0,003226	-0,003195	0,083076	-3,863529	4,09	138,2150146421	0,354025
1384,603271	-0,00323	-0,003194	0,083076	-3,863529	4,1	140,5379560646	0,366025
1405,424316	-0,003228	-0,003196	0,084325	-3,882647	4,11	155,6658401622	0,378225
1405,424316	-0,00323	-0,003194	0,084325	-3,882647	4,12	158,1969920347	0,390625
1395,013794	-0,003228	-0,003195	0,083701	-3,902647	4,13	154,1174624373	0,403225
1395,013794	-0,003228	-0,003195	0,083701	-3,902647	4,14	156,5445090898	0,416025
1415,834839	-0,00323	-0,003194	0,08495	-3,921765	4,15	172,6093402174	0,429025
1415,834839	-0,003229	-0,003195	0,08495	-3,921765	4,16	175,2445973199	0,442225
1426,245361	-0,003229	-0,003195	0,085575	-3,941176	4,17	184,9069567725	0,455625
1426,245361	-0,003226	-0,003196	0,085575	-3,941176	4,18	187,6463190951	0,469225
1405,424316	-0,003228	-0,003193	0,084325	-3,961471	4,19	175,9150551426	0,483025
1405,424316	-0,003228	-0,003196	0,084325	-3,961471	4,2	178,4462070152	0,497025
1436,656006	-0,003228	-0,003194	0,086199	-3,980882	4,21	203,3080172377	0,511225
1436,656006	-0,003229	-0,003195	0,086199	-3,980882	4,22	206,1514860103	0,525625
1436,656006	-0,003233	-0,003194	0,086199	-4	4,23	208,9949547828	0,540225
1436,656006	-0,003228	-0,003196	0,086199	-4	4,24	211,8384235554	0,555025
1467,887573	-0,00323	-0,003193	0,088073	-4,019706	4,25	238,2617254129	0,570025
1467,887573	-0,003229	-0,003195	0,088073	-4,038235	4,26	241,4175098555	0,585225
1447,066528	-0,003229	-0,003196	0,086824	-4,038235	4,27	228,4369844231	0,600625
1447,066528	-0,00323	-0,003195	0,086824	-4,057647	4,28	231,3845584156	0,616225
1426,245361	-0,00323	-0,003194	0,085575	-4,057647	4,29	217,7793046432	0,632025
1426,245361	-0,003226	-0,003193	0,085575	-4,076177	4,3	220,5186669657	0,648025
1457,477051	-0,003229	-0,003195	0,087449	-4,076177	4,31	248,7118566383	0,664225
1467,887573	-0,003226	-0,003195	0,088073	-4,095882	4,32	260,3522165108	0,680625
1467,887573	-0,003229	-0,003197	0,088073	-4,095882	4,33	263,5080009534	0,697225
1488,70874	-0,003226	-0,003196	0,089323	-4,114412	4,34	284,2576715109	0,714025
1488,70874	-0,003225	-0,003198	0,089323	-4,114412	4,35	287,6216676235	0,731025
1499,119263	-0,003229	-0,003196	0,089947	-4,133823	4,36	299,9907661311	0,748225
1499,119263	-0,003225	-0,003196	0,089947	-4,133823	4,37	303,4588674736	0,765625
1488,70874	-0,003226	-0,003196	0,089323	-4,15353	4,38	297,7136559612	0,783225
1488,70874	-0,00323	-0,003191	0,089323	-4,15353	4,39	301,0776520737	0,801025
1509,529785	-0,003229	-0,003195	0,090572	-4,172647	4,4	323,2846939113	0,819025
1509,529785	-0,00323	-0,003196	0,090572	-4,172647	4,41	326,8569004738	0,837225
1488,70874	-0,003224	-0,003196	0,089323	-4,191471	4,42	311,1696404114	0,855625
1488,70874	-0,003229	-0,003194	0,089323	-4,191471	4,43	314,5336365239	0,874225
1488,70874	-0,003229	-0,003196	0,089323	-4,211176	4,44	317,8976326365	0,893025
1488,70874	-0,003228	-0,003195	0,089323	-4,211176	4,45	321,2616287491	0,912025
1499,119263	-0,00323	-0,003196	0,089947	-4,230588	4,46	334,6717795566	0,931225
1499,119263	-0,003226	-0,003196	0,089947	-4,230588	4,47	338,1398808992	0,950625
1488,70874	-0,00323	-0,003193	0,089323	-4,249412	4,48	331,3536170867	0,970225
1488,70874	-0,003229	-0,003196	0,089323	-4,249412	4,49	334,7176131993	0,990025
1540,761475	-0,003228	-0,003197	0,092446	-4,269118	4,5	390,3946079868	1,010025
1540,761475	-0,003229	-0,003196	0,092446	-4,288235	4,51	394,2791314494	1,030225
1551,171997	-0,003226	-0,003197	0,09307	-4,288235	4,52	408,8344399619	1,050625
1551,171997	-0,003228	-0,003197	0,09307	-4,307353	4,53	412,8230686445	1,071225
1551,171997	-0,003225	-0,003195	0,09307	-4,307353	4,54	416,8116973271	1,092025
1551,171997	-0,003226	-0,003195	0,09307	-4,32647	4,55	420,8003260096	1,113025
1571,993164	-0,003226	-0,003195	0,09432	-4,32647	4,56	446,9634975472	1,134225
1561,58252	-0,003228	-0,003197	0,093695	-4,345588	4,57	439,9688955997	1,155625
1561,58252	-0,003228	-0,003194	0,093695	-4,345588	4,58	444,0616295123	1,177225
1571,993164	-0,003228	-0,003195	0,09432	-4,364412	4,59	459,5540186048	1,199025
1571,993164	-0,003228	-0,003197	0,09432	-4,364412	4,6	463,7508589574	1,221025
1571,993164	-0,003229	-0,003193	0,09432	-4,383823	4,61	467,9476993099	1,243225
1571,993164	-0,003229	-0,003197	0,09432	-4,383823	4,62	472,1445396625	1,265625
1571,993164	-0,003226	-0,003196	0,09432	-4,402647	4,63	476,3413800151	1,288225
1571,993164	-0,003226	-0,003196	0,09432	-4,402647	4,64	480,5382203676	1,311025
1561,58252	-0,003228	-0,003196	0,093695	-4,421765	4,65	472,7107669002	1,334025
1561,58252	-0,003224	-0,003195	0,093695	-4,421765	4,66	476,8035008127	1,357225
1582,403687	-0,003228	-0,003197	0,094944	-4,441176	4,67	505,3611059503	1,380625
1582,403687	-0,00323	-0,003196	0,094944	-4,441176	4,68	509,6620515328	1,404225
1582,403687	-0,003225	-0,003195	0,094944	-4,460588	4,69	513,9629971154	1,428025
1582,403687	-0,003229	-0,003198	0,094944	-4,460588	4,7	518,2639426979	1,452025
1561,58252	-0,003229	-0,003196	0,093695	-4,480588	4,71	497,2671703755	1,476225
1561,58252	-0,003229	-0,003193	0,093695	-4,480588	4,72	501,3599042881	1,500625
1603,224731	-0,003232	-0,003195	0,096193	-4,499118	4,73	556,8807687856	1,525225
1603,224731	-0,003228	-0,003195	0,096193	-4,518235	4,74	561,3899248082	1,550025
1592,814209	-0,003229	-0,003194	0,095569	-4,518235	4,75	552,8338757207	1,575025
1592,814209	-0,003226	-0,003195	0,095569	-4,537059	4,76	557,2389265233	1,600225
1603,224731	-0,003229	-0,003193	0,096193	-4,537059	4,77	574,9173928758	1,625625
1603,224731	-0,003232	-0,003196	0,096193	-4,556177	4,78	579,4265488984	1,651225
1624,045898	-0,003228	-0,003196	0,097443	-4,556177	4,79	610,8991161859	1,677025
1603,224731	-0,003228	-0,003196	0,096193	-4,575	4,8	588,4448609435	1,703025
1603,224731	-0,003226	-0,003198	0,096193	-4,575	4,81	592,9540169661	1,729225
1634,456421	-0,003226	-0,003198	0,098067	-4,594118	4,82	638,8451622386	1,755625
1634,456421	-0,003229	-0,003195	0,098067	-4,594118	4,83	643,6666351612	1,782225
1582,403687	-0,003229	-0,003195	0,094944	-4,613529	4,84	578,4771808537	1,809025
1582,403687	-0,003229	-0,003196	0,094944	-4,613529	4,85	582,7781264363	1,836025
1624,045898	-0,003228	-0,003196	0,097443	-4,632941	4,86	643,9206900338	1,863225
1624,045898	-0,00323	-0,003191	0,097443	-4,632941	4,87	648,6380577264	1,890625
1634,456421	-0,003229	-0,003197	0,098067	-4,651765	4,88	667,7739997739	1,918225
1634,456421	-0,003228	-0,003197	0,098067	-4,651765	4,89	672,5954726965	1,946025
1634,456421	-0,003229	-0,003196	0,098067	-4,670882	4,9	677,4169456191	1,974025
1634,456421	-0,003229	-0,003197	0,098067	-4,670882	4,91	682,2384185416	2,002225
1644,866943	-0,003229	-0,003197	0,098692	-4,690588	4,92	701,8948853142	2,030625
1644,866943	-0,003228	-0,003194	0,098692	-4,690588	4,93	706,8204634567	2,059225
1644,866943	-0,003229	-0,003194	0,098692	-4,710294	4,94	711,7460415993	2,088025
1644,866943	-0,003229	-0,003198	0,098692	-4,710294	4,95	716,6716197418	2,117025
1634,456421	-0,00323	-0,003196	0,098067	-4,729118	4,96	706,3457831544	2,146225
1634,456421	-0,003229	-0,003193	0,098067	-4,729118	4,97	711,1672560769	2,175625
1644,866943	-0,003229	-0,003193	0,098692	-4,748235	4,98	731,4483541695	2,205225
1644,866943	-0,003228	-0,003196	0,098692	-4,767647	4,99	736,3739323121	2,235025
1644,866943	-0,003228	-0,003196	0,098692	-4,767647	5	741,2995104546	2,265025
1644,866943	-0,003226	-0,003197	0,098692	-4,787059	5,01	746,2250885972	2,295225
1665,68811	-0,003226	-0,003196	0,099941	-4,787059	5,02	782,9029464147	2,325625
1665,68811	-0,003228	-0,003195	0,099941	-4,805882	5,03	788,0367362273	2,356225
1665,68811	-0,00323	-0,003196	0,099941	-4,805882	5,04	793,1705260398	2,387025
1655,277466	-0,00323	-0,003196	0,099317	-4,824706	5,05	782,1157644324	2,418025
1655,277466	-0,003226	-0,003198	0,099317	-4,824706	5,06	787,1454478049	2,449225
1655,277466	-0,003228	-0,003197	0,099317	-4,844706	5,07	792,1751311775	2,480625
1655,277466	-0,003231	-0,003195	0,099317	-4,844706	5,08	797,2048145501	2,512225
1665,68811	-0,003231	-0,003195	0,099941	-4,863529	5,09	818,8394751026	2,544025
1665,68811	-0,003226	-0,003196	0,099941	-4,863529	5,1	823,9732649152	2,576025
1655,277466	-0,00323	-0,003197	0,099317	-4,882647	5,11	812,2938646677	2,608225
1655,277466	-0,003231	-0,003194	0,099317	-4,882647	5,12	817,3235480403	2,640625
1665,68811	-0,003229	-0,003197	0,099941	-4,901765	5,13	839,3746343528	2,673225
1665,68811	-0,003229	-0,003197	0,099941	-4,901765	5,14	844,5084241654	2,706025
1665,68811	-0,003229	-0,003198	0,099941	-4,920294	5,15	849,6422139779	2,739025
1665,68811	-0,003228	-0,003195	0,099941	-4,920294	5,16	854,7760037905	2,772225
1665,68811	-0,003231	-0,003195	0,099941	-4,940294	5,17	859,9097936031	2,805625
1665,68811	-0,00323	-0,003195	0,099941	-4,940294	5,18	865,0435834156	2,839225
1665,68811	-0,003232	-0,003196	0,099941	-4,960294	5,19	870,1773732282	2,873025
1665,68811	-0,003226	-0,003196	0,099941	-4,960294	5,2	875,3111630407	2,907025
1655,277466	-0,003232	-0,003197	0,099317	-4,979412	5,21	862,5906983933	2,941225
1655,277466	-0,003232	-0,003197	0,099317	-4,979412	5,22	867,6203817658	2,975625
1655,277466	-0,003228	-0,003196	0,099317	-4,998824	5,23	872,6500651384	3,010225
1655,277466	-0,003228	-0,003196	0,099317	-4,998824	5,24	877,6797485109	3,045025
1644,866943	-0,003226	-0,003194	0,098692	-5,018235	5,25	864,4389640185	3,080025
1644,866943	-0,003228	-0,003197	0,098692	-5,037059	5,26	869,3645421611	3,115225
1644,866943	-0,003229	-0,003196	0,098692	-5,037059	5,27	874,2901203036	3,150625
1644,866943	-0,003228	-0,003194	0,098692	-5,055882	5,28	879,2156984462	3,186225
1665,68811	-0,003226	-0,003195	0,099941	-5,055882	5,29	921,5152713537	3,222025
1644,866943	-0,003228	-0,003195	0,098692	-5,075	5,3	889,0668547313	3,258025
1644,866943	-0,003226	-0,003195	0,098692	-5,075	5,31	893,9924328738	3,294225
1634,456421	-0,003226	-0,003195	0,098067	-5,094118	5,32	879,9188083664	3,330625
1634,456421	-0,00323	-0,003196	0,098067	-5,094118	5,33	884,7402812889	3,367225
1644,866943	-0,00323	-0,003195	0,098692	-5,113235	5,34	908,7691673015	3,404025
1644,866943	-0,003226	-0,003193	0,098692	-5,113235	5,35	913,6947454441	3,441025
1644,866943	-0,003229	-0,003197	0,098692	-5,132941	5,36	918,6203235866	3,478225
1644,866943	-0,003231	-0,003195	0,098692	-5,132941	5,37	923,5459017292	3,515625
1676,098633	-0,003232	-0,003194	0,100566	-5,151765	5,38	987,3432155217	3,553225
1676,098633	-0,003229	-0,003193	0,100566	-5,151765	5,39	992,5811105643	3,591025
1644,866943	-0,003229	-0,003193	0,098692	-5,171176	5,4	938,3226361568	3,629025
1644,866943	-0,003226	-0,003194	0,098692	-5,171176	5,41	943,2482142994	3,667225
1665,68811	-0,003226	-0,003194	0,099941	-5,190588	5,42	988,2545389169	3,705625
1665,68811	-0,003229	-0,003194	0,099941	-5,190588	5,43	993,3883287295	3,744225
1676,098633	-0,00323	-0,003196	0,100566	-5,210294	5,44	1018,7705857771	3,783025
1676,098633	-0,003229	-0,003193	0,100566	-5,210294	5,45	1024,0084808196	3,822025
1665,68811	-0,00323	-0,003196	0,099941	-5,23	5,46	1008,7896981672	3,861225
1665,68811	-0,00323	-0,003197	0,099941	-5,23	5,47	1013,9234879797	3,900625
1676,098633	-0,003229	-0,003193	0,100566	-5,248824	5,48	1039,7221659473	3,940225
1676,098633	-0,003231	-0,003195	0,100566	-5,248824	5,49	1044,9600609898	3,980025
1696,919678	-0,003231	-0,003195	0,101815	-5,268529	5,5	1091,9441512574	4,020025
1696,919678	-0,003229	-0,003196	0,101815	-5,287353	5,51	1097,39025675	4,060225
1676,098633	-0,003229	-0,003196	0,100566	-5,287353	5,52	1060,6737461175	4,100625
1676,098633	-0,003228	-0,003195	0,100566	-5,306765	5,53	1065,9116411601	4,141225
1686,509155	-0,003228	-0,003195	0,101191	-5,306765	5,54	1092,4390536926	4,182025
1686,509155	-0,003228	-0,003196	0,101191	-5,326177	5,55	1097,7810539552	4,223025
1728,151367	-0,003226	-0,003197	0,103689	-5,326177	5,56	1189,1142219977	4,264225
1696,919678	-0,003228	-0,003196	0,101815	-5,345588	5,57	1130,0668897053	4,305625
1696,919678	-0,003228	-0,003193	0,101815	-5,345588	5,58	1135,5129951978	4,347225
1707,330322	-0,003231	-0,003194	0,10244	-5,364118	5,59	1162,7693998704	4,389025
1707,330322	-0,00323	-0,003196	0,10244	-5,364118	5,6	1168,319611803	4,431025
1717,740845	-0,00323	-0,003196	0,103064	-5,383529	5,61	1195,8880798805	4,473225
1717,740845	-0,003231	-0,003196	0,103064	-5,383529	5,62	1201,5423970431	4,515625
1707,330322	-0,003228	-0,003195	0,10244	-5,402941	5,63	1184,9702476006	4,558225
1707,330322	-0,003226	-0,003198	0,10244	-5,402941	5,64	1190,5204595332	4,601025
1728,151367	-0,00323	-0,003195	0,103689	-5,421765	5,65	1240,9400234407	4,644025
1728,151367	-0,003225	-0,003195	0,103689	-5,421765	5,66	1246,6984458233	4,687225
1738,56189	-0,003229	-0,003197	0,104314	-5,440588	5,67	1275,0997557308	4,730625
1738,56189	-0,003229	-0,003197	0,104314	-5,440588	5,68	1280,9622833434	4,774225
1728,151367	-0,003228	-0,003196	0,103689	-5,460294	5,69	1263,973712971	4,818025
1728,151367	-0,003228	-0,003194	0,103689	-5,460294	5,7	1269,7321353535	4,862025
1738,56189	-0,003229	-0,003197	0,104314	-5,48	5,71	1298,5498661811	4,906225
1738,56189	-0,003228	-0,003194	0,104314	-5,48	5,72	1304,4123937936	4,950625
1748,972534	-0,003229	-0,003195	0,104938	-5,5	5,73	1333,5427107462	4,995225
1748,972534	-0,003228	-0,003196	0,104938	-5,5	5,74	1339,5093447987	5,040025
1759,383057	-0,003228	-0,003193	0,105563	-5,518529	5,75	1368,9517082163	5,085025
1759,383057	-0,003226	-0,003195	0,105563	-5,537059	5,76	1375,0224474988	5,130225
1759,383057	-0,00323	-0,003194	0,105563	-5,537059	5,77	1381,0931867814	5,175625
1759,383057	-0,00323	-0,003194	0,105563	-5,556177	5,78	1387,163926064	5,221225
1748,972534	-0,003228	-0,003193	0,104938	-5,556177	5,79	1369,3425150615	5,267025
1748,972534	-0,003228	-0,003194	0,104938	-5,575588	5,8	1375,3091491141	5,313025
1769,793579	-0,003228	-0,003194	0,106188	-5,575588	5,81	1429,4765023416	5,359225
1748,972534	-0,003226	-0,003195	0,104938	-5,594118	5,82	1387,2424172192	5,405625
1748,972534	-0,003228	-0,003196	0,104938	-5,594118	5,83	1393,2090512717	5,452225
1759,383057	-0,003228	-0,003195	0,105563	-5,613529	5,84	1423,5883617593	5,499025
1759,383057	-0,003229	-0,003196	0,105563	-5,613529	5,85	1429,6591010418	5,546025
1759,383057	-0,003229	-0,003197	0,105563	-5,632647	5,86	1435,7298403244	5,593225
1759,383057	-0,003228	-0,003195	0,105563	-5,632647	5,87	1441,800579607	5,640625
1769,793579	-0,00323	-0,003194	0,106188	-5,651765	5,88	1472,7004138595	5,688225
1769,793579	-0,003229	-0,003196	0,106188	-5,651765	5,89	1478,8752583621	5,736025
1769,793579	-0,003228	-0,003196	0,106188	-5,670882	5,9	1485,0501028646	5,784025
1769,793579	-0,003231	-0,003195	0,106188	-5,670882	5,91	1491,2249473672	5,832225
1780,204102	-0,003226	-0,003196	0,106812	-5,69	5,92	1522,6453101447	5,880625
1780,204102	-0,003229	-0,003195	0,106812	-5,69	5,93	1528,9242598773	5,929225
1780,204102	-0,003229	-0,003195	0,106812	-5,710882	5,94	1535,2032096098	5,978025
1780,204102	-0,003228	-0,003194	0,106812	-5,710882	5,95	1541,4821593424	6,027025
1790,614624	-0,003229	-0,003193	0,107437	-5,729706	5,96	1573,423045805	6,076225
1790,614624	-0,003225	-0,003195	0,107437	-5,729706	5,97	1579,8061007575	6,125625
1790,614624	-0,00323	-0,003195	0,107437	-5,749412	5,98	1586,1891557101	6,175225
1790,614624	-0,003226	-0,003195	0,107437	-5,749412	5,99	1592,5722106626	6,225025
1801,025269	-0,003228	-0,003197	0,108062	-5,768235	6	1625,0339313402	6,275025
1801,025269	-0,003228	-0,003197	0,108062	-5,787059	6,01	1631,5210927427	6,325225
1801,025269	-0,003226	-0,003197	0,108062	-5,787059	6,02	1638,0082541453	6,375625
1801,025269	-0,00323	-0,003198	0,108062	-5,806765	6,03	1644,4954155478	6,426225
1801,025269	-0,003226	-0,003197	0,108062	-5,806765	6,04	1650,9825769504	6,477025
1801,025269	-0,003225	-0,003194	0,108062	-5,825588	6,05	1657,469738353	6,528025
1811,435791	-0,003226	-0,003197	0,108686	-5,825588	6,06	1690,6598886855	6,579225
1832,256836	-0,003224	-0,003197	0,109935	-5,844412	6,07	1750,8653461831	6,630625
1832,256836	-0,003228	-0,003195	0,109935	-5,844412	6,08	1757,6648232556	6,682225
1853,078003	-0,003228	-0,003193	0,111185	-5,864118	6,09	1818,4952286932	6,734025
1853,078003	-0,003226	-0,003196	0,111185	-5,864118	6,1	1825,5029174357	6,786025
1811,435791	-0,003226	-0,003197	0,108686	-5,882941	6,11	1723,6162217983	6,838225
1811,435791	-0,003226	-0,003196	0,108686	-5,882941	6,12	1730,2074884208	6,890625
1832,256836	-0,003231	-0,003195	0,109935	-5,902059	6,13	1791,6622086184	6,943225
1832,256836	-0,003228	-0,003197	0,109935	-5,902059	6,14	1798,461685691	6,996025
1801,025269	-0,00323	-0,003197	0,108062	-5,921471	6,15	1722,3413523785	7,049025
1801,025269	-0,003228	-0,003198	0,108062	-5,921471	6,16	1728,8285137811	7,102225
1811,435791	-0,003229	-0,003193	0,108686	-5,939706	6,17	1763,1638215336	7,155625
1811,435791	-0,003229	-0,003196	0,108686	-5,939706	6,18	1769,7550881562	7,209225
1780,204102	-0,003226	-0,003197	0,106812	-5,959706	6,19	1692,1769529237	7,263025
1780,204102	-0,003232	-0,003196	0,106812	-5,959706	6,2	1698,4559026563	7,317025
1707,330322	-0,003226	-0,003196	0,10244	-5,98	6,21	1506,8825396888	7,371225
1707,330322	-0,003226	-0,003195	0,10244	-5,98	6,22	1512,4327516214	7,425625
1613,635376	-0,003229	-0,003195	0,096818	-6	6,23	1261,727286244	7,480225
1613,635376	-0,003225	-0,003195	0,096818	-6	6,24	1266,3405487165	7,535025
1603,224731	-0,00323	-0,003197	0,096193	-6,019706	6,25	1242,2724842141	7,590025
1603,224731	-0,003226	-0,003195	0,096193	-6,019706	6,26	1246,7816402366	7,645225
1613,635376	-0,003228	-0,003195	0,096818	-6,04	6,27	1280,1803361342	7,700625
1613,635376	-0,003228	-0,003195	0,096818	-6,04	6,28	1284,7935986067	7,756225
1592,814209	-0,003228	-0,003195	0,095569	-6,059412	6,29	1231,2116993143	7,812025
1592,814209	-0,003228	-0,003196	0,095569	-6,059412	6,3	1235,6167501168	7,868025
1582,403687	-0,003229	-0,003193	0,094944	-6,079118	6,31	1210,7161814894	7,924225
1582,403687	-0,003229	-0,003196	0,094944	-6,079118	6,32	1215,017127072	7,980625
1603,224731	-0,003228	-0,003195	0,096193	-6,098235	6,33	1278,3457323945	8,037225
1603,224731	-0,00323	-0,003196	0,096193	-6,098235	6,34	1282,8548884171	8,094025
1592,814209	-0,003229	-0,003194	0,095569	-6,117647	6,35	1257,6420041296	8,151025
1592,814209	-0,003226	-0,003196	0,095569	-6,136765	6,36	1262,0470549322	8,208225
1624,045898	-0,003228	-0,003194	0,097443	-6,136765	6,37	1356,2432116097	8,265625
1624,045898	-0,003226	-0,003196	0,097443	-6,155882	6,38	1360,9605793023	8,323225
1634,456421	-0,003228	-0,003195	0,098067	-6,155882	6,39	1395,8164110798	8,381025
1634,456421	-0,003229	-0,003197	0,098067	-6,175294	6,4	1400,6378840024	8,439025
1634,456421	-0,003226	-0,003195	0,098067	-6,175294	6,41	1405,459356925	8,497225
1655,277466	-0,003225	-0,003195	0,099317	-6,194118	6,42	1471,1823864725	8,555625
1655,277466	-0,003229	-0,003196	0,099317	-6,194118	6,43	1476,2120698451	8,614225
1644,866943	-0,003226	-0,003194	0,098692	-6,21353	6,44	1450,5827629826	8,673025
1644,866943	-0,00323	-0,003195	0,098692	-6,21353	6,45	1455,5083411252	8,732025
1665,68811	-0,003229	-0,003196	0,099941	-6,232059	6,46	1522,1686794227	8,791225
1665,68811	-0,003225	-0,003197	0,099941	-6,232059	6,47	1527,3024692353	8,850625
1676,098633	-0,003231	-0,003196	0,100566	-6,251176	6,48	1563,5116702028	8,910225
1676,098633	-0,003228	-0,003194	0,100566	-6,251176	6,49	1568,7495652454	8,970025
1655,277466	-0,003231	-0,003197	0,099317	-6,270294	6,5	1511,419853453	9,030025
1655,277466	-0,003228	-0,003195	0,099317	-6,270294	6,51	1516,4495368255	9,090225
1665,68811	-0,00323	-0,003196	0,099941	-6,289706	6,52	1552,9714182981	9,150625
1665,68811	-0,003228	-0,003194	0,099941	-6,289706	6,53	1558,1052081106	9,211225
1676,098633	-0,003228	-0,003194	0,100566	-6,309706	6,54	1594,9390404582	9,272025
1676,098633	-0,003229	-0,003196	0,100566	-6,309706	6,55	1600,1769355007	9,333025
1665,68811	-0,003226	-0,003195	0,099941	-6,329412	6,56	1573,5065775483	9,394225
1665,68811	-0,003229	-0,003196	0,099941	-6,329412	6,57	1578,6403673608	9,455625
1655,277466	-0,003231	-0,003195	0,099317	-6,348529	6,58	1551,6573204334	9,517225
1655,277466	-0,003225	-0,003197	0,099317	-6,348529	6,59	1556,687003806	9,579025
1644,866943	-0,003229	-0,003193	0,098692	-6,367647	6,6	1529,3920132635	9,641025
1644,866943	-0,003225	-0,003195	0,098692	-6,386765	6,61	1534,3175914061	9,703225
1665,68811	-0,003228	-0,003193	0,099941	-6,386765	6,62	1604,3093164236	9,765625
1665,68811	-0,003229	-0,003196	0,099941	-6,405294	6,63	1609,4431062362	9,828225
1644,866943	-0,003231	-0,003197	0,098692	-6,405294	6,64	1549,0943258337	9,891025
1644,866943	-0,003228	-0,003194	0,098692	-6,425	6,65	1554,0199039763	9,954025
1644,866943	-0,003226	-0,003195	0,098692	-6,425	6,66	1558,9454821188	10,017225
1655,277466	-0,003228	-0,003195	0,099317	-6,444118	6,67	1596,9244707864	10,080625
1655,277466	-0,003229	-0,003198	0,099317	-6,444118	6,68	1601,954154159	10,144225
1676,098633	-0,003228	-0,003194	0,100566	-6,462941	6,69	1673,5074660965	10,208025
1676,098633	-0,003228	-0,003196	0,100566	-6,462941	6,7	1678,7453611391	10,272025
1665,68811	-0,00323	-0,003193	0,099941	-6,482059	6,71	1650,5134247366	10,336225
1665,68811	-0,003226	-0,003194	0,099941	-6,482059	6,72	1655,6472145492	10,400625
1655,277466	-0,003229	-0,003195	0,099317	-6,501765	6,73	1627,1025710217	10,465225
1655,277466	-0,003228	-0,003195	0,099317	-6,501765	6,74	1632,1322543943	10,530025
1644,866943	-0,003229	-0,003194	0,098692	-6,521176	6,75	1603,2756854018	10,595025
1644,866943	-0,003226	-0,003197	0,098692	-6,521176	6,76	1608,2012635444	10,660225
1613,635376	-0,00323	-0,0032	0,096818	-6,54	6,77	1510,843459762	10,725625
1613,635376	-0,003225	-0,003196	0,096818	-6,54	6,78	1515,4567222345	10,791225
1624,045898	-0,00323	-0,003196	0,097443	-6,559412	6,79	1554,3726546971	10,857025
1624,045898	-0,003226	-0,003197	0,097443	-6,559412	6,8	1559,0900223896	10,923025
1603,224731	-0,003229	-0,003197	0,096193	-6,579412	6,81	1494,7852214772	10,989225
1603,224731	-0,003226	-0,003194	0,096193	-6,579412	6,82	1499,2943774997	11,055625
1592,814209	-0,003223	-0,003197	0,095569	-6,597647	6,83	1469,0844426523	11,122225
1592,814209	-0,003226	-0,003196	0,095569	-6,597647	6,84	1473,4894934548	11,189025
1582,403687	-0,003225	-0,003196	0,094944	-6,617941	6,85	1442,9672429474	11,256025
1582,403687	-0,003228	-0,0032	0,094944	-6,636765	6,86	1447,26818853	11,323225
1561,58252	-0,003228	-0,003193	0,093695	-6,636765	6,87	1381,2976954875	11,390625
1561,58252	-0,003228	-0,003196	0,093695	-6,656177	6,88	1385,3904294001	11,458225
1551,171997	-0,003226	-0,003196	0,09307	-6,656177	6,89	1354,1394377276	11,526025
1551,171997	-0,003228	-0,003194	0,09307	-6,675588	6,9	1358,1280664102	11,594025
1551,171997	-0,003226	-0,003196	0,09307	-6,675588	6,91	1362,1166950927	11,662225
1551,171997	-0,003229	-0,003194	0,09307	-6,694706	6,92	1366,1053237753	11,730625
1551,171997	-0,003229	-0,003196	0,09307	-6,694706	6,93	1370,0939524578	11,799225
1519,940308	-0,003231	-0,003197	0,091196	-6,713823	6,94	1266,4894125354	11,868025
1519,940308	-0,003226	-0,003194	0,091196	-6,713823	6,95	1270,165724328	11,937025
1509,529785	-0,003226	-0,003195	0,090572	-6,732353	6,96	1237,7695739255	12,006225
1509,529785	-0,003226	-0,003196	0,090572	-6,732353	6,97	1241,3417804881	12,075625
1509,529785	-0,003228	-0,003196	0,090572	-6,751471	6,98	1244,9139870506	12,145225
1509,529785	-0,003226	-0,003194	0,090572	-6,751471	6,99	1248,4861936132	12,215025
1540,761475	-0,003228	-0,003195	0,092446	-6,770882	7	1361,5254736257	12,285025
1540,761475	-0,003229	-0,003194	0,092446	-6,770882	7,01	1365,4099970883	12,355225
1499,119263	-0,003226	-0,003196	0,089947	-6,789706	7,02	1222,5057232508	12,425625
1499,119263	-0,003226	-0,003197	0,089947	-6,789706	7,03	1225,9738245934	12,496225
1499,119263	-0,003228	-0,003195	0,089947	-6,809706	7,04	1229,441925936	12,567025
1499,119263	-0,003225	-0,003196	0,089947	-6,809706	7,05	1232,9100272785	12,638025
1499,119263	-0,003228	-0,003196	0,089947	-6,83	7,06	1236,3781286211	12,709225
1499,119263	-0,003226	-0,003196	0,089947	-6,83	7,07	1239,8462299636	12,780625
1519,940308	-0,003229	-0,003196	0,091196	-6,85	7,08	1317,9577776312	12,852225
1519,940308	-0,003226	-0,003196	0,091196	-6,85	7,09	1321,6340894237	12,924025
1530,350952	-0,003231	-0,003196	0,091821	-6,869412	7,1	1362,8407728363	12,996025
1530,350952	-0,003229	-0,003194	0,091821	-6,869412	7,11	1366,6211910688	13,068225
1530,350952	-0,003228	-0,003193	0,091821	-6,889118	7,12	1370,4016093014	13,140625
1530,350952	-0,003229	-0,003194	0,091821	-6,889118	7,13	1374,182027534	13,213225
1561,58252	-0,003228	-0,003194	0,093695	-6,909412	7,14	1491,8015111265	13,286025
1561,58252	-0,003224	-0,003196	0,093695	-6,909412	7,15	1495,8942450391	13,359025
1519,940308	-0,003226	-0,003195	0,091196	-6,929412	7,16	1347,3682719716	13,432225
1519,940308	-0,003226	-0,003194	0,091196	-6,929412	7,17	1351,0445837642	13,505625
1509,529785	-0,003228	-0,003196	0,090572	-6,949118	7,18	1316,3581183017	13,579225
1509,529785	-0,003226	-0,003194	0,090572	-6,949118	7,19	1319,9303248643	13,653025
1509,529785	-0,003228	-0,003196	0,090572	-6,969412	7,2	1323,5025314268	13,727025
1509,529785	-0,003226	-0,003194	0,090572	-6,969412	7,21	1327,0747379894	13,801225
1509,529785	-0,003229	-0,003195	0,090572	-6,988823	7,22	1330,646944552	13,875625
1509,529785	-0,003229	-0,003195	0,090572	-6,988823	7,23	1334,2191511145	13,950225
1499,119263	-0,003226	-0,003197	0,089947	-7,009412	7,24	1298,8039527871	14,025025
1499,119263	-0,003228	-0,003196	0,089947	-7,009412	7,25	1302,2720541296	14,100025
1478,298218	-0,003229	-0,003195	0,088698	-7,027353	7,26	1227,3489210472	14,175225
1478,298218	-0,003228	-0,003194	0,088698	-7,046471	7,27	1230,6088119397	14,250625
1457,477051	-0,003226	-0,003196	0,087449	-7,046471	7,28	1155,0605857373	14,326225
1457,477051	-0,003229	-0,003193	0,087449	-7,065588	7,29	1158,1122649598	14,402025
1457,477051	-0,00323	-0,0032	0,087449	-7,065588	7,3	1161,1639441824	14,478025
1436,656006	-0,003229	-0,003198	0,086199	-7,084412	7,31	1084,78333673	14,554225
1436,656006	-0,003226	-0,003197	0,086199	-7,084412	7,32	1087,6268055025	14,630625
1457,477051	-0,003226	-0,003197	0,087449	-7,103529	7,33	1170,3189818501	14,707225
1457,477051	-0,003226	-0,003195	0,087449	-7,103529	7,34	1173,3706610726	14,784025
1457,477051	-0,003229	-0,003195	0,087449	-7,122941	7,35	1176,4223402952	14,861025
1457,477051	-0,003228	-0,003197	0,087449	-7,122941	7,36	1179,4740195177	14,938225
1457,477051	-0,003226	-0,003193	0,087449	-7,142059	7,37	1182,5256987403	15,015625
1457,477051	-0,003229	-0,003197	0,087449	-7,142059	7,38	1185,5773779628	15,093225
1457,477051	-0,003229	-0,003197	0,087449	-7,16147	7,39	1188,6290571854	15,171025
1457,477051	-0,003229	-0,003195	0,087449	-7,16147	7,4	1191,680736408	15,249025
1467,887573	-0,003225	-0,003194	0,088073	-7,180588	7,41	1235,4896092605	15,327225
1467,887573	-0,003228	-0,003197	0,088073	-7,180588	7,42	1238,6453937031	15,405625
1467,887573	-0,003228	-0,003197	0,088073	-7,184706	7,43	1241,8011781456	15,484225
1467,887573	-0,003225	-0,003196	0,088073	-7,184706	7,44	1244,9569625882	15,563025
1447,066528	-0,003225	-0,003196	0,086824	-7,184706	7,45	1165,7655140557	15,642025
1447,066528	-0,003229	-0,003194	0,086824	-7,184706	7,46	1168,7130880483	15,721225
1457,477051	-0,003229	-0,003194	0,087449	-7,184706	7,47	1213,0424909658	15,800625
1457,477051	-0,00323	-0,003195	0,087449	-7,184706	7,48	1216,0941701884	15,880225
1447,066528	-0,003228	-0,003197	0,086824	-7,184706	7,49	1177,555810026	15,960025
1447,066528	-0,00323	-0,003194	0,086824	-7,184706	7,5	1180,5033840185	16,040025
1457,477051	-0,00323	-0,003194	0,087449	-7,184706	7,51	1225,2492078561	16,120225
1457,477051	-0,003228	-0,003196	0,087449	-7,184706	7,52	1228,3008870786	16,200625
1436,656006	-0,003228	-0,003195	0,086199	-7,184706	7,53	1147,3396497262	16,281225
1436,656006	-0,003228	-0,003196	0,086199	-7,184706	7,54	1150,1831184987	16,362025
1447,066528	-0,003229	-0,003195	0,086824	-7,184706	7,55	1195,2412539813	16,443025
1447,066528	-0,003228	-0,003197	0,086824	-7,184706	7,56	1198,1888279738	16,524225

## Corde1_bis
Mesure effectuée le 31/03/2014 a 15:46
exl 116
Vitesse 0.1mm/s
Section 0.06mm2

Gain force	Gain longi	Fact J longi	Gain J trans	Fact J trans	Section mm²
0,002	0,1	2,09	0,1	2,09	0,06

contrainte MPa	def longi	def trans	Force en kN	Position	Allongement	Covariance	Variance_allong		Contrainte dans la corde en fonction de l'allongement / Corde 1 EXL120 - Essai 2 / Allongement (mm) / Contrainte (MPa)
197,800461	-0,003226	-0,003194	0,011868	-0,001765	0,01	7589,003883227	20,566225
197,800461	-0,003226	-0,003194	0,011868	-0,001765	0,02	7572,2695857998	20,475625
197,800461	-0,003226	-0,003194	0,011868	-0,001765	0,03	7555,5352883726	20,385225
197,800461	-0,00323	-0,003195	0,011868	-0,001765	0,04	7538,8009909454	20,295025
197,800461	-0,003229	-0,003196	0,011868	-0,001765	0,05	7522,0666935182	20,205025
208,211014	-0,003226	-0,003197	0,012493	-0,001765	0,06	7458,6410658861	20,115225
208,211014	-0,003226	-0,003195	0,012493	-0,001765	0,07	7442,0108739889	20,025625
218,621567	-0,00323	-0,003194	0,013117	-0,001765	0,08	7378,8975629467	19,936225
208,211014	-0,003226	-0,003195	0,012493	-0,001765	0,09	7408,7504901945	19,847025
208,211014	-0,003226	-0,003195	0,012493	-0,001765	0,1	7392,1202982973	19,758025
218,621567	-0,003229	-0,003193	0,013117	-0,001765	0,11	7329,3193038451	19,669225
218,621567	-0,003229	-0,003193	0,013117	-0,001765	0,12	7312,793217478	19,580625
197,800461	-0,003229	-0,003195	0,011868	-0,001765	0,13	7388,1923141008	19,492225
197,800461	-0,003226	-0,003195	0,011868	-0,001765	0,14	7371,4580166736	19,404025
218,621567	-0,003228	-0,003196	0,013117	-0,001765	0,15	7263,2149583764	19,316025
218,621567	-0,003228	-0,003196	0,013117	-0,001765	0,16	7246,6888720092	19,228225
208,211014	-0,003225	-0,003197	0,012493	-0,001765	0,17	7275,7089550171	19,140625
208,211014	-0,003224	-0,003195	0,012493	-0,001765	0,18	7259,0787631199	19,053225
218,621567	-0,003224	-0,003195	0,013117	-0,001765	0,19	7197,1106129077	18,966025
218,621567	-0,003226	-0,003195	0,013117	-0,001765	0,2	7180,5845265405	18,879025
218,621567	-0,003225	-0,003197	0,013117	-0,001765	0,21	7164,0584401733	18,792225
218,621567	-0,003229	-0,003194	0,013117	-0,001765	0,22	7147,5323538061	18,705625
208,211014	-0,00323	-0,003193	0,012493	-0,001765	0,23	7175,927803634	18,619225
208,211014	-0,003226	-0,003194	0,012493	-0,001765	0,24	7159,2976117368	18,533025
208,211014	-0,00323	-0,003196	0,012493	-0,001765	0,25	7142,6674198396	18,447025
208,211014	-0,003224	-0,003194	0,012493	-0,001765	0,26	7126,0372279424	18,361225
208,211014	-0,003229	-0,003195	0,012493	-0,001765	0,27	7109,4070360452	18,275625
208,211014	-0,003225	-0,003195	0,012493	-0,001765	0,28	7092,776844148	18,190225
218,621567	-0,003225	-0,003195	0,013117	-0,001765	0,29	7031,8497492359	18,105025
218,621567	-0,003226	-0,003195	0,013117	-0,001765	0,3	7015,3236628687	18,020025
208,211014	-0,003226	-0,003195	0,012493	-0,001765	0,31	7042,8862684565	17,935225
208,211014	-0,003229	-0,003195	0,012493	-0,001765	0,32	7026,2560765593	17,850625
208,211014	-0,003226	-0,003195	0,012493	-0,001765	0,33	7009,6258846621	17,766225
208,211014	-0,003226	-0,003197	0,012493	-0,001765	0,34	6992,995692765	17,682025
218,621567	-0,003228	-0,003195	0,013117	-0,001765	0,35	6932,6932310328	17,598025
218,621567	-0,003224	-0,003191	0,013117	-0,001765	0,36	6916,1671446656	17,514225
218,621567	-0,003224	-0,003191	0,013117	-0,001765	0,37	6899,6410582984	17,430625
229,032104	-0,003229	-0,00319	0,013742	-0,001765	0,38	6839,7550853262	17,347225
229,032104	-0,003226	-0,003194	0,013742	-0,001765	0,39	6823,3331043291	17,264025
229,032104	-0,003228	-0,003195	0,013742	-0,001765	0,4	6806,9111233319	17,181025
208,211014	-0,003226	-0,0032	0,012493	-0,001765	0,41	6876,5843494847	17,098225
208,211014	-0,003223	-0,003196	0,012493	-0,001765	0,42	6859,9541575875	17,015625
197,800461	-0,003223	-0,003196	0,011868	-0,001765	0,43	6886,1633912853	16,933225
197,800461	-0,003224	-0,003194	0,011868	-0,001765	0,44	6869,4290938581	16,851025
197,800461	-0,003224	-0,003194	0,011868	-0,001765	0,45	6852,694796431	16,769025
208,211014	-0,003229	-0,003193	0,012493	-0,001765	0,46	6793,4333899988	16,687225
218,621567	-0,003228	-0,003195	0,013117	-0,007941	0,47	6734,3801946266	16,605625
218,621567	-0,003228	-0,003194	0,013117	-0,007941	0,48	6717,8541082594	16,524225
229,032104	-0,003228	-0,003194	0,013742	-0,033529	0,49	6659,1132943572	16,443025
229,032104	-0,003226	-0,003191	0,013742	-0,033529	0,5	6642,69131336	16,362025
229,032104	-0,003228	-0,003194	0,013742	-0,053824	0,51	6626,2693323629	16,281225
229,032104	-0,00323	-0,003198	0,013742	-0,053824	0,52	6609,8473513657	16,200625
239,442657	-0,003224	-0,003193	0,014367	-0,073529	0,53	6551,6270000735	16,120225
239,442657	-0,003228	-0,003196	0,014367	-0,073529	0,54	6535,3091246063	16,040025
249,85321	-0,003228	-0,003195	0,014991	-0,094118	0,55	6477,4010899041	15,960025
249,85321	-0,003226	-0,003197	0,014991	-0,094118	0,56	6461,187319967	15,880225
270,674316	-0,003226	-0,003197	0,01624	-0,114706	0,57	6362,2096536798	15,800625
270,674316	-0,003231	-0,003197	0,01624	-0,114706	0,58	6346,2040948026	15,721225
270,674316	-0,003228	-0,003197	0,01624	-0,134412	0,59	6330,1985359254	15,642025
270,674316	-0,00323	-0,003197	0,01624	-0,134412	0,6	6314,1929770482	15,563025
291,495422	-0,00323	-0,003195	0,01749	-0,153529	0,61	6216,2563660611	15,484225
291,495422	-0,003226	-0,003194	0,01749	-0,153529	0,62	6200,4590182439	15,405625
312,316528	-0,003226	-0,003191	0,018739	-0,174412	0,63	6103,1470404367	15,327225
312,316528	-0,003226	-0,003195	0,018739	-0,174412	0,64	6087,5579036795	15,249025
291,495422	-0,003226	-0,003195	0,01749	-0,194118	0,65	6153,0669747923	15,171025
291,495422	-0,003229	-0,003195	0,01749	-0,194118	0,66	6137,2696269751	15,093225
322,727051	-0,003226	-0,003195	0,019364	-0,214118	0,67	6000,449716783	15,015625
322,727051	-0,003229	-0,003196	0,019364	-0,214118	0,68	5984,9646852558	14,938225
322,727051	-0,003228	-0,003196	0,019364	-0,234118	0,69	5969,4796537286	14,861025
322,727051	-0,003228	-0,003195	0,019364	-0,234118	0,7	5953,9946222014	14,784025
322,727051	-0,003228	-0,003195	0,019364	-0,253824	0,71	5938,5095906742	14,707225
322,727051	-0,003228	-0,003195	0,019364	-0,253824	0,72	5923,0245591471	14,630625
333,137604	-0,003228	-0,003196	0,019988	-0,274412	0,73	5867,8232679249	14,554225
333,137604	-0,003228	-0,003196	0,019988	-0,274412	0,74	5852,4423419277	14,478025
353,95871	-0,00323	-0,003196	0,021238	-0,294118	0,75	5758,0453186605	14,402025
353,95871	-0,003229	-0,003197	0,021238	-0,294118	0,76	5742,8726037233	14,326225
343,548157	-0,003229	-0,003195	0,020613	-0,314412	0,77	5766,9997263611	14,250625
343,548157	-0,003226	-0,003197	0,020613	-0,314412	0,78	5751,722905894	14,175225
385,190369	-0,003226	-0,003197	0,023111	-0,333824	0,79	5580,0795793668	14,100025
385,190369	-0,003226	-0,003197	0,023111	-0,368235	0,8	5565,2191810196	14,025025
385,190369	-0,003225	-0,003193	0,023111	-0,368235	0,81	5550,3587826724	13,950225
416,422028	-0,003225	-0,003195	0,024985	-0,387059	0,82	5419,1604545502	13,875625
416,422028	-0,003229	-0,003195	0,024985	-0,387059	0,83	5404,6123727931	13,801225
416,422028	-0,003226	-0,003196	0,024985	-0,406471	0,84	5390,0642910359	13,727025
416,422028	-0,003225	-0,003195	0,024985	-0,406471	0,85	5375,5162092787	13,653025
416,422028	-0,003225	-0,003195	0,024985	-0,426765	0,86	5360,9681275215	13,579225
416,422028	-0,003229	-0,003197	0,024985	-0,426765	0,87	5346,4200457643	13,505625
416,422028	-0,003229	-0,003197	0,024985	-0,469118	0,88	5331,8719640071	13,432225
416,422028	-0,003229	-0,003197	0,024985	-0,469118	0,89	5317,32388225	13,359025
416,422028	-0,00323	-0,003191	0,024985	-0,486176	0,9	5302,7758004928	13,286025
416,422028	-0,003225	-0,003196	0,024985	-0,486176	0,91	5288,2277187356	13,213225
447,653656	-0,003225	-0,003196	0,026859	-0,505588	0,92	5160,4649854784	13,140625
447,653656	-0,00323	-0,003193	0,026859	-0,505588	0,93	5146,2292200012	13,068225
468,474762	-0,003226	-0,003196	0,028108	-0,524706	0,94	5056,9333673941	12,996025
468,474762	-0,003229	-0,003196	0,028108	-0,524706	0,95	5042,9058129769	12,924025
489,295868	-0,003229	-0,003196	0,029358	-0,543824	0,96	4954,2345935497	12,852225
489,295868	-0,003226	-0,003196	0,029358	-0,543824	0,97	4940,4152501925	12,780625
468,474762	-0,003226	-0,003196	0,028108	-0,563529	0,98	5000,8231497253	12,709225
468,474762	-0,00323	-0,003197	0,028108	-0,563529	0,99	4986,7955953081	12,638025
510,116974	-0,00323	-0,003196	0,030607	-0,583235	1	4825,146399351	12,567025
510,116974	-0,003229	-0,003196	0,030607	-0,583235	1,01	4811,5352670538	12,496225
499,706421	-0,003228	-0,003196	0,029982	-0,603824	1,02	4834,6213340816	12,425625
499,706421	-0,003229	-0,003191	0,029982	-0,603824	1,03	4820,9060962544	12,355225
520,527527	-0,003228	-0,003197	0,031232	-0,623529	1,04	4734,2128818972	12,285025
520,527527	-0,003228	-0,003195	0,031232	-0,623529	1,05	4720,70585513	12,215025
530,938049	-0,003228	-0,003195	0,031856	-0,643529	1,06	4670,9181591929	12,145225
530,938049	-0,003229	-0,003196	0,031856	-0,643529	1,07	4657,5152376457	12,075625
520,527527	-0,003228	-0,003195	0,031232	-0,663235	1,08	4680,1847748285	12,006225
520,527527	-0,003228	-0,003194	0,031232	-0,663235	1,09	4666,6777480613	11,937025
530,938049	-0,003228	-0,003194	0,031856	-0,683235	1,1	4617,3064730041	11,868025
530,938049	-0,003229	-0,003196	0,031856	-0,683235	1,11	4603,903551457	11,799225
541,348633	-0,003229	-0,003195	0,032481	-0,703529	1,12	4554,8443797098	11,730625
541,348633	-0,003225	-0,003195	0,032481	-0,703529	1,13	4541,5455640026	11,662225
551,759155	-0,003229	-0,003196	0,033106	-0,722941	1,14	4492,7989208854	11,594025
551,759155	-0,003229	-0,003197	0,033106	-0,722941	1,15	4479,6042103982	11,526025
541,348633	-0,003229	-0,003197	0,032481	-0,743529	1,16	4501,6491168811	11,458225
541,348633	-0,003226	-0,003194	0,032481	-0,743529	1,17	4488,3503011739	11,390625
593,401367	-0,003225	-0,003198	0,035604	-0,763529	1,18	4299,8940355567	11,323225
593,401367	-0,003223	-0,003195	0,035604	-0,763529	1,19	4287,1157471895	11,256025
582,990845	-0,003226	-0,003198	0,034979	-0,783529	1,2	4309,1606549123	11,189025
582,990845	-0,00323	-0,003198	0,034979	-0,783529	1,21	4296,2782613251	11,122225
572,580261	-0,00323	-0,003193	0,034355	-0,803529	1,22	4318,011059538	11,055625
572,580261	-0,003229	-0,003197	0,034355	-0,803529	1,23	4305,0245601108	10,989225
603,811951	-0,003226	-0,003196	0,036229	-0,823824	1,24	4188,8173252336	10,923025
603,811951	-0,003229	-0,003195	0,036229	-0,823824	1,25	4176,1431427064	10,857025
593,401367	-0,003229	-0,003195	0,035604	-0,843824	1,26	4197,6677286192	10,791225
593,401367	-0,003229	-0,003191	0,035604	-0,843824	1,27	4184,8894402521	10,725625
614,222473	-0,003228	-0,003195	0,036853	-0,863235	1,28	4104,1302407949	10,660225
614,222473	-0,003229	-0,003197	0,036853	-0,863235	1,29	4091,5601634877	10,595025
624,633057	-0,003226	-0,003197	0,037478	-0,882941	1,3	4045,2077411005	10,530025
624,633057	-0,00323	-0,003195	0,037478	-0,882941	1,31	4032,7417696333	10,465225
614,222473	-0,003228	-0,003195	0,036853	-0,902941	1,32	4053,8499315661	10,400625
614,222473	-0,003228	-0,003195	0,036853	-0,902941	1,33	4041,279854259	10,336225
624,633057	-0,003225	-0,003195	0,037478	-0,923235	1,34	3995,3438552318	10,272025
624,633057	-0,003229	-0,003195	0,037478	-0,923235	1,35	3982,8778837646	10,208025
645,454102	-0,00323	-0,003195	0,038727	-0,943235	1,36	3904,0968839724	10,144225
645,454102	-0,003228	-0,003195	0,038727	-0,943235	1,37	3891,8391229552	10,080625
635,043579	-0,003229	-0,003197	0,038103	-0,963235	1,38	3912,5306672331	10,017225
635,043579	-0,003228	-0,003194	0,038103	-0,963235	1,39	3900,1688009859	9,954025
645,454102	-0,003229	-0,003196	0,038727	-0,983235	1,4	3855,0658399037	9,891025
645,454102	-0,003226	-0,003194	0,038727	-0,983235	1,41	3842,8080788865	9,828225
655,864685	-0,003226	-0,003194	0,039352	-1,003235	1,42	3798,0172459943	9,765625
655,864685	-0,00323	-0,003196	0,039352	-1,003235	1,43	3785,8635908071	9,703225
687,096313	-0,003229	-0,003193	0,041226	-1,023823	1,44	3676,73573068	9,641025
687,096313	-0,003229	-0,003197	0,041226	-1,023823	1,45	3664,8943917728	9,579025
697,506897	-0,003226	-0,003198	0,04185	-1,042941	1,46	3620,9364012256	9,517225
697,506897	-0,00323	-0,003197	0,04185	-1,042941	1,47	3609,1991681584	9,455625
707,917419	-0,003228	-0,003193	0,042475	-1,062941	1,48	3565,5536851612	9,394225
707,917419	-0,003229	-0,003195	0,042475	-1,062941	1,49	3553,9205573141	9,333025
718,328003	-0,003228	-0,003196	0,0431	-1,083529	1,5	3510,5872011869	9,272025
718,328003	-0,003228	-0,003195	0,0431	-1,083529	1,51	3499,0581791797	9,211225
728,738525	-0,003228	-0,003195	0,043724	-1,102941	1,52	3456,0373281225	9,150625
728,738525	-0,003226	-0,003195	0,043724	-1,102941	1,53	3444,6124113353	9,090225
718,328003	-0,003229	-0,003194	0,0431	-1,123529	1,54	3464,4711131581	9,030025
718,328003	-0,003228	-0,003194	0,0431	-1,123529	1,55	3452,942091151	8,970025
728,738525	-0,003229	-0,003196	0,043724	-1,143235	1,56	3410,3376609738	8,910225
728,738525	-0,003225	-0,003197	0,043724	-1,143235	1,57	3398,9127441866	8,850625
749,559631	-0,003229	-0,003194	0,044974	-1,163235	1,58	3325,7532481094	8,791225
749,559631	-0,003226	-0,003195	0,044974	-1,163235	1,59	3314,5365423822	8,732025
739,149109	-0,003229	-0,003194	0,044349	-1,182941	1,6	3333,9788239451	8,673025
739,149109	-0,003228	-0,003195	0,044349	-1,182941	1,61	3322,6580129979	8,614225
728,738525	-0,003226	-0,003194	0,043724	-1,202941	1,62	3341,7881602507	8,555625
728,738525	-0,003226	-0,003194	0,043724	-1,202941	1,63	3330,3632434635	8,497225
739,149109	-0,003226	-0,003195	0,044349	-1,222647	1,64	3288,6955801563	8,439025
739,149109	-0,003229	-0,003195	0,044349	-1,222647	1,65	3277,3747692091	8,381025
780,79126	-0,003225	-0,003196	0,046847	-1,242941	1,66	3145,916352627	8,323225
780,79126	-0,003228	-0,003195	0,046847	-1,242941	1,67	3135,0119631898	8,265625
780,79126	-0,003229	-0,003195	0,046847	-1,262941	1,68	3124,1075737526	8,208225
780,79126	-0,003229	-0,003196	0,046847	-1,262941	1,69	3113,2031843154	8,151025
780,79126	-0,003226	-0,003198	0,046847	-1,282647	1,7	3102,2987948782	8,094025
780,79126	-0,003228	-0,003196	0,046847	-1,282647	1,71	3091,3944054411	8,037225
780,79126	-0,003226	-0,003196	0,046847	-1,302941	1,72	3080,4900160039	7,980625
780,79126	-0,003226	-0,003195	0,046847	-1,302941	1,73	3069,5856265667	7,924225
801,612366	-0,003226	-0,003195	0,048097	-1,322941	1,74	3000,2780347995	7,868025
801,612366	-0,003229	-0,003195	0,048097	-1,322941	1,75	2989,5818564223	7,812025
801,612366	-0,003225	-0,003194	0,048097	-1,343235	1,76	2978,8856780451	7,756225
801,612366	-0,003225	-0,003195	0,048097	-1,343235	1,77	2968,189499668	7,700625
832,844055	-0,003228	-0,003197	0,049971	-1,362647	1,78	2871,1377012058	7,645225
832,844055	-0,003228	-0,003193	0,049971	-1,362647	1,79	2860,7538397186	7,590025
780,79126	-0,003229	-0,003195	0,046847	-1,380588	1,8	2993,2549005064	7,535025
780,79126	-0,003225	-0,003194	0,046847	-1,380588	1,81	2982,3505110692	7,480225
832,844055	-0,003225	-0,003194	0,049971	-1,399706	1,82	2829,6022552571	7,425625
832,844055	-0,003228	-0,003197	0,049971	-1,419118	1,83	2819,2183937699	7,371225
853,665161	-0,003228	-0,003196	0,05122	-1,419118	1,84	2752,5134405527	7,317025
853,665161	-0,003225	-0,003195	0,05122	-1,437941	1,85	2742,3377901255	7,263025
853,665161	-0,003231	-0,003198	0,05122	-1,437941	1,86	2732,1621396983	7,209225
853,665161	-0,003232	-0,003198	0,05122	-1,457353	1,87	2721,9864892711	7,155625
853,665161	-0,003229	-0,003194	0,05122	-1,457353	1,88	2711,810838844	7,102225
853,665161	-0,003228	-0,003197	0,05122	-1,476471	1,89	2701,6351884168	7,049025
853,665161	-0,003228	-0,003196	0,05122	-1,476471	1,9	2691,4595379896	6,996025
874,486267	-0,003228	-0,003196	0,052469	-1,495588	1,91	2626,4202732524	6,943225
874,486267	-0,003228	-0,003195	0,052469	-1,495588	1,92	2616,4528338852	6,890625
843,254578	-0,003226	-0,003195	0,050595	-1,515	1,93	2688,1562612531	6,838225
843,254578	-0,00323	-0,003194	0,050595	-1,515	1,94	2677,8765049959	6,786025
874,486267	-0,003229	-0,003194	0,052469	-1,533235	1,95	2586,5505157837	6,734025
874,486267	-0,003229	-0,003196	0,052469	-1,533235	1,96	2576,5830764165	6,682225
895,307312	-0,00323	-0,003195	0,053718	-1,552941	1,97	2513,0014461743	6,630625
895,307312	-0,003228	-0,003196	0,053718	-1,552941	1,98	2503,2422172571	6,579225
884,89679	-0,003228	-0,003198	0,053094	-1,572647	1,99	2520,08187205	6,528025
884,89679	-0,00323	-0,003197	0,053094	-1,572647	2	2510,2185379128	6,477025
916,128418	-0,00323	-0,003197	0,054968	-1,592647	2,01	2421,1830267956	6,426225
916,128418	-0,003225	-0,003196	0,054968	-1,592647	2,02	2411,6320089384	6,375625
926,539001	-0,003225	-0,003196	0,055592	-1,614118	2,03	2375,8983748362	6,325225
926,539001	-0,00323	-0,003198	0,055592	-1,614118	2,04	2366,4514628091	6,275025
926,539001	-0,003231	-0,003195	0,055592	-1,633235	2,05	2357,0045507819	6,225025
926,539001	-0,003224	-0,003195	0,055592	-1,633235	2,06	2347,5576387547	6,175225
947,360107	-0,003229	-0,003193	0,056842	-1,652941	2,07	2286,5784893775	6,125625
947,360107	-0,003228	-0,003197	0,056842	-1,652941	2,08	2277,3397884103	6,076225
926,539001	-0,003225	-0,003197	0,055592	-1,672941	2,09	2319,2169026731	6,027025
926,539001	-0,00323	-0,003197	0,055592	-1,672941	2,1	2309,769990646	5,978025
926,539001	-0,003228	-0,003195	0,055592	-1,692941	2,11	2300,3230786188	5,929225
926,539001	-0,003226	-0,003197	0,055592	-1,692941	2,12	2290,8761665916	5,880625
947,360107	-0,003226	-0,003197	0,056842	-1,712353	2,13	2231,1462835744	5,832225
947,360107	-0,003228	-0,003195	0,056842	-1,712353	2,14	2221,9075826072	5,784025
926,539001	-0,003228	-0,003196	0,055592	-1,732647	2,15	2262,5354305101	5,736025
926,539001	-0,003229	-0,003196	0,055592	-1,732647	2,16	2253,0885184829	5,688225
926,539001	-0,003229	-0,003193	0,055592	-1,752941	2,17	2243,6416064557	5,640625
926,539001	-0,003225	-0,003196	0,055592	-1,752941	2,18	2234,1946944285	5,593225
926,539001	-0,003228	-0,003195	0,055592	-1,772647	2,19	2224,7477824013	5,546025
926,539001	-0,003226	-0,003195	0,055592	-1,772647	2,2	2215,3008703741	5,499025
936,949524	-0,003229	-0,003196	0,056217	-1,793235	2,21	2181,545387142	5,452225
936,949524	-0,003229	-0,003196	0,056217	-1,793235	2,22	2172,2025803448	5,405625
947,360107	-0,003228	-0,003197	0,056842	-1,812941	2,23	2138,7592739026	5,359225
947,360107	-0,003228	-0,003196	0,056842	-1,812941	2,24	2129,5205729354	5,313025
957,77063	-0,003228	-0,003196	0,057466	-1,832941	2,25	2096,3897216832	5,267025
957,77063	-0,00323	-0,003194	0,057466	-1,832941	2,26	2087,2551259461	5,221225
936,949524	-0,00323	-0,003197	0,056217	-1,852647	2,27	2125,4885463589	5,175625
936,949524	-0,003223	-0,003198	0,056217	-1,852647	2,28	2116,1457395617	5,130225
968,181213	-0,003225	-0,003196	0,058091	-1,872353	2,29	2036,3754740695	5,085025
968,181213	-0,003228	-0,0032	0,058091	-1,872353	2,3	2027,3449841623	5,040025
968,181213	-0,003228	-0,003196	0,058091	-1,892353	2,31	2018,3144942551	4,995225
968,181213	-0,003225	-0,003193	0,058091	-1,892353	2,32	2009,284004348	4,950625
957,77063	-0,003225	-0,003193	0,057466	-1,912647	2,33	2023,3129557858	4,906225
957,77063	-0,00323	-0,003195	0,057466	-1,912647	2,34	2014,1783600486	4,862025
999,412842	-0,003229	-0,003195	0,059965	-1,932353	2,35	1913,6391089714	4,818025
999,412842	-0,003229	-0,003195	0,059965	-1,932353	2,36	1904,9209353542	4,774225
968,181213	-0,003229	-0,003196	0,058091	-1,952353	2,37	1964,1315548121	4,730625
968,181213	-0,003228	-0,003195	0,058091	-1,952353	2,38	1955,1010649049	4,687225
978,591736	-0,003228	-0,003194	0,058716	-1,973235	2,39	1923,6358979327	4,644025
978,591736	-0,003229	-0,003196	0,058716	-1,973235	2,4	1914,7095132555	4,601025
999,412842	-0,003226	-0,003195	0,059965	-1,992647	2,41	1861,3300672683	4,558225
999,412842	-0,003226	-0,003196	0,059965	-1,992647	2,42	1852,6118936511	4,515625
1009,823425	-0,003226	-0,003196	0,060589	-2,012647	2,43	1821,875336989	4,473225
1009,823425	-0,003229	-0,003195	0,060589	-2,012647	2,44	1813,2612692018	4,431025
1009,823425	-0,003226	-0,003194	0,060589	-2,032941	2,45	1804,6472014146	4,389025
1009,823425	-0,003229	-0,003195	0,060589	-2,032941	2,46	1796,0331336274	4,347225
1041,055054	-0,003229	-0,003194	0,062463	-2,052353	2,47	1722,6134356652	4,305625
1041,055054	-0,003228	-0,003193	0,062463	-2,052353	2,48	1714,3116841681	4,264225
1041,055054	-0,003225	-0,003197	0,062463	-2,072353	2,49	1706,0099326709	4,223025
1041,055054	-0,003228	-0,003195	0,062463	-2,072353	2,5	1697,7081811737	4,182025
1051,465576	-0,00323	-0,003196	0,063088	-2,092647	2,51	1668,2210174065	4,141225
1051,465576	-0,003225	-0,003195	0,063088	-2,092647	2,52	1660,0233711293	4,100625
1051,465576	-0,003226	-0,003195	0,063088	-2,112647	2,53	1651,8257248521	4,060225
1051,465576	-0,003231	-0,003193	0,063088	-2,112647	2,54	1643,628078575	4,020025
1051,465576	-0,003231	-0,003193	0,063088	-2,132353	2,55	1635,4304322978	3,980025
1051,465576	-0,003228	-0,003195	0,063088	-2,132353	2,56	1627,2327860206	3,940225
1051,465576	-0,003228	-0,003196	0,063088	-2,152941	2,57	1619,0351397434	3,900625
1051,465576	-0,003228	-0,003196	0,063088	-2,152941	2,58	1610,8374934662	3,861225
1061,876099	-0,003229	-0,003195	0,063713	-2,172059	2,59	1582,2872747241	3,822025
1061,876099	-0,003228	-0,003197	0,063713	-2,172059	2,6	1574,1937336769	3,783025
1103,518311	-0,003229	-0,003196	0,066211	-2,192353	2,61	1485,5225124097	3,744225
1103,518311	-0,003225	-0,003196	0,066211	-2,192353	2,62	1477,8453934825	3,705625
1113,928955	-0,003229	-0,003196	0,066836	-2,212059	2,63	1450,2318912953	3,667225
1113,928955	-0,003228	-0,003196	0,066836	-2,212059	2,64	1442,6588788081	3,629025
1113,928955	-0,003228	-0,003196	0,066836	-2,232353	2,65	1435,085866321	3,591025
1113,928955	-0,003229	-0,003193	0,066836	-2,232353	2,66	1427,5128538338	3,553225
1124,339478	-0,003226	-0,003196	0,06746	-2,252353	2,67	1400,4201107216	3,515625
1124,339478	-0,003228	-0,003194	0,06746	-2,252353	2,68	1392,9512034644	3,478225
1113,928955	-0,003229	-0,003196	0,066836	-2,272353	2,69	1404,7938163722	3,441025
1113,928955	-0,003228	-0,003191	0,066836	-2,272353	2,7	1397,2208038851	3,404025
1113,928955	-0,00323	-0,003194	0,066836	-2,292059	2,71	1389,6477913979	3,367225
1113,928955	-0,003228	-0,003194	0,066836	-2,292059	2,72	1382,0747789107	3,330625
1134,75	-0,003228	-0,003194	0,068085	-2,312647	2,73	1336,7115697485	3,294225
1134,75	-0,003228	-0,003194	0,068085	-2,312647	2,74	1329,3467677113	3,258025
1134,75	-0,003228	-0,0032	0,068085	-2,332353	2,75	1321,9819656741	3,222025
1134,75	-0,003226	-0,003195	0,068085	-2,332353	2,76	1314,617163637	3,186225
1176,392212	-0,003231	-0,003197	0,070584	-2,352647	2,77	1233,3374352998	3,150625
1176,392212	-0,003229	-0,003195	0,070584	-2,352647	2,78	1226,3890553826	3,115225
1155,571045	-0,003229	-0,003196	0,069334	-2,372353	2,79	1255,9818235504	3,080025
1155,571045	-0,00323	-0,003194	0,069334	-2,372353	2,8	1248,8252319632	3,045025
1176,392212	-0,003228	-0,0032	0,070584	-2,392059	2,81	1205,5439156311	3,010225
1176,392212	-0,003228	-0,003195	0,070584	-2,392059	2,82	1198,5955357139	2,975625
1186,802734	-0,003228	-0,003195	0,071208	-2,412059	2,83	1173,7931105667	2,941225
1186,802734	-0,00323	-0,003196	0,071208	-2,412059	2,84	1166,9488358695	2,907025
1176,392212	-0,003226	-0,003194	0,070584	-2,432059	2,85	1177,7503959623	2,873025
1176,392212	-0,003226	-0,003194	0,070584	-2,432059	2,86	1170,8020160451	2,839225
1207,623901	-0,003231	-0,003196	0,072457	-2,451765	2,87	1111,540557053	2,805625
1207,623901	-0,003228	-0,003195	0,072457	-2,451765	2,88	1104,9044940258	2,772225
1197,213257	-0,003228	-0,0032	0,071833	-2,472647	2,89	1115,4980468186	2,739025
1197,213257	-0,00323	-0,003195	0,071833	-2,472647	2,9	1108,7578773514	2,706025
1218,034424	-0,00323	-0,003195	0,073082	-2,492059	2,91	1067,9750998392	2,673225
1218,034424	-0,003229	-0,003198	0,073082	-2,492059	2,92	1061,4431420421	2,640625
1218,034424	-0,003225	-0,003196	0,073082	-2,512353	2,93	1054,9111842449	2,608225
1218,034424	-0,003229	-0,003194	0,073082	-2,512353	2,94	1048,3792264477	2,576025
1228,444946	-0,003228	-0,003196	0,073707	-2,532059	2,95	1025,2424860605	2,544025
1228,444946	-0,00323	-0,003194	0,073707	-2,532059	2,96	1018,8146334833	2,512225
1249,266113	-0,003226	-0,003197	0,074956	-2,552059	2,97	979,5934428811	2,480625
1249,266113	-0,003229	-0,003196	0,074956	-2,552059	2,98	973,373801974	2,449225
1249,266113	-0,003229	-0,003196	0,074956	-2,571765	2,99	967,1541610668	2,418025
1249,266113	-0,003231	-0,003197	0,074956	-2,571765	3	960,9345201596	2,387025
1270,087158	-0,003228	-0,003196	0,076205	-2,592353	3,01	922,7545751774	2,356225
1270,087158	-0,003225	-0,003197	0,076205	-2,592353	3,02	916,7431447202	2,325625
1270,087158	-0,003229	-0,003196	0,076205	-2,612353	3,03	910,731714263	2,295225
1270,087158	-0,003226	-0,003195	0,076205	-2,612353	3,04	904,7202838059	2,265025
1280,497681	-0,00323	-0,003197	0,07683	-2,632353	3,05	883,1451214637	2,235025
1280,497681	-0,003228	-0,003195	0,07683	-2,632353	3,06	877,2377962365	2,205225
1280,497681	-0,003228	-0,003195	0,07683	-2,652353	3,07	871,3304710093	2,175625
1280,497681	-0,003229	-0,003196	0,07683	-2,652353	3,08	865,4231457821	2,146225
1301,318848	-0,003228	-0,003194	0,078079	-2,672059	3,09	829,22102257	2,117025
1301,318848	-0,003228	-0,003197	0,078079	-2,672059	3,1	823,5219090128	2,088025
1301,318848	-0,003228	-0,003194	0,078079	-2,692059	3,11	817,8227954556	2,059225
1301,318848	-0,003226	-0,003194	0,078079	-2,692059	3,12	812,1236818984	2,030625
1322,139893	-0,003226	-0,003194	0,079328	-2,712059	3,13	776,9627896662	2,002225
1322,139893	-0,003228	-0,003196	0,079328	-2,712059	3,14	771,471886559	1,974025
1322,139893	-0,003228	-0,003196	0,079328	-2,732059	3,15	765,9809834519	1,946025
1322,139893	-0,003226	-0,003195	0,079328	-2,732059	3,16	760,4900803447	1,918225
1311,72937	-0,003224	-0,003196	0,078704	-2,751765	3,17	769,3136463625	1,890625
1311,72937	-0,003228	-0,003195	0,078704	-2,751765	3,18	763,7186380253	1,863225
1342,96106	-0,003228	-0,003194	0,080578	-2,772059	3,19	715,8046897381	1,836025
1342,96106	-0,003225	-0,003195	0,080578	-2,772059	3,2	710,521998301	1,809025
1353,371582	-0,003226	-0,003196	0,081202	-2,792059	3,21	691,3412599938	1,782225
1353,371582	-0,003229	-0,003193	0,081202	-2,792059	3,22	686,1626737766	1,755625
1353,371582	-0,003229	-0,003193	0,081202	-2,812059	3,23	680,9840875594	1,729225
1353,371582	-0,00323	-0,003196	0,081202	-2,812059	3,24	675,8055013422	1,703025
1353,371582	-0,003225	-0,003196	0,081202	-2,832353	3,25	670,626915125	1,677025
1353,371582	-0,00323	-0,003195	0,081202	-2,832353	3,26	665,4483289079	1,651225
1374,192627	-0,003226	-0,003194	0,082452	-2,852059	3,27	633,7229103157	1,625625
1374,192627	-0,003225	-0,003194	0,082452	-2,852059	3,28	628,7525345485	1,600225
1374,192627	-0,00323	-0,003196	0,082452	-2,872059	3,29	623,7821587813	1,575025
1374,192627	-0,003231	-0,003197	0,082452	-2,872059	3,3	618,8117830141	1,550025
1384,603271	-0,003228	-0,003196	0,083076	-2,891765	3,31	600,984261907	1,525225
1384,603271	-0,003228	-0,003194	0,083076	-2,891765	3,32	596,1179925798	1,500625
1395,013794	-0,003228	-0,003194	0,083701	-2,911765	3,33	578,6029378076	1,476225
1395,013794	-0,00323	-0,003196	0,083701	-2,911765	3,34	573,8407737104	1,452025
1405,424316	-0,003229	-0,003195	0,084325	-2,931471	3,35	556,6380358232	1,428025
1405,424316	-0,003225	-0,003197	0,084325	-2,931471	3,36	551,979976946	1,404225
1405,424316	-0,003228	-0,003193	0,084325	-2,952353	3,37	547,3219180689	1,380625
1405,424316	-0,003226	-0,003196	0,084325	-2,952353	3,38	542,6638591917	1,357225
1436,656006	-0,003228	-0,003196	0,086199	-2,972059	3,39	501,9331983645	1,334025
1436,656006	-0,003226	-0,003196	0,086199	-2,972059	3,4	497,5874563873	1,311025
1447,066528	-0,003226	-0,003195	0,086824	-2,991765	3,41	481,4257719401	1,288225
1447,066528	-0,003229	-0,003194	0,086824	-2,991765	3,42	477,184135183	1,265625
1436,656006	-0,003229	-0,003194	0,086199	-3,011765	3,43	484,5502304558	1,243225
1436,656006	-0,003231	-0,003196	0,086199	-3,011765	3,44	480,2044884786	1,221025
1447,066528	-0,003229	-0,003197	0,086824	-3,031471	3,45	464,4592249114	1,199025
1447,066528	-0,003225	-0,003194	0,086824	-3,031471	3,46	460,2175881542	1,177225
1478,298218	-0,003228	-0,003195	0,088698	-3,052353	3,47	422,401884647	1,155625
1478,298218	-0,003229	-0,003194	0,088698	-3,052353	3,48	418,4725647899	1,134225
1467,887573	-0,003226	-0,003195	0,088073	-3,071765	3,49	425,5264754077	1,113025
1467,887573	-0,003224	-0,003194	0,088073	-3,071765	3,5	421,4930491005	1,092025
1467,887573	-0,003228	-0,003197	0,088073	-3,091765	3,51	417,4596227933	1,071225
1467,887573	-0,003229	-0,003194	0,088073	-3,091765	3,52	413,4261964861	1,050625
1457,477051	-0,003229	-0,003194	0,087449	-3,111765	3,53	419,959450009	1,030225
1457,477051	-0,003228	-0,003194	0,087449	-3,111765	3,54	415,8219184818	1,010025
1488,70874	-0,003226	-0,003197	0,089323	-3,131471	3,55	380,6088563996	0,990025
1488,70874	-0,003228	-0,003196	0,089323	-3,131471	3,56	376,7836417624	0,970225
1478,298218	-0,003226	-0,003195	0,088698	-3,148823	3,57	383,1086860752	0,950625
1478,298218	-0,003229	-0,003195	0,088698	-3,167941	3,58	379,179366218	0,931225
1488,70874	-0,003229	-0,003195	0,089323	-3,167941	3,59	365,3079978509	0,912025
1488,70874	-0,003226	-0,003197	0,089323	-3,187059	3,6	361,4827832137	0,893025
1519,940308	-0,003228	-0,003194	0,091196	-3,187059	3,61	328,4560524965	0,874225
1499,119263	-0,003226	-0,003198	0,089947	-3,205882	3,62	344,2026201643	0,855625
1499,119263	-0,003226	-0,003197	0,089947	-3,205882	3,63	340,4815107571	0,837225
1499,119263	-0,003228	-0,003197	0,089947	-3,225588	3,64	336,76040135	0,819025
1499,119263	-0,003231	-0,003194	0,089947	-3,225588	3,65	333,0392919428	0,801025
1509,529785	-0,003225	-0,003193	0,090572	-3,244412	3,66	320,1048705656	0,783225
1509,529785	-0,003225	-0,003198	0,090572	-3,244412	3,67	316,4878663784	0,765625
1530,350952	-0,00323	-0,003197	0,091821	-3,263529	3,68	294,8605527362	0,748225
1530,350952	-0,003224	-0,003195	0,091821	-3,263529	3,69	291,451760219	0,731025
1540,761475	-0,003224	-0,003195	0,092446	-3,282353	3,7	279,2460757669	0,714025
1540,761475	-0,003224	-0,003196	0,092446	-3,282353	3,71	275,9413884797	0,697225
1540,761475	-0,003226	-0,003197	0,092446	-3,302059	3,72	272,6367011925	0,680625
1540,761475	-0,003228	-0,003196	0,092446	-3,302059	3,73	269,3320139053	0,664225
1551,171997	-0,003228	-0,003195	0,09307	-3,322059	3,74	257,6468564081	0,648025
1551,171997	-0,003231	-0,003195	0,09307	-3,322059	3,75	254,446274341	0,632025
1561,58252	-0,003229	-0,003195	0,093695	-3,342059	3,76	243,0734317188	0,616225
1561,58252	-0,003228	-0,003196	0,093695	-3,342059	3,77	239,9769548816	0,600625
1571,993164	-0,003226	-0,003197	0,09432	-3,362059	3,78	228,9163353844	0,585225
1571,993164	-0,003225	-0,003197	0,09432	-3,362059	3,79	225,9239649872	0,570025
1571,993164	-0,003225	-0,003197	0,09432	-3,381471	3,8	222,93159459	0,555025
1571,993164	-0,003228	-0,003195	0,09432	-3,381471	3,81	219,9392241929	0,540225
1592,814209	-0,003232	-0,003196	0,095569	-3,401176	3,82	201,8515961707	0,525625
1592,814209	-0,003228	-0,003193	0,095569	-3,401176	3,83	199,0674362235	0,511225
1571,993164	-0,003226	-0,003196	0,09432	-3,421471	3,84	210,9621130013	0,497025
1571,993164	-0,003226	-0,003197	0,09432	-3,421471	3,85	207,9697426041	0,483025
1582,403687	-0,003225	-0,003195	0,094944	-3,441765	3,86	197,846163952	0,469225
1582,403687	-0,003225	-0,003193	0,094944	-3,441765	3,87	194,9578987848	0,455625
1613,635376	-0,003225	-0,003193	0,096818	-3,461765	3,88	171,3005604326	0,442225
1613,635376	-0,003229	-0,003194	0,096818	-3,461765	3,89	168,7246121554	0,429025
1613,635376	-0,003229	-0,003194	0,096818	-3,481765	3,9	166,1486638782	0,416025
1613,635376	-0,003226	-0,003196	0,096818	-3,481765	3,91	163,572715601	0,403225
1624,045898	-0,003228	-0,003196	0,097443	-3,501765	3,92	154,4901910739	0,390625
1624,045898	-0,003226	-0,003193	0,097443	-3,501765	3,93	152,0183480167	0,378225
1624,045898	-0,003228	-0,003193	0,097443	-3,521765	3,94	149,5465049595	0,366025
1624,045898	-0,003226	-0,003197	0,097443	-3,521765	3,95	147,0746619023	0,354025
1655,277466	-0,003226	-0,003197	0,099317	-3,541765	3,96	126,3323515651	0,342225
1655,277466	-0,003229	-0,003198	0,099317	-3,541765	3,97	124,172824188	0,330625
1655,277466	-0,003225	-0,003194	0,099317	-3,561471	3,98	122,0132968108	0,319225
1655,277466	-0,003225	-0,003196	0,099317	-3,561471	3,99	119,8537694336	0,308025
1676,098633	-0,003229	-0,003196	0,100566	-3,581177	4	106,3467060414	0,297025
1676,098633	-0,003225	-0,003196	0,100566	-3,581177	4,01	104,3953903342	0,286225
1665,68811	-0,003228	-0,003196	0,099941	-3,601765	4,02	107,909599202	0,275625
1665,68811	-0,003228	-0,003196	0,099941	-3,601765	4,03	105,8541782649	0,265225
1676,098633	-0,003224	-0,003196	0,100566	-3,622059	4,04	98,5414432127	0,255025
1676,098633	-0,00323	-0,003195	0,100566	-3,622059	4,05	96,5901275055	0,245025
1676,098633	-0,003228	-0,003193	0,100566	-3,641765	4,06	94,6388117983	0,235225
1676,098633	-0,003229	-0,003196	0,100566	-3,641765	4,07	92,6874960911	0,225625
1696,919678	-0,00323	-0,003195	0,101815	-3,661471	4,08	81,054394459	0,216225
1696,919678	-0,003225	-0,003196	0,101815	-3,661471	4,09	79,3112892018	0,207025
1696,919678	-0,003226	-0,003197	0,101815	-3,681176	4,1	77,5681839446	0,198025
1696,919678	-0,003226	-0,003194	0,101815	-3,681176	4,11	75,8250786874	0,189225
1717,740845	-0,003226	-0,003194	0,103064	-3,701176	4,12	65,2329774552	0,180625
1717,740845	-0,003228	-0,003196	0,103064	-3,701176	4,13	63,698083868	0,172225
1738,56189	-0,003224	-0,003195	0,104314	-3,721471	4,14	53,7306670559	0,164025
1738,56189	-0,003229	-0,003198	0,104314	-3,721471	4,15	52,4039839187	0,156025
1738,56189	-0,003228	-0,003194	0,104314	-3,741176	4,16	51,0773007815	0,148225
1738,56189	-0,003228	-0,003194	0,104314	-3,741176	4,17	49,7506176443	0,140625
1769,793579	-0,003228	-0,003191	0,106188	-3,760882	4,18	37,0243680221	0,133225
1769,793579	-0,003226	-0,003195	0,106188	-3,760882	4,19	36,010001775	0,126025
1748,972534	-0,003225	-0,003198	0,104938	-3,781471	4,2	42,1788960528	0,119025
1748,972534	-0,003225	-0,003198	0,104938	-3,781471	4,21	40,9563193556	0,112225
1769,793579	-0,003226	-0,003195	0,106188	-3,801471	4,22	32,9669030334	0,105625
1769,793579	-0,003232	-0,003195	0,106188	-3,801471	4,23	31,9525367862	0,099225
1780,204102	-0,003225	-0,003191	0,106812	-3,82147	4,24	27,762961024	0,093025
1780,204102	-0,003228	-0,003195	0,106812	-3,82147	4,25	26,8527000069	0,087025
1769,793579	-0,00323	-0,003196	0,106188	-3,84147	4,26	28,9094380447	0,081225
1769,793579	-0,003229	-0,003195	0,106188	-3,84147	4,27	27,8950717975	0,075625
1790,614624	-0,003229	-0,003195	0,107437	-3,861471	4,28	21,3631286253	0,070225
1790,614624	-0,003229	-0,003195	0,107437	-3,861471	4,29	20,5569728281	0,065025
1790,614624	-0,003229	-0,003195	0,107437	-3,880882	4,3	19,750817031	0,060025
1790,614624	-0,003229	-0,003194	0,107437	-3,880882	4,31	18,9446612338	0,055225
1790,614624	-0,003228	-0,003196	0,107437	-3,901176	4,32	18,1385054366	0,050625
1790,614624	-0,003229	-0,003195	0,107437	-3,901176	4,33	17,3323496394	0,046225
1801,025269	-0,003229	-0,003197	0,108062	-3,921176	4,34	14,3920116172	0,042025
1801,025269	-0,003228	-0,003193	0,108062	-3,921176	4,35	13,68996227	0,038025
1801,025269	-0,003228	-0,003195	0,108062	-3,941176	4,36	12,9879129229	0,034225
1801,025269	-0,003228	-0,003198	0,108062	-3,941176	4,37	12,2858635757	0,030625
1821,846313	-0,003228	-0,003198	0,109311	-3,961176	4,38	8,1483419685	0,027225
1821,846313	-0,003226	-0,003193	0,109311	-3,961176	4,39	7,6545030613	0,024025
1853,078003	-0,003228	-0,003196	0,111185	-3,981471	4,4	2,6320691041	0,021025
1853,078003	-0,003229	-0,003193	0,111185	-3,981471	4,41	2,450547097	0,018225
1842,66748	-0,003228	-0,003196	0,11056	-4,001176	4,42	3,5703404648	0,015625
1842,66748	-0,00323	-0,003196	0,11056	-4,001176	4,43	3,2847132276	0,013225
1863,488525	-0,003224	-0,003195	0,111809	-4,021471	4,44	0,8128762654	0,011025
1863,488525	-0,003226	-0,003194	0,111809	-4,021471	4,45	0,7354594782	0,009025
1842,66748	-0,003228	-0,003198	0,11056	-4,041176	4,46	2,427831516	0,007225
1842,66748	-0,003228	-0,003195	0,11056	-4,041176	4,47	2,1422042789	0,005625
1863,488525	-0,003228	-0,003195	0,111809	-4,060883	4,48	0,5032091167	0,004225
1863,488525	-0,00323	-0,003194	0,111809	-4,060883	4,49	0,4257923295	0,003025
1884,309692	-0,003229	-0,003195	0,113059	-4,080588	4,5	-0,5885769727	0,002025
1884,309692	-0,003228	-0,003195	0,113059	-4,080588	4,51	-0,4577820899	0,001225
1884,309692	-0,00323	-0,003197	0,113059	-4,100883	4,52	-0,326987207	0,000625
1884,309692	-0,003229	-0,003193	0,113059	-4,100883	4,53	-0,1961923242	0,000225
1905,130737	-0,00323	-0,003196	0,114308	-4,12147	4,54	-0,1695026664	0,000025
1905,130737	-0,003226	-0,003195	0,114308	-4,12147	4,55	0,1695026664	0,000025
1884,309692	-0,003226	-0,003195	0,113059	-4,141177	4,56	0,1961923242	0,000225
1884,309692	-0,003228	-0,003197	0,113059	-4,141177	4,57	0,326987207	0,000625
1894,720215	-0,003229	-0,003197	0,113683	-4,16147	4,58	0,8221503949	0,001225
1894,720215	-0,003225	-0,003194	0,113683	-4,16147	4,59	1,0570505077	0,002025
1905,130737	-0,003228	-0,003195	0,114308	-4,180882	4,6	1,8645293305	0,003025
1905,130737	-0,003226	-0,003196	0,114308	-4,180882	4,61	2,2035346633	0,004225
1925,951782	-0,003228	-0,003196	0,115557	-4,200882	4,62	4,1041183711	0,005625
1925,951782	-0,003228	-0,003196	0,115557	-4,200882	4,63	4,651334154	0,007225
1946,772949	-0,003226	-0,003195	0,116806	-4,220882	4,64	7,1765608018	0,009025
1946,772949	-0,003226	-0,003197	0,116806	-4,220882	4,65	7,9319882546	0,011025
1946,772949	-0,003228	-0,003191	0,116806	-4,240882	4,66	8,6874157074	0,013225
1946,772949	-0,003228	-0,003196	0,116806	-4,240882	4,67	9,4428431602	0,015625
1946,772949	-0,003225	-0,003194	0,116806	-4,260588	4,68	10,198270613	0,018225
1946,772949	-0,003226	-0,003196	0,116806	-4,260588	4,69	10,9536980659	0,021025
1957,183472	-0,003229	-0,003196	0,117431	-4,280882	4,7	13,3227565837	0,024025
1957,183472	-0,003229	-0,003197	0,117431	-4,280882	4,71	14,1822892665	0,027225
1967,593994	-0,003229	-0,003197	0,118056	-4,301177	4,72	16,8636632993	0,030625
1967,593994	-0,00323	-0,003194	0,118056	-4,301177	4,73	17,8273012021	0,034225
1967,593994	-0,003225	-0,003195	0,118056	-4,321471	4,74	18,790939105	0,038025
1967,593994	-0,003228	-0,003196	0,118056	-4,321471	4,75	19,7545770078	0,042025
1978,004639	-0,003228	-0,003195	0,11868	-4,341177	4,76	22,9565035856	0,046225
1978,004639	-0,003224	-0,003195	0,11868	-4,341177	4,77	24,0242479384	0,050625
1978,004639	-0,003226	-0,0032	0,11868	-4,361176	4,78	25,0919922912	0,055225
1978,004639	-0,00323	-0,003194	0,11868	-4,361176	4,79	26,159736644	0,060025
1978,004639	-0,00323	-0,003194	0,11868	-4,380294	4,8	27,2274809969	0,065025
1978,004639	-0,003231	-0,003196	0,11868	-4,380294	4,81	28,2952253497	0,070225
2009,236206	-0,003228	-0,003196	0,120554	-4,397941	4,82	37,9516506275	0,075625
2009,236206	-0,003229	-0,003194	0,120554	-4,417059	4,83	39,3317106503	0,081225
2009,236206	-0,003231	-0,003193	0,120554	-4,417059	4,84	40,7117706731	0,087025
2009,236206	-0,003228	-0,003194	0,120554	-4,435883	4,85	42,091830696	0,093025
2019,646851	-0,003228	-0,003194	0,121179	-4,435883	4,86	46,7512438938	0,099225
2019,646851	-0,00323	-0,003194	0,121179	-4,455883	4,87	48,2354103666	0,105625
2019,646851	-0,003225	-0,003194	0,121179	-4,455883	4,88	49,7195768394	0,112225
2050,878418	-0,003225	-0,003196	0,123053	-4,474706	4,89	61,9786339272	0,119025
2050,878418	-0,003228	-0,003195	0,123053	-4,474706	4,9	63,77511607	0,126025
2082,110107	-0,003226	-0,003196	0,124927	-4,493824	4,91	76,9711646979	0,133225
2082,110107	-0,003226	-0,003196	0,124927	-4,493824	4,92	79,0799637307	0,140625
2040,467896	-0,003228	-0,003193	0,122428	-4,513235	4,93	65,1565115285	0,148225
2040,467896	-0,003228	-0,003194	0,122428	-4,513235	4,94	66,8488884513	0,156025
2061,289062	-0,003228	-0,003191	0,123677	-4,532353	4,95	76,9738376041	0,164025
2061,289062	-0,003228	-0,003195	0,123677	-4,532353	4,96	78,874426187	0,172225
2092,520752	-0,003228	-0,003195	0,125551	-4,551177	4,97	94,0484830198	0,180625
2092,520752	-0,003229	-0,003194	0,125551	-4,551177	4,98	96,2613885026	0,189225
2082,110107	-0,003228	-0,003196	0,124927	-4,570588	4,99	93,8415569604	0,198025
2082,110107	-0,003226	-0,003197	0,124927	-4,570588	5	95,9503559932	0,207025
2102,931152	-0,003225	-0,003194	0,126176	-4,590882	5,01	107,740940951	0,216225
2102,931152	-0,003228	-0,003196	0,126176	-4,590882	5,02	110,0579504339	0,225625
2092,520752	-0,003228	-0,003194	0,125551	-4,610882	5,03	107,3259159167	0,235225
2092,520752	-0,003228	-0,003194	0,125551	-4,610882	5,04	109,5388213995	0,245025
2092,520752	-0,003228	-0,003194	0,125551	-4,630588	5,05	111,7517268823	0,255025
2092,520752	-0,003225	-0,003194	0,125551	-4,630588	5,06	113,9646323651	0,265225
2113,341797	-0,003228	-0,003198	0,126801	-4,651176	5,07	127,108586473	0,275625
2113,341797	-0,003226	-0,003195	0,126801	-4,651176	5,08	129,5297024058	0,286225
2123,752197	-0,003226	-0,003195	0,127425	-4,671471	5,09	137,6244863386	0,297025
2123,752197	-0,003228	-0,003195	0,127425	-4,671471	5,1	140,1497062714	0,308025
2123,752197	-0,003224	-0,003196	0,127425	-4,690588	5,11	142,6749262042	0,319225
2123,752197	-0,003229	-0,003197	0,127425	-4,690588	5,12	145,200146137	0,330625
2123,752197	-0,003228	-0,003195	0,127425	-4,710588	5,13	147,7253660699	0,342225
2123,752197	-0,003229	-0,003196	0,127425	-4,710588	5,14	150,2505860027	0,354025
2144,573486	-0,003229	-0,003196	0,128674	-4,730294	5,15	165,3726857805	0,366025
2144,573486	-0,003225	-0,003196	0,128674	-4,730294	5,16	168,1061186033	0,378225
2165,394531	-0,003228	-0,003194	0,129924	-4,750588	5,17	183,8527045511	0,390625
2165,394531	-0,003225	-0,003194	0,129924	-4,750588	5,18	186,794347824	0,403225
2154,983887	-0,003226	-0,003195	0,129299	-4,770294	5,19	183,0211257168	0,416025
2154,983887	-0,003226	-0,003196	0,129299	-4,770294	5,2	185,8586625496	0,429025
2165,394531	-0,003231	-0,003195	0,129924	-4,790588	5,21	195,6192776424	0,442225
2165,394531	-0,003226	-0,003194	0,129924	-4,790588	5,22	198,5609209152	0,455625
2154,983887	-0,003225	-0,003196	0,129299	-4,810883	5,23	194,371273048	0,469225
2154,983887	-0,003228	-0,003195	0,129299	-4,810883	5,24	197,2088098809	0,483025
2217,447266	-0,003228	-0,003195	0,133047	-4,830883	5,25	244,0830289087	0,497025
2217,447266	-0,00323	-0,003194	0,133047	-4,830883	5,26	247,5451995315	0,511225
2175,804932	-0,003231	-0,003194	0,130548	-4,850883	5,27	220,8166780043	0,525625
2175,804932	-0,003228	-0,003195	0,130548	-4,850883	5,28	223,8624252871	0,540225
2196,626221	-0,00323	-0,003196	0,131798	-4,871176	5,29	242,420032875	0,555025
2196,626221	-0,003229	-0,003197	0,131798	-4,871176	5,3	245,6739930478	0,570025
2217,447266	-0,003228	-0,003196	0,133047	-4,890882	5,31	264,8560526456	0,585225
2217,447266	-0,003228	-0,003193	0,133047	-4,890882	5,32	268,3182232684	0,600625
2217,447266	-0,003226	-0,003197	0,133047	-4,910882	5,33	271,7803938912	0,616225
2217,447266	-0,003228	-0,003195	0,133047	-4,910882	5,34	275,242564514	0,632025
2227,85791	-0,003228	-0,003195	0,133671	-4,930588	5,35	287,0853035569	0,648025
2227,85791	-0,003225	-0,003194	0,133671	-4,930588	5,36	290,6515806197	0,664225
2207,036621	-0,003229	-0,003196	0,132422	-4,950588	5,37	277,0402942575	0,680625
2207,036621	-0,003228	-0,003195	0,132422	-4,950588	5,38	280,3983584303	0,697225
2259,089355	-0,003226	-0,003193	0,135545	-4,970588	5,39	327,7409828331	0,714025
2259,089355	-0,003228	-0,003196	0,135545	-4,970588	5,4	331,619574346	0,731025
2248,678955	-0,003229	-0,003196	0,134921	-4,990588	5,41	326,4931698588	0,748225
2248,678955	-0,003228	-0,003195	0,134921	-4,990588	5,42	330,2676573716	0,765625
2269,5	-0,003228	-0,003195	0,13617	-5,010882	5,43	352,4687697094	0,783225
2269,5	-0,003226	-0,003196	0,13617	-5,010882	5,44	356,4514676722	0,801025
2238,268311	-0,003228	-0,003194	0,134296	-5,030588	5,45	332,16948709	0,819025
2238,268311	-0,003229	-0,003195	0,134296	-5,030588	5,46	335,8398681629	0,837225
2248,678955	-0,003228	-0,003198	0,134921	-5,050294	5,47	349,1400949357	0,855625
2248,678955	-0,003228	-0,003196	0,134921	-5,050294	5,48	352,9145824485	0,874225
2290,321045	-0,003226	-0,003195	0,137419	-5,070882	5,49	396,0408450113	0,893025
2290,321045	-0,003228	-0,003198	0,137419	-5,070882	5,5	400,2317534241	0,912025
2300,731689	-0,003228	-0,003198	0,138044	-5,090588	5,51	414,468933297	0,931225
2300,731689	-0,003229	-0,003195	0,138044	-5,090588	5,52	418,7639481498	0,950625
2300,731689	-0,003228	-0,003194	0,138044	-5,110294	5,53	423,0589630026	0,970225
2300,731689	-0,003226	-0,003196	0,138044	-5,110294	5,54	427,3539778554	0,990025
2311,14209	-0,00323	-0,003195	0,138669	-5,130588	5,55	442,1114457132	1,010025
2311,14209	-0,003228	-0,003195	0,138669	-5,130588	5,56	446,510564576	1,030225
2321,552734	-0,003228	-0,003196	0,139293	-5,150588	5,57	461,5805935389	1,050625
2321,552734	-0,003229	-0,003195	0,139293	-5,150588	5,58	466,0838188417	1,071225
2331,963379	-0,003225	-0,003197	0,139918	-5,170882	5,59	481,4661681695	1,092025
2331,963379	-0,003228	-0,003197	0,139918	-5,170882	5,6	486,0734999223	1,113025
2311,14209	-0,003228	-0,003197	0,138669	-5,190882	5,61	468,5061588901	1,134225
2311,14209	-0,003229	-0,003196	0,138669	-5,190882	5,62	472,905277753	1,155625
2321,552734	-0,003229	-0,003195	0,139293	-5,210588	5,63	488,5999453558	1,177225
2321,552734	-0,003226	-0,003197	0,139293	-5,210588	5,64	493,1031706586	1,199025
2373,605469	-0,003228	-0,003194	0,142416	-5,23	5,65	555,1246681364	1,221025
2373,605469	-0,00323	-0,003194	0,142416	-5,23	5,66	560,1484207892	1,243225
2363,195068	-0,003225	-0,003196	0,141792	-5,250294	5,67	553,460472317	1,265625
2363,195068	-0,003225	-0,003196	0,141792	-5,250294	5,68	558,3801209599	1,288225
2352,784424	-0,003224	-0,003197	0,141167	-5,270588	5,69	551,3795822227	1,311025
2352,784424	-0,003232	-0,003196	0,141167	-5,270588	5,7	556,1951244255	1,334025
2363,195068	-0,003224	-0,003195	0,141792	-5,290294	5,71	573,1390668883	1,357225
2363,195068	-0,00323	-0,003195	0,141792	-5,290294	5,72	578,0587155311	1,380625
2373,605469	-0,003226	-0,003196	0,142416	-5,310588	5,73	595,314689359	1,404225
2373,605469	-0,003226	-0,003195	0,142416	-5,310588	5,74	600,3384420118	1,428025
2384,016113	-0,003228	-0,003196	0,143041	-5,330588	5,75	617,9070206846	1,452025
2384,016113	-0,003229	-0,003193	0,143041	-5,330588	5,76	623,0348797774	1,476225
2394,426514	-0,003225	-0,0032	0,143666	-5,350883	5,77	640,9154800952	1,500625
2394,426514	-0,003225	-0,0032	0,143666	-5,350883	5,78	646,147443198	1,525225
2394,426514	-0,003228	-0,003195	0,143666	-5,370588	5,79	651,3794063009	1,550025
2394,426514	-0,003229	-0,003193	0,143666	-5,370588	5,8	656,6113694037	1,575025
2404,837158	-0,003228	-0,003195	0,14429	-5,390294	5,81	675,0127971665	1,600225
2404,837158	-0,003228	-0,003194	0,14429	-5,390294	5,82	680,3488667093	1,625625
2415,247803	-0,003228	-0,003196	0,144915	-5,409706	5,83	699,0626150771	1,651225
2415,247803	-0,003228	-0,003194	0,144915	-5,409706	5,84	704,50279107	1,677025
2436,068848	-0,003228	-0,003193	0,146164	-5,43	5,85	737,1144307878	1,703025
2436,068848	-0,003225	-0,003195	0,146164	-5,43	5,86	742,7628172306	1,729225
2436,068848	-0,00323	-0,003198	0,146164	-5,450294	5,87	748,4112036734	1,755625
2436,068848	-0,00323	-0,003198	0,146164	-5,450294	5,88	754,0595901162	1,782225
2446,479248	-0,003226	-0,003196	0,146789	-5,470294	5,89	773,709964559	1,809025
2446,479248	-0,003228	-0,003197	0,146789	-5,470294	5,9	779,4624550019	1,836025
2436,068848	-0,003228	-0,003195	0,146164	-5,490588	5,91	771,0047494447	1,863225
2436,068848	-0,003228	-0,003197	0,146164	-5,490588	5,92	776,6531358875	1,890625
2446,479248	-0,003228	-0,003195	0,146789	-5,510294	5,93	796,7199263303	1,918225
2446,479248	-0,003228	-0,003198	0,146789	-5,510294	5,94	802,4724167731	1,946025
2446,479248	-0,003228	-0,003195	0,146789	-5,530294	5,95	808,224907216	1,974025
2446,479248	-0,003226	-0,003194	0,146789	-5,530294	5,96	813,9773976588	2,002225
2467,300537	-0,003226	-0,003194	0,148038	-5,55	5,97	849,4002249266	2,030625
2467,300537	-0,003226	-0,003195	0,148038	-5,55	5,98	855,3609282594	2,059225
2467,300537	-0,003228	-0,00319	0,148038	-5,57	5,99	861,3216315922	2,088025
2467,300537	-0,003225	-0,003193	0,148038	-5,57	6	867,282334925	2,117025
2467,300537	-0,003226	-0,003195	0,148038	-5,59	6,01	873,2430382579	2,146225
2467,300537	-0,003229	-0,003196	0,148038	-5,59	6,02	879,2037415907	2,175625
2488,121582	-0,003226	-0,003195	0,149287	-5,610294	6,03	916,0836967485	2,205225
2488,121582	-0,003229	-0,003194	0,149287	-5,610294	6,04	922,2526105313	2,235025
2498,532227	-0,003229	-0,003194	0,149912	-5,630294	6,05	944,0895450391	2,265025
2498,532227	-0,003226	-0,003195	0,149912	-5,630294	6,06	950,362565272	2,295225
2498,532227	-0,003226	-0,003194	0,149912	-5,650294	6,07	956,6355855048	2,325625
2498,532227	-0,003228	-0,003194	0,149912	-5,650294	6,08	962,9086057376	2,356225
2508,942627	-0,003229	-0,003193	0,150537	-5,670294	6,09	985,2656939704	2,387025
2508,942627	-0,003226	-0,003195	0,150537	-5,670294	6,1	991,6428182032	2,418025
2508,942627	-0,003228	-0,003194	0,150537	-5,690588	6,11	998,019942436	2,449225
2508,942627	-0,003228	-0,003195	0,150537	-5,690588	6,12	1004,3970666689	2,480625
2529,763672	-0,003228	-0,003195	0,151786	-5,710294	6,13	1043,7755472267	2,512225
2529,763672	-0,00323	-0,003193	0,151786	-5,710294	6,14	1050,3608819095	2,544025
2519,353271	-0,00323	-0,003195	0,151161	-5,729706	6,15	1040,2375229873	2,576025
2519,353271	-0,003226	-0,003197	0,151161	-5,729706	6,16	1046,7187536601	2,608225
2529,763672	-0,003228	-0,003194	0,151786	-5,75	6,17	1070,116885958	2,640625
2529,763672	-0,003229	-0,003195	0,151786	-5,75	6,18	1076,7022206408	2,673225
2560,995361	-0,003226	-0,003191	0,15366	-5,770588	6,19	1134,6636837286	2,706025
2560,995361	-0,003226	-0,003197	0,15366	-5,770588	6,2	1141,5613353014	2,739025
2560,995361	-0,003226	-0,003195	0,15366	-5,79	6,21	1148,4589868742	2,772225
2560,995361	-0,003229	-0,003196	0,15366	-5,79	6,22	1155,3566384471	2,805625
2560,995361	-0,003229	-0,003196	0,15366	-5,81	6,23	1162,2542900199	2,839225
2560,995361	-0,003229	-0,003193	0,15366	-5,81	6,24	1169,1519415927	2,873025
2581,816406	-0,003228	-0,003193	0,154909	-5,83	6,25	1211,5494748905	2,907025
2581,816406	-0,00323	-0,003197	0,154909	-5,83	6,26	1218,6553369133	2,941225
2571,406006	-0,003228	-0,003194	0,154284	-5,850294	6,27	1207,8032589361	2,975625
2571,406006	-0,003229	-0,003196	0,154284	-5,850294	6,28	1214,805016959	3,010225
2581,816406	-0,003229	-0,003196	0,154909	-5,870294	6,29	1239,9729229818	3,045025
2581,816406	-0,003226	-0,003193	0,154909	-5,870294	6,3	1247,0787850046	3,080025
2571,406006	-0,003226	-0,003193	0,154284	-5,89	6,31	1235,8102910274	3,115225
2571,406006	-0,003228	-0,003195	0,154284	-5,89	6,32	1242,8120490502	3,150625
2581,816406	-0,003231	-0,003195	0,154909	-5,909706	6,33	1268,3963710731	3,186225
2581,816406	-0,003225	-0,003193	0,154909	-5,909706	6,34	1275,5022330959	3,222025
2581,816406	-0,003229	-0,003195	0,154909	-5,929706	6,35	1282,6080951187	3,258025
2581,816406	-0,003225	-0,003196	0,154909	-5,929706	6,36	1289,7139571415	3,294225
2602,637695	-0,003228	-0,003194	0,156158	-5,95	6,37	1334,8186715893	3,330625
2602,637695	-0,003224	-0,003195	0,156158	-5,95	6,38	1342,1327465021	3,367225
2602,637695	-0,003224	-0,003195	0,156158	-5,97	6,39	1349,446821415	3,404025
2602,637695	-0,003226	-0,003197	0,156158	-5,97	6,4	1356,7608963278	3,441025
2602,637695	-0,00323	-0,003195	0,156158	-5,989706	6,41	1364,0749712406	3,478225
2602,637695	-0,003228	-0,003197	0,156158	-5,989706	6,42	1371,3890461534	3,515625
2613,048096	-0,003226	-0,003194	0,156783	-6,01	6,43	1398,3267269512	3,553225
2613,048096	-0,003226	-0,003197	0,156783	-6,01	6,44	1405,7449058741	3,591025
2623,45874	-0,003226	-0,003195	0,157408	-6,029706	6,45	1432,9953616169	3,629025
2623,45874	-0,003228	-0,003195	0,157408	-6,029706	6,46	1440,5176469797	3,667225
2613,048096	-0,003228	-0,003195	0,156783	-6,049706	6,47	1427,9994426425	3,705625
2613,048096	-0,003226	-0,003195	0,156783	-6,049706	6,48	1435,4176215653	3,744225
2633,869385	-0,003228	-0,003194	0,158032	-6,069412	6,49	1483,3332075931	3,783025
2633,869385	-0,003229	-0,003195	0,158032	-6,069412	6,5	1490,959599406	3,822025
2633,869385	-0,003226	-0,003195	0,158032	-6,089706	6,51	1498,5859912188	3,861225
2633,869385	-0,00323	-0,003195	0,158032	-6,089706	6,52	1506,2123830316	3,900625
2613,048096	-0,003226	-0,003193	0,156783	-6,109706	6,53	1472,5085161794	3,940225
2613,048096	-0,003225	-0,003197	0,156783	-6,109706	6,54	1479,9266951022	3,980025
2644,279785	-0,003225	-0,003197	0,158657	-6,129706	6,55	1549,9644104701	4,020025
2644,279785	-0,003225	-0,003193	0,158657	-6,129706	6,56	1557,6949062829	4,060225
2654,69043	-0,003229	-0,003197	0,159281	-6,15	6,57	1586,5069582207	4,100625
2654,69043	-0,003231	-0,003198	0,159281	-6,15	6,58	1594,3415604835	4,141225
2644,279785	-0,003225	-0,003194	0,158657	-6,170294	6,59	1580,8863937213	4,182025
2644,279785	-0,003226	-0,003197	0,158657	-6,170294	6,6	1588,6168895341	4,223025
2654,69043	-0,00323	-0,003196	0,159281	-6,19	6,61	1617,845367272	4,264225
2654,69043	-0,003229	-0,003194	0,159281	-6,19	6,62	1625,6799695348	4,305625
2675,511475	-0,003229	-0,003194	0,160531	-6,21	6,63	1676,9264506226	4,347225
2675,511475	-0,00323	-0,003193	0,160531	-6,21	6,64	1684,9692633354	4,389025
2685,922119	-0,003228	-0,003195	0,161155	-6,229412	6,65	1714,9264816682	4,431025
2685,922119	-0,003231	-0,003195	0,161155	-6,229412	6,66	1723,0734008211	4,473225
2665,10083	-0,003228	-0,003194	0,159906	-6,249706	6,67	1686,9750808489	4,515625
2665,10083	-0,003226	-0,003193	0,159906	-6,249706	6,68	1694,9137871117	4,558225
2685,922119	-0,003228	-0,003196	0,161155	-6,269706	6,69	1747,5141582795	4,601025
2685,922119	-0,003226	-0,003194	0,161155	-6,269706	6,7	1755,6610774323	4,644025
2706,743164	-0,003226	-0,003194	0,162405	-6,289706	6,71	1808,8855590101	4,687225
2706,743164	-0,003225	-0,003196	0,162405	-6,289706	6,72	1817,240688613	4,730625
2706,743164	-0,003226	-0,003194	0,162405	-6,309706	6,73	1825,5958182158	4,774225
2706,743164	-0,003229	-0,003194	0,162405	-6,309706	6,74	1833,9509478186	4,818025
2706,743164	-0,003228	-0,003191	0,162405	-6,329706	6,75	1842,3060774214	4,862025
2706,743164	-0,003226	-0,003193	0,162405	-6,329706	6,76	1850,6612070242	4,906225
2696,33252	-0,003228	-0,00319	0,16178	-6,35	6,77	1835,8526537271	4,950625
2696,33252	-0,003228	-0,003195	0,16178	-6,35	6,78	1844,1036768899	4,995225
2706,743164	-0,003229	-0,003196	0,162405	-6,370294	6,79	1875,7265958327	5,040025
2706,743164	-0,003228	-0,003194	0,162405	-6,370294	6,8	1884,0817254355	5,085025
2737,974854	-0,003228	-0,003194	0,164278	-6,389412	6,81	1963,1766328883	5,130225
2737,974854	-0,003228	-0,00319	0,164278	-6,389412	6,82	1971,8440793911	5,175625
2727,564209	-0,003225	-0,003197	0,163654	-6,409412	6,83	1956,723202069	5,221225
2727,564209	-0,003225	-0,003194	0,163654	-6,409412	6,84	1965,2865421218	5,267025
2727,564209	-0,003231	-0,003194	0,163654	-6,429706	6,85	1973,8498821746	5,313025
2727,564209	-0,003226	-0,003194	0,163654	-6,429706	6,86	1982,4132222274	5,359225
2727,564209	-0,003225	-0,003195	0,163654	-6,45	6,87	1990,9765622802	5,405625
2727,564209	-0,003228	-0,003197	0,163654	-6,45	6,88	1999,5399023331	5,452225
2717,153564	-0,003228	-0,003197	0,163029	-6,47	6,89	1983,6902798609	5,499025
2717,153564	-0,003228	-0,003196	0,163029	-6,47	6,9	1992,1495134637	5,546025
2737,974854	-0,003229	-0,003194	0,164278	-6,489706	6,91	2049,8510979165	5,593225
2737,974854	-0,003228	-0,003195	0,164278	-6,489706	6,92	2058,5185444193	5,640625
2727,564209	-0,003223	-0,003191	0,163654	-6,51	6,93	2042,3566025971	5,688225
2727,564209	-0,003226	-0,003196	0,163654	-6,51	6,94	2050,91994265	5,736025
2758,795898	-0,003229	-0,003191	0,165528	-6,529412	6,95	2134,5954947478	5,784025
2758,795898	-0,003228	-0,003194	0,165528	-6,529412	6,96	2143,4711516906	5,832225
2758,795898	-0,003228	-0,003194	0,165528	-6,549412	6,97	2152,3468086334	5,880625
2758,795898	-0,003228	-0,003195	0,165528	-6,549412	6,98	2161,2224655762	5,929225
2769,206543	-0,003226	-0,003194	0,166152	-6,569412	6,99	2195,5521495441	5,978025
2769,206543	-0,003228	-0,003194	0,166152	-6,569412	7	2204,5319129369	6,027025
2779,616943	-0,003226	-0,003195	0,166777	-6,589412	7,01	2239,1733123297	6,076225
2779,616943	-0,003229	-0,003197	0,166777	-6,589412	7,02	2248,2571797225	6,125625
2790,027588	-0,003228	-0,003194	0,167402	-6,609412	7,03	2283,2114999403	6,175225
2790,027588	-0,003228	-0,003196	0,167402	-6,609412	7,04	2292,3994737831	6,225025
2769,206543	-0,003228	-0,003196	0,166152	-6,629412	7,05	2249,430729901	6,275025
2769,206543	-0,003225	-0,003193	0,166152	-6,629412	7,06	2258,4104932938	6,325225
2779,616943	-0,003228	-0,003197	0,166777	-6,649706	7,07	2293,6765166866	6,375625
2779,616943	-0,003229	-0,003195	0,166777	-6,649706	7,08	2302,7603840794	6,426225
2758,795898	-0,003224	-0,003194	0,165528	-6,669706	7,09	2258,8546919472	6,477025
2758,795898	-0,003226	-0,003191	0,165528	-6,669706	7,1	2267,7303488901	6,528025
2790,027588	-0,003228	-0,00319	0,167402	-6,689706	7,11	2356,7152906829	6,579225
2790,027588	-0,003226	-0,003195	0,167402	-6,689706	7,12	2365,9032645257	6,630625
2821,259277	-0,003226	-0,003195	0,169276	-6,709706	7,13	2455,8251544335	6,682225
2821,259277	-0,00323	-0,003194	0,169276	-6,709706	7,14	2465,3254451663	6,734025
2800,437988	-0,003229	-0,003195	0,168026	-6,729706	7,15	2420,5862780541	6,786025
2800,437988	-0,003228	-0,003197	0,168026	-6,729706	7,16	2429,878355897	6,838225
2790,027588	-0,003229	-0,003194	0,167402	-6,749412	7,17	2411,8431337398	6,890625
2790,027588	-0,003226	-0,003194	0,167402	-6,749412	7,18	2421,0311075826	6,943225
2800,437988	-0,003228	-0,003196	0,168026	-6,769706	7,19	2457,7545894254	6,996025
2800,437988	-0,003229	-0,003195	0,168026	-6,769706	7,2	2467,0466672682	7,049025
2800,437988	-0,003229	-0,003195	0,168026	-6,789412	7,21	2476,3387451111	7,102225
2800,437988	-0,003228	-0,003197	0,168026	-6,789412	7,22	2485,6308229539	7,155625
2821,259277	-0,003226	-0,003194	0,169276	-6,809118	7,23	2550,8280617617	7,209225
2821,259277	-0,00323	-0,003194	0,169276	-6,809118	7,24	2560,3283524945	7,263025
2810,848633	-0,003229	-0,003194	0,168651	-6,829412	7,25	2541,6678512073	7,317025
2810,848633	-0,003228	-0,003194	0,168651	-6,829412	7,26	2551,0640355001	7,371225
2821,259277	-0,00323	-0,003195	0,169276	-6,849412	7,27	2588,829224693	7,425625
2821,259277	-0,003226	-0,003193	0,169276	-6,849412	7,28	2598,3295154258	7,480225
2821,259277	-0,003231	-0,003196	0,169276	-6,869706	7,29	2607,8298061586	7,535025
2821,259277	-0,003226	-0,003197	0,169276	-6,869706	7,3	2617,3300968914	7,590025
2831,669678	-0,003226	-0,003197	0,1699	-6,889706	7,31	2655,6151463892	7,645225
2831,669678	-0,003224	-0,003195	0,1699	-6,889706	7,32	2665,2195411321	7,700625
2821,259277	-0,003228	-0,003194	0,169276	-6,909118	7,33	2645,8309690899	7,756225
2821,259277	-0,003229	-0,003195	0,169276	-6,909118	7,34	2655,3312598227	7,812025
2821,259277	-0,003229	-0,003194	0,169276	-6,929118	7,35	2664,8315505555	7,868025
2821,259277	-0,003228	-0,003194	0,169276	-6,929118	7,36	2674,3318412883	7,924225
2821,259277	-0,003226	-0,003195	0,169276	-6,949412	7,37	2683,8321320211	7,980625
2821,259277	-0,003226	-0,003195	0,169276	-6,949412	7,38	2693,332422754	8,037225
2831,669678	-0,003228	-0,003193	0,1699	-6,969412	7,39	2732,4503043318	8,094025
2831,669678	-0,003226	-0,003195	0,1699	-6,969412	7,4	2742,0546990746	8,151025
2842,080322	-0,003226	-0,003194	0,170525	-6,989412	7,41	2781,4855888774	8,208225
2842,080322	-0,00323	-0,003196	0,170525	-6,989412	7,42	2791,1940900602	8,265625
2810,848633	-0,003224	-0,003194	0,168651	-7,009706	7,43	2710,7991684781	8,323225
2810,848633	-0,003228	-0,003195	0,168651	-7,009706	7,44	2720,1953527709	8,381025
2831,669678	-0,003229	-0,003193	0,1699	-7,029412	7,45	2790,0766727887	8,439025
2831,669678	-0,003225	-0,003194	0,1699	-7,029412	7,46	2799,6810675315	8,497225
2842,080322	-0,003225	-0,003194	0,170525	-7,049412	7,47	2839,7365959743	8,555625
2842,080322	-0,003225	-0,003195	0,170525	-7,049412	7,48	2849,4450971571	8,614225
2862,901367	-0,003228	-0,003194	0,171774	-7,069412	7,49	2920,471575865	8,673025
2862,901367	-0,003228	-0,003196	0,171774	-7,069412	7,5	2930,3882874978	8,732025
2873,312012	-0,003226	-0,003195	0,172399	-7,089118	7,51	2971,1725615556	8,791225
2873,312012	-0,00323	-0,003195	0,172399	-7,089118	7,52	2981,1933796384	8,850625
2883,722412	-0,003225	-0,003194	0,173023	-7,109412	7,53	3022,2892417212	8,910225
2883,722412	-0,003226	-0,003197	0,173023	-7,109412	7,54	3032,4141638041	8,970025
2852,490723	-0,003226	-0,003197	0,171149	-7,129117	7,55	2948,6878604419	9,030025
2852,490723	-0,003225	-0,003194	0,171149	-7,129117	7,56	2958,5004656347	9,090225
2873,312012	-0,003228	-0,003197	0,172399	-7,148824	7,57	3031,2974700525	9,150625
2873,312012	-0,003229	-0,003196	0,172399	-7,148824	7,58	3041,3182881353	9,211225
2873,312012	-0,003228	-0,003195	0,172399	-7,169706	7,59	3051,3391062181	9,272025
2873,312012	-0,003229	-0,003197	0,172399	-7,169706	7,6	3061,359924301	9,333025
2862,901367	-0,003228	-0,003197	0,171774	-7,189412	7,61	3039,4721154588	9,394225
2862,901367	-0,003228	-0,003195	0,171774	-7,189412	7,62	3049,3888270916	9,455625
2883,722412	-0,00323	-0,003196	0,173023	-7,209117	7,63	3123,5384625494	9,517225
2883,722412	-0,003229	-0,003196	0,173023	-7,209117	7,64	3133,6633846322	9,579025
2883,722412	-0,003229	-0,003196	0,173023	-7,229412	7,65	3143,7883067151	9,641025
2883,722412	-0,003224	-0,003195	0,173023	-7,229412	7,66	3153,9132287979	9,703225
2894,133057	-0,003228	-0,003197	0,173648	-7,249412	7,67	3196,5714165057	9,765625
2894,133057	-0,003225	-0,003195	0,173648	-7,249412	7,68	3206,8004450385	9,828225
2862,901367	-0,003226	-0,003195	0,171774	-7,269118	7,69	3118,8058085213	9,891025
2862,901367	-0,003225	-0,003196	0,171774	-7,269118	7,7	3128,7225201541	9,954025
2894,133057	-0,003228	-0,003196	0,173648	-7,289118	7,71	3237,487530637	10,017225
2894,133057	-0,003231	-0,003196	0,173648	-7,289118	7,72	3247,7165591698	10,080625
2904,543701	-0,003228	-0,003195	0,174273	-7,309118	7,73	3291,1034888426	10,144225
2904,543701	-0,003225	-0,003196	0,174273	-7,309118	7,74	3301,4366238154	10,208025
2894,133057	-0,003226	-0,003195	0,173648	-7,329412	7,75	3278,4036447682	10,272025
2894,133057	-0,00323	-0,003197	0,173648	-7,329412	7,76	3288,6326733011	10,336225
2904,543701	-0,003228	-0,003195	0,174273	-7,349412	7,77	3332,4360287339	10,400625
2904,543701	-0,003228	-0,003195	0,174273	-7,349412	7,78	3342,7691637067	10,465225
2873,312012	-0,003228	-0,003196	0,172399	-7,369118	7,79	3251,7554678745	10,530025
2873,312012	-0,003226	-0,003195	0,172399	-7,369118	7,8	3261,7762859573	10,595025
2873,312012	-0,003226	-0,003195	0,172399	-7,389118	7,81	3271,7971040401	10,660225
2873,312012	-0,003228	-0,003193	0,172399	-7,389118	7,82	3281,817922123	10,725625
2883,722412	-0,003228	-0,003196	0,173023	-7,409118	7,83	3326,0369042058	10,791225
2883,722412	-0,003225	-0,003194	0,173023	-7,409118	7,84	3336,1618262886	10,857025
2894,133057	-0,003226	-0,003194	0,173648	-7,429118	7,85	3380,6939300964	10,923025
2894,133057	-0,003228	-0,003195	0,173648	-7,429118	7,86	3390,9229586292	10,989225
301,905975	-0,003228	-0,003195	0,018114	-7,449118	7,87	-5218,0030604879	11,055625
301,905975	-0,003226	-0,003195	0,018114	-7,449118	7,88	-5233,6963027751	11,122225
62,463303	-0,003228	-0,003197	0,003748	-7,469118	7,89	-6050,3252829023	11,189025
62,463303	-0,003225	-0,003194	0,003748	-7,469118	7,9	-6068,4129519095	11,256025
10,41055	-0,00323	-0,003196	0,000625	-7,489118	7,91	-6261,6581347617	11,323225
10,41055	-0,003228	-0,003194	0,000625	-7,489118	7,92	-6280,2663312989	11,390625
41,6422	-0,003226	-0,003193	0,002499	-7,509118	7,93	-6193,155392586	11,458225
41,6422	-0,003228	-0,003196	0,002499	-7,509118	7,94	-6211,4512726232	11,526025
10,41055	-0,003228	-0,003196	0,000625	-7,529118	7,95	-6336,0909209104	11,594025
10,41055	-0,003226	-0,003198	0,000625	-7,529118	7,96	-6354,6991174476	11,662225
41,6422	-0,003226	-0,003194	0,002499	-7,548823	7,97	-6266,3389127348	11,730625
41,6422	-0,00323	-0,003194	0,002499	-7,548823	7,98	-6284,6347927719	11,799225
20,8211	-0,003226	-0,003194	0,001249	-7,568823	7,99	-6374,6593623091	11,868025
20,8211	-0,003226	-0,003193	0,001249	-7,568823	8	-6393,1634533463	11,937025
31,231651	-0,003229	-0,003197	0,001874	-7,589118	8,01	-6375,5949851685	12,006225
31,231651	-0,003229	-0,003197	0,001874	-7,589118	8,02	-6393,9949706957	12,075625
20,8211	-0,003226	-0,003195	0,001249	-7,609118	8,03	-6448,6757264579	12,145225
20,8211	-0,003228	-0,003197	0,001249	-7,609118	8,04	-6467,179817495	12,215025
31,231651	-0,003225	-0,003196	0,001874	-7,629706	8,05	-6449,1949272772	12,285025
31,231651	-0,003226	-0,003194	0,001874	-7,629706	8,06	-6467,5949128044	12,355225
41,6422	-0,003229	-0,003196	0,002499	-7,649706	8,07	-6449,2977131066	12,425625
41,6422	-0,003226	-0,003194	0,002499	-7,649706	8,08	-6467,5935931438	12,496225
10,41055	-0,003229	-0,003195	0,000625	-7,669706	8,09	-6596,6056724309	12,567025
10,41055	-0,003229	-0,003195	0,000625	-7,669706	8,1	-6615,2138689681	12,638025
0	-0,003228	-0,003196	0	-7,689706	8,11	-6670,9356762553	12,709225
0	-0,003228	-0,003195	0	-7,689706	8,12	-6689,6479782925	12,780625
10,41055	-0,003226	-0,003196	0,000625	-7,709412	8,13	-6671,0384585797	12,852225
10,41055	-0,003226	-0,003194	0,000625	-7,709412	8,14	-6689,6466551168	12,924025
41,6422	-0,003229	-0,003193	0,002499	-7,728824	8,15	-6595,664753404	12,996025
41,6422	-0,00323	-0,003194	0,002499	-7,728824	8,16	-6613,9606334412	13,068225
10,41055	-0,00323	-0,003194	0,000625	-7,749118	8,17	-6745,4712447284	13,140625
10,41055	-0,003229	-0,003191	0,000625	-7,749118	8,18	-6764,0794412656	13,213225
41,6422	-0,003226	-0,003195	0,002499	-7,768824	8,19	-6668,8482735528	13,286025
41,6422	-0,003228	-0,003195	0,002499	-7,768824	8,2	-6687,1441535899	13,359025
20,8211	-0,003226	-0,003194	0,001249	-7,788235	8,21	-6781,7493651271	13,432225
20,8211	-0,003228	-0,003196	0,001249	-7,788235	8,22	-6800,2534561643	13,505625
20,8211	-0,003224	-0,003191	0,001249	-7,810294	8,23	-6818,7575472015	13,579225
20,8211	-0,003224	-0,003191	0,001249	-7,810294	8,24	-6837,2616382387	13,653025
31,231651	-0,003228	-0,003195	0,001874	-7,828824	8,25	-6817,1946378208	13,727025
31,231651	-0,003226	-0,003194	0,001874	-7,828824	8,26	-6835,594623348	13,801225
0	-0,003228	-0,003197	0	-7,848529	8,27	-6970,3325088502	13,875625
0	-0,00323	-0,003198	0	-7,848529	8,28	-6989,0448108874	13,950225
10,41055	-0,003229	-0,00319	0,000625	-7,868529	8,29	-6968,7696031746	14,025025
10,41055	-0,003228	-0,003195	0,000625	-7,868529	8,3	-6987,3777997117	14,100025
31,231651	-0,003229	-0,003191	0,001874	-7,888529	8,31	-6927,5945509839	14,175225
31,231651	-0,003229	-0,003191	0,001874	-7,888529	8,32	-6945,9945365111	14,250625
10,41055	-0,00323	-0,003195	0,000625	-7,908823	8,33	-7043,2023893233	14,326225
10,41055	-0,003225	-0,003193	0,000625	-7,908823	8,34	-7061,8105858605	14,402025
20,8211	-0,003225	-0,003193	0,001249	-7,928823	8,35	-7040,8066396477	14,478025
20,8211	-0,003228	-0,003194	0,001249	-7,928823	8,36	-7059,3107306848	14,554225
31,231651	-0,003225	-0,003195	0,001874	-7,948529	8,37	-7037,994464147	14,630625
31,231651	-0,003228	-0,003197	0,001874	-7,948529	8,38	-7056,3944496742	14,707225
41,6422	-0,003224	-0,003194	0,002499	-7,968529	8,39	-7034,7658742964	14,784025
41,6422	-0,003228	-0,003193	0,002499	-7,968529	8,4	-7053,0617543336	14,861025
41,6422	-0,003226	-0,003195	0,002499	-7,981765	8,41	-7071,3576343707	14,938225
41,6422	-0,003228	-0,003193	0,002499	-7,981765	8,42	-7089,6535144079	15,015625
52,052753	-0,003229	-0,003196	0,003123	-7,981471	8,43	-7067,5043960401	15,093225
52,052753	-0,003228	-0,003195	0,003123	-7,981471	8,44	-7085,6961705473	15,171025
31,231651	-0,003228	-0,003195	0,001874	-7,981471	8,45	-7185,1943483645	15,249025
31,231651	-0,00323	-0,003195	0,001874	-7,981471	8,46	-7203,5943338916	15,327225

## Corde2
Mesure effectuée le 31/03/2014 a 15:37
exl 116
Vitesse 0.1mm/s
Section 0.10mm2

gain force	gain longi	fact J longi	gain J trans	fact J trans	section mm²
0	0,1	2,09	0,1	2,09	0,1
					Contrainte dans la corde en fonction de l'allongement / Corde 2 EXL120 - Essai 1 / Allongement (mm) / Contrainte (MPa)
contrainte MPa	def longi	def trans	Force en kN	Position	Allongement	Covariance	Variance_allong
43,724312	-0,003229	-0,003198	0,004372	-0,002941	0,01	2305,3113121583	6,3029152677
43,724312	-0,003229	-0,003198	0,004372	-0,002941	0,02	2305,3113121583	6,3029152677
37,477982	-0,00323	-0,003193	0,003748	-0,002941	0,03	2296,1288563491	6,2528040528
43,724312	-0,003229	-0,003196	0,004372	-0,002941	0,04	2302,5032648549	6,2028928378
43,724312	-0,003229	-0,003194	0,004372	-0,002941	0,05	2277,7639447308	6,1531816228
31,231651	-0,00323	-0,003197	0,003123	-0,002941	0,06	2268,5814889217	6,1036704079
31,231651	-0,003228	-0,003197	0,003123	-0,002941	0,07	2290,137984403	6,0543591929
43,724312	-0,003228	-0,003197	0,004372	-0,002941	0,08	2280,8306019839	6,005247978
43,724312	-0,00323	-0,003196	0,004372	-0,002941	0,09	2241,0341214943	5,956336763
43,724312	-0,003229	-0,003196	0,004372	-0,002941	0,1	2231,8516656851	5,9076255481
43,724312	-0,003229	-0,003196	0,004372	-0,002941	0,11	2222,669209876	5,8591143331
43,724312	-0,003229	-0,003196	0,004372	-0,002941	0,12	2213,4867540669	5,8108031182
43,724312	-0,003229	-0,003194	0,004372	-0,002941	0,13	2204,3042982577	5,7626919032
49,970642	-0,003229	-0,003194	0,004997	-0,002941	0,14	2195,1218424486	5,7147806883
49,970642	-0,003228	-0,003193	0,004997	-0,002941	0,15	2171,0696186245	5,6670694733
43,724312	-0,003228	-0,003193	0,004372	-0,002941	0,16	2161,9496261153	5,6195582584
43,724312	-0,003226	-0,003197	0,004372	-0,002941	0,17	2167,5744750212	5,5722470434
37,477982	-0,003228	-0,003197	0,003748	-0,002941	0,18	2158,392019212	5,5251358285
37,477982	-0,003228	-0,003196	0,003748	-0,002941	0,19	2163,8294782178	5,4782246135
49,970642	-0,00323	-0,003196	0,004997	-0,002941	0,2	2154,5845591087	5,4315133986
49,970642	-0,003229	-0,003196	0,004997	-0,002941	0,21	2116,3496635696	5,3850021836
31,231651	-0,003229	-0,003196	0,003123	-0,002941	0,22	2107,2296710605	5,3386909686
31,231651	-0,003231	-0,003195	0,003123	-0,003529	0,23	2141,2198656968	5,2925797537
37,477982	-0,003226	-0,003201	0,003748	-0,003529	0,24	2131,9124832776	5,2466685387
37,477982	-0,003228	-0,003198	0,003748	-0,028235	0,25	2108,359963563	5,2009573238
62,463303	-0,003229	-0,003196	0,006246	-0,028235	0,26	2099,1150444539	5,1554461088
68,709633	-0,00323	-0,003197	0,006871	-0,047941	0,27	2033,3892894243	5,1101348939
68,709633	-0,00323	-0,003197	0,006871	-0,047941	0,28	2010,3364784102	5,0650236789
62,463303	-0,003231	-0,003197	0,006246	-0,068235	0,29	2001,4038758111	5,020112464
62,463303	-0,003229	-0,003195	0,006246	-0,068235	0,3	2006,4040917269	4,975401249
68,709633	-0,003229	-0,003195	0,006871	-0,088529	0,31	1997,4090258278	4,9308900341
68,709633	-0,003231	-0,003198	0,006871	-0,088529	0,32	1974,6060680137	4,8865788191
68,709633	-0,003229	-0,003197	0,006871	-0,108235	0,33	1965,6734654145	4,8424676042
68,709633	-0,003229	-0,003197	0,006871	-0,108235	0,34	1956,7408628154	4,7985563892
81,202293	-0,003229	-0,003197	0,00812	-0,127353	0,35	1947,8082602163	4,7548451743
81,202293	-0,003229	-0,003197	0,00812	-0,127353	0,36	1911,7595801872	4,7113339593
87,448624	-0,003229	-0,003197	0,008745	-0,149412	0,37	1902,9519041881	4,6680227443
87,448624	-0,003231	-0,0032	0,008745	-0,149412	0,38	1880,7111139234	4,6249115294
99,941284	-0,003224	-0,003196	0,009994	-0,168824	0,39	1871,9659012343	4,5820003144
99,941284	-0,003232	-0,003196	0,009994	-0,168824	0,4	1836,6043175152	4,5392890995
124,926605	-0,00323	-0,003197	0,012493	-0,19	0,41	1827,9840314261	4,4967778845
124,926605	-0,003228	-0,0032	0,012493	-0,19	0,42	1766,6307075666	4,4544666696
118,680275	-0,003228	-0,0032	0,011868	-0,209118	0,43	1758,2602746874	4,4123554546
118,680275	-0,003228	-0,003198	0,011868	-0,209118	0,44	1762,9481741233	4,3704442397
124,926605	-0,003228	-0,003198	0,012493	-0,227941	0,45	1754,5152779441	4,3287330247
124,926605	-0,003229	-0,003195	0,012493	-0,227941	0,46	1733,14897605	4,2872218098
137,419266	-0,003229	-0,003195	0,013742	-0,247353	0,47	1724,7785431709	4,2459105948
137,419266	-0,003226	-0,003197	0,013742	-0,247353	0,48	1690,7911500113	4,2047993799
143,665604	-0,003226	-0,003197	0,014367	-0,267353	0,49	1682,5456437421	4,1638881649
143,665604	-0,003232	-0,003193	0,014367	-0,267353	0,5	1661,6165687136	4,12317695
149,911926	-0,003231	-0,003196	0,014991	-0,287647	0,51	1653,4335258244	4,082665735
149,911926	-0,00323	-0,003195	0,014991	-0,287647	0,52	1632,6918731048	4,04235452
149,911926	-0,00323	-0,003196	0,014991	-0,306765	0,53	1624,5712934357	4,0022433051
149,911926	-0,003228	-0,003195	0,014991	-0,306765	0,54	1616,4507137665	3,9623320901
149,911926	-0,00323	-0,003196	0,014991	-0,325882	0,55	1608,3301340974	3,9226208752
149,911926	-0,003231	-0,003198	0,014991	-0,325882	0,56	1600,2095544282	3,8831096602
174,897247	-0,003229	-0,003196	0,01749	-0,346471	0,57	1592,0889747591	3,8437984453
174,897247	-0,003228	-0,003195	0,01749	-0,346471	0,58	1535,2330086796	3,8046872303
181,143585	-0,003229	-0,003196	0,018114	-0,367353	0,59	1527,3622822204	3,7657760154
181,143585	-0,003225	-0,003197	0,018114	-0,367353	0,6	1507,4326208019	3,7270648004
181,143585	-0,003232	-0,003196	0,018114	-0,389118	0,61	1499,6243577227	3,6885535855
181,143585	-0,00323	-0,003197	0,018114	-0,389118	0,62	1491,8160946436	3,6502423705
181,143585	-0,003229	-0,003195	0,018114	-0,408235	0,63	1484,0078315644	3,6121311556
181,143585	-0,003229	-0,003195	0,018114	-0,408235	0,64	1476,1995684853	3,5742199406
206,128906	-0,003231	-0,003196	0,020613	-0,427353	0,65	1468,3913054062	3,5365087257
206,128906	-0,00323	-0,003196	0,020613	-0,427353	0,66	1413,8464815967	3,4989975107
199,882568	-0,003228	-0,003197	0,019988	-0,447941	0,67	1406,2880717275	3,4616862957
199,882568	-0,003229	-0,0032	0,019988	-0,447941	0,68	1410,2888897778	3,4245750808
206,128906	-0,003229	-0,003196	0,020613	-0,466765	0,69	1402,6680165287	3,3876638658
206,128906	-0,003228	-0,003197	0,020613	-0,466765	0,7	1383,6128421201	3,3509526509
212,375229	-0,003232	-0,003195	0,021238	-0,486176	0,71	1376,054432251	3,3144414359
212,375229	-0,003229	-0,003198	0,021238	-0,486176	0,72	1357,1866751408	3,278130221
243,606888	-0,003229	-0,003194	0,024361	-0,507059	0,73	1349,6907285016	3,242019006
243,606888	-0,003225	-0,003198	0,024361	-0,507059	0,74	1286,2725991727	3,2061077911
224,867889	-0,003232	-0,003196	0,022487	-0,526176	0,75	1279,0889691236	3,1703965761
224,867889	-0,003229	-0,003196	0,022487	-0,526176	0,76	1305,0838751543	3,1348853612
256,099548	-0,003228	-0,003195	0,02561	-0,545294	0,77	1297,7128551152	3,0995741462
256,099548	-0,003229	-0,0032	0,02561	-0,545294	0,78	1235,6689187462	3,0644629313
256,099548	-0,003229	-0,003196	0,02561	-0,566176	0,79	1228,6102152971	3,0295517163
256,099548	-0,00323	-0,003197	0,02561	-0,566176	0,8	1221,5515118479	2,9948405014
249,85321	-0,003228	-0,003197	0,024985	-0,583529	0,81	1214,4928083988	2,9603292864
249,85321	-0,00323	-0,003198	0,024985	-0,603235	0,82	1218,1188455491	2,9260180714
262,345886	-0,00323	-0,003194	0,026235	-0,603235	0,83	1210,99767872	2,8919068565
262,345886	-0,003229	-0,003196	0,026235	-0,622059	0,84	1182,7568842119	2,8579956415
262,345886	-0,003229	-0,003196	0,026235	-0,622059	0,85	1175,7606441428	2,8242844266
262,345886	-0,003229	-0,003198	0,026235	-0,641471	0,86	1168,7644040737	2,7907732116
281,084869	-0,003229	-0,003198	0,028108	-0,641471	0,87	1161,7681640045	2,7574619967
274,838531	-0,003229	-0,003198	0,027484	-0,660882	0,88	1123,8420941444	2,7243507817
274,838531	-0,003228	-0,003198	0,027484	-0,660882	0,89	1127,2807408447	2,6914395668
299,823853	-0,003229	-0,003193	0,029982	-0,679412	0,9	1120,4094272256	2,6587283518
299,823853	-0,003226	-0,003196	0,029982	-0,679412	0,91	1073,0478815055	2,6262171369
299,823853	-0,003232	-0,0032	0,029982	-0,698529	0,92	1066,4264211064	2,5939059219
299,823853	-0,003226	-0,003196	0,029982	-0,698529	0,93	1059,8049607073	2,561794707
312,316528	-0,003228	-0,0032	0,031232	-0,717647	0,94	1053,1835003081	2,529883492
312,316528	-0,00323	-0,003193	0,031232	-0,717647	0,95	1026,8166081707	2,4981722771
343,548157	-0,003228	-0,003197	0,034355	-0,736471	0,96	1020,3200745215	2,4666610621
343,548157	-0,00323	-0,0032	0,034355	-0,736471	0,97	965,0846865694	2,4353498471
331,055511	-0,003231	-0,003198	0,033106	-0,757647	0,98	958,9004692102	2,4042386322
331,055511	-0,003231	-0,003198	0,033106	-0,757647	0,99	971,9619319131	2,3733274172
331,055511	-0,00323	-0,003196	0,033106	-0,776765	1	965,652788094	2,3426162023
331,055511	-0,003228	-0,003195	0,033106	-0,776765	1,01	959,3436442749	2,3121049873
343,548157	-0,003228	-0,003196	0,034355	-0,795882	1,02	953,0345004557	2,2817937724
343,548157	-0,003229	-0,003197	0,034355	-0,795882	1,03	927,9793824145	2,2516825574
337,301849	-0,00323	-0,003197	0,03373	-0,815294	1,04	921,7951650554	2,2217713425
337,301849	-0,003225	-0,0032	0,03373	-0,815294	1,05	924,8589861389	2,1920601275
356,040833	-0,00323	-0,003194	0,035604	-0,834706	1,06	918,6123056997	2,1625489126
356,040833	-0,00323	-0,003198	0,035604	-0,834706	1,07	884,9962007791	2,1332376976
374,779816	-0,003228	-0,003198	0,037478	-0,853824	1,08	878,93691018	2,1041264827
374,779816	-0,003228	-0,003197	0,037478	-0,872647	1,09	845,8829762199	2,0752152677
381,026154	-0,00323	-0,003197	0,038103	-0,872647	1,1	840,0110754507	2,0465040528
381,026154	-0,00323	-0,003197	0,038103	-0,891765	1,11	825,2658721022	2,0179928378
381,026154	-0,003232	-0,003196	0,038103	-0,891765	1,12	819,456434713	1,9896816228
381,026154	-0,003231	-0,003197	0,038103	-0,910882	1,13	813,6469973239	1,9615704079
393,518799	-0,00323	-0,003196	0,039352	-0,910882	1,14	807,8375599347	1,9336591929
406,011475	-0,003229	-0,003195	0,040601	-0,929706	1,15	784,7812672241	1,905947978
406,011475	-0,00323	-0,003198	0,040601	-0,929706	1,16	761,9747849261	1,878436763
424,750458	-0,003229	-0,003198	0,042475	-0,949412	1,17	756,4152007469	1,8511255481
424,750458	-0,003229	-0,003197	0,042475	-0,949412	1,18	725,5474816769	1,8240143331
424,750458	-0,003226	-0,003197	0,042475	-0,968824	1,19	720,1752873277	1,7971031182
424,750458	-0,00323	-0,0032	0,042475	-0,968824	1,2	714,8030929786	1,7703919032
424,750458	-0,00323	-0,003196	0,042475	-0,987353	1,21	709,4308986294	1,7438806883
424,750458	-0,00323	-0,003196	0,042475	-0,987353	1,22	704,0587042803	1,7175694733
437,243134	-0,003229	-0,003196	0,043724	-1,006471	1,23	698,6865099312	1,6914582584
437,243134	-0,00323	-0,003198	0,043724	-1,006471	1,24	677,1917583031	1,6655470434
437,243134	-0,003228	-0,003198	0,043724	-1,025882	1,25	671,944490714	1,6398358285
437,243134	-0,003229	-0,003201	0,043724	-1,025882	1,26	666,6972231249	1,6143246135
437,243134	-0,003226	-0,003193	0,043724	-1,045	1,27	661,4499555357	1,5890133986
437,243134	-0,003228	-0,0032	0,043724	-1,045	1,28	656,2026879466	1,5639021836
455,982117	-0,003229	-0,003194	0,045598	-1,065	1,29	650,9554203574	1,5389909686
455,982117	-0,003232	-0,0032	0,045598	-1,065	1,3	622,6486958374	1,5142797537
474,7211	-0,003229	-0,003196	0,047472	-1,085882	1,31	617,5888180782	1,4897685387
474,7211	-0,003228	-0,003197	0,047472	-1,085882	1,32	589,8442630482	1,4654573238
487,213776	-0,00323	-0,003194	0,048721	-1,105294	1,33	584,971775119	1,4413461088
487,213776	-0,003229	-0,003197	0,048721	-1,105294	1,34	565,225997511	1,4174348939
487,213776	-0,003226	-0,003195	0,048721	-1,125294	1,35	560,4784363419	1,3937236789
487,213776	-0,00323	-0,003197	0,048721	-1,125294	1,36	555,7308751727	1,370212464
487,213776	-0,003228	-0,003198	0,048721	-1,144118	1,37	550,9833140036	1,346901249
487,213776	-0,003233	-0,003198	0,048721	-1,144118	1,38	546,2357528344	1,3237900341
499,706421	-0,003228	-0,003194	0,049971	-1,163529	1,39	541,4881916653	1,3008788191
499,706421	-0,003229	-0,003197	0,049971	-1,182647	1,4	522,6169364247	1,2781676042
499,706421	-0,00323	-0,003198	0,049971	-1,182647	1,41	517,9943017055	1,2556563892
499,706421	-0,003229	-0,003197	0,049971	-1,201765	1,42	513,3716669864	1,2333451743
530,938049	-0,003229	-0,003195	0,053094	-1,201765	1,43	508,7490322672	1,2112339593
518,445435	-0,003231	-0,003194	0,051845	-1,220294	1,44	470,0664099657	1,1893227443
518,445435	-0,003231	-0,003198	0,051845	-1,220294	1,45	479,2551198506	1,1676115294
537,184387	-0,003229	-0,003197	0,053718	-1,24	1,46	474,8198752715	1,1461003144
537,184387	-0,003231	-0,003197	0,053718	-1,24	1,47	450,5108337488	1,1247890995
549,677063	-0,003228	-0,003195	0,054968	-1,258824	1,48	446,2629786897	1,1036778845
549,677063	-0,003229	-0,003197	0,054968	-1,258824	1,49	429,0157353517	1,0827666696
543,430725	-0,003231	-0,003194	0,054343	-1,278235	1,5	424,8928070525	1,0620554546
543,430725	-0,003228	-0,003195	0,054343	-1,278235	1,51	427,1446461328	1,0415442397
568,416077	-0,00323	-0,003196	0,056842	-1,297059	1,52	422,9592544537	1,0212330247
568,416077	-0,003229	-0,003198	0,056842	-1,297059	1,53	393,7745002968	1,0011218098
562,169739	-0,003228	-0,003198	0,056217	-1,316176	1,54	389,8389621376	0,9812105948
562,169739	-0,003232	-0,003198	0,056217	-1,316176	1,55	392,0283378379	0,9614993799
574,662415	-0,003228	-0,0032	0,057466	-1,335588	1,56	388,0303362988	0,9419881649
574,662415	-0,003229	-0,003196	0,057466	-1,335588	1,57	372,0323605608	0,92267695
568,416077	-0,003229	-0,003196	0,056842	-1,355294	1,58	368,1592857816	0,903565735
568,416077	-0,003228	-0,003198	0,056842	-1,355294	1,59	370,1612713419	0,88465452
562,169739	-0,00323	-0,003193	0,056217	-1,375	1,6	366,2257331828	0,8659433051
562,169739	-0,003229	-0,003196	0,056217	-1,375	1,61	368,0403286031	0,8474320901
568,416077	-0,003228	-0,003195	0,056842	-1,394412	1,62	364,042327064	0,8291208752
568,416077	-0,003232	-0,003196	0,056842	-1,394412	1,63	354,4191187054	0,8110096602
562,169739	-0,003229	-0,003198	0,056217	-1,415294	1,64	350,4835805462	0,7930984453
562,169739	-0,003229	-0,003196	0,056217	-1,415294	1,65	352,0483224465	0,7753872303
574,662415	-0,003229	-0,003197	0,057466	-1,436471	1,66	348,0503209074	0,7578760154
574,662415	-0,00323	-0,003198	0,057466	-1,436471	1,67	333,3016127694	0,7405648004
587,155029	-0,003229	-0,003196	0,058716	-1,455588	1,68	329,4285379902	0,7234535855
587,155029	-0,003229	-0,003195	0,058716	-1,455588	1,69	315,054662247	0,7065423705
580,908691	-0,003231	-0,003196	0,058091	-1,475	1,7	311,3065136078	0,6898311556
580,908691	-0,003232	-0,003197	0,058091	-1,475	1,71	312,6838647481	0,6733199406
599,647705	-0,003226	-0,003194	0,059965	-1,494118	1,72	308,873252729	0,6570087257
599,647705	-0,003228	-0,003194	0,059965	-1,494118	1,73	290,0609216515	0,6408975107
593,401367	-0,003229	-0,003195	0,05934	-1,513235	1,74	286,4376997724	0,6249862957
593,401367	-0,003229	-0,003198	0,05934	-1,531765	1,75	287,6901241527	0,6092750808
618,386719	-0,003231	-0,003198	0,061839	-1,531765	1,76	284,0044388936	0,5937638658
618,386719	-0,00323	-0,003196	0,061839	-1,551176	1,77	261,3158756367	0,5784526509
637,125671	-0,003229	-0,003194	0,063713	-1,551176	1,78	257,8800438975	0,5633414359
624,633057	-0,003226	-0,003197	0,062463	-1,570588	1,79	240,5668798548	0,548430221
624,633057	-0,00323	-0,003198	0,062463	-1,570588	1,8	246,4450510598	0,533719006
624,633057	-0,003226	-0,003198	0,062463	-1,589412	1,81	243,0716827007	0,5192077911
624,633057	-0,003231	-0,003197	0,062463	-1,589412	1,82	239,6983143415	0,5048965761
630,879333	-0,003228	-0,003194	0,063088	-1,608824	1,83	236,3249459824	0,4907853612
630,879333	-0,003229	-0,003195	0,063088	-1,608824	1,84	228,6381445986	0,4768741462
637,125671	-0,003229	-0,003195	0,063713	-1,628235	1,85	225,3272389994	0,4631629313
637,125671	-0,003233	-0,003197	0,063713	-1,628235	1,86	217,8277843209	0,4496517163
655,864685	-0,003233	-0,003197	0,065586	-1,646765	1,87	214,5793421017	0,4363405014
655,864685	-0,003228	-0,003198	0,065586	-1,646765	1,88	199,1400329243	0,4232292864
655,864685	-0,003226	-0,003196	0,065586	-1,666471	1,89	196,0789808451	0,4103180714
655,864685	-0,00323	-0,0032	0,065586	-1,666471	1,9	193,017928766	0,3976068565
662,111023	-0,00323	-0,003195	0,066211	-1,685588	1,91	189,9568766868	0,3850956415
662,111023	-0,003228	-0,003195	0,066211	-1,685588	1,92	183,0820558083	0,3727844266
674,603699	-0,003229	-0,0032	0,06746	-1,704706	1,93	180,0834671091	0,3606732116
674,603699	-0,003229	-0,003196	0,06746	-1,704706	1,94	169,7071943311	0,3487619967
693,342651	-0,003225	-0,003195	0,069334	-1,724412	1,95	166,833532392	0,3370507817
693,342651	-0,003229	-0,003197	0,069334	-1,724412	1,96	153,2681599893	0,3255395668
693,342651	-0,003228	-0,003196	0,069334	-1,743235	1,97	150,5818875701	0,3142283518
693,342651	-0,003225	-0,003195	0,069334	-1,743235	1,98	147,895615151	0,3031171369
699,588989	-0,003225	-0,003195	0,069959	-1,763235	1,99	145,2093427318	0,2922059219
699,588989	-0,00323	-0,003196	0,069959	-1,782353	2	139,2090085533	0,281494707
693,342651	-0,00323	-0,003196	0,069334	-1,782353	2,01	136,5851995141	0,270983492
693,342651	-0,003229	-0,003196	0,069334	-1,801471	2,02	137,1505254744	0,2606722771
705,835327	-0,003229	-0,003196	0,070584	-1,801471	2,03	134,4642530553	0,2505610621
705,835327	-0,003231	-0,003197	0,070584	-1,820882	2,04	125,6495641573	0,2406498471
712,081665	-0,003229	-0,003196	0,071208	-1,820882	2,05	123,0882184981	0,2309386322
718,328003	-0,003229	-0,003196	0,071833	-1,839706	2,06	117,5875913595	0,2214274172
718,328003	-0,003228	-0,003198	0,071833	-1,839706	2,07	112,211890981	0,2121162023
730,820618	-0,003229	-0,003195	0,073082	-1,858824	2,08	109,7754720818	0,2030049873
730,820618	-0,003226	-0,003195	0,073082	-1,858824	2,09	101,835297378	0,1940937724
737,066956	-0,00323	-0,003194	0,073707	-1,877353	2,1	99,5238046289	0,1853825574
737,066956	-0,00323	-0,003195	0,073707	-1,877353	2,11	94,5853473003	0,1768713425
755,805969	-0,00323	-0,003195	0,075581	-1,896471	2,12	92,3363179311	0,1685601275
755,805969	-0,003229	-0,003197	0,075581	-1,896471	2,13	82,5811755043	0,1604489126
743,313293	-0,003228	-0,003196	0,074331	-1,916176	2,14	80,5195362651	0,1525376976
743,313293	-0,003228	-0,003198	0,074331	-1,916176	2,15	83,2121191448	0,1448264827
755,805969	-0,003233	-0,003195	0,075581	-1,935294	2,16	81,0255531457	0,1373152677
755,805969	-0,00323	-0,003196	0,075581	-1,935294	2,17	74,3346185477	0,1300040528
755,805969	-0,003228	-0,003196	0,075581	-1,954706	2,18	72,2729793086	0,1228928378
755,805969	-0,003228	-0,003196	0,075581	-1,954706	2,19	70,2113400694	0,1159816228
755,805969	-0,00323	-0,003196	0,075581	-1,974412	2,2	68,1497008303	0,1092704079
755,805969	-0,003228	-0,003196	0,075581	-1,974412	2,21	66,0880615911	0,1027591929
780,79126	-0,00323	-0,003195	0,078079	-1,992941	2,22	64,026422352	0,096447978
780,79126	-0,003228	-0,003197	0,078079	-2,012353	2,23	54,4551853693	0,090336763
780,79126	-0,003228	-0,003194	0,078079	-2,012353	2,24	52,6433990402	0,0844255481
780,79126	-0,003231	-0,003198	0,078079	-2,031177	2,25	50,831612711	0,0787143331
787,037598	-0,003231	-0,003198	0,078704	-2,031177	2,26	49,0198263819	0,0732031182
780,79126	-0,003232	-0,003195	0,078079	-2,05	2,27	45,5804895533	0,0678919032
780,79126	-0,003229	-0,003198	0,078079	-2,05	2,28	45,3962537236	0,0627806883
818,269287	-0,003228	-0,003198	0,081827	-2,069118	2,29	43,5844673945	0,0578694733
818,269287	-0,00323	-0,003196	0,081827	-2,069118	2,3	33,1317191392	0,0531582584
830,761902	-0,003228	-0,003196	0,083076	-2,088824	2,31	31,6947130801	0,0486470434
830,761902	-0,003229	-0,003196	0,083076	-2,088824	2,32	27,6272526663	0,0443358285
824,515625	-0,003226	-0,003194	0,082452	-2,107941	2,33	26,3151727571	0,0402246135
824,515625	-0,003228	-0,003196	0,082452	-2,107941	2,34	26,1933880632	0,0363133986
824,515625	-0,003228	-0,003198	0,082452	-2,127059	2,35	24,8188453841	0,0326021836
824,515625	-0,003228	-0,003197	0,082452	-2,127059	2,36	23,444302705	0,0290909686
855,747253	-0,003229	-0,003197	0,085575	-2,146177	2,37	22,0697600258	0,0257797537
855,747253	-0,003228	-0,003197	0,085575	-2,146177	2,38	15,9929600843	0,0226685387
843,254578	-0,003228	-0,003195	0,084325	-2,165294	2,39	14,9307336851	0,0197573238
843,254578	-0,003228	-0,003197	0,084325	-2,165294	2,4	15,4995602743	0,0170461088
855,747253	-0,003229	-0,003197	0,085575	-2,184118	2,41	14,3124071251	0,0145348939
855,747253	-0,003229	-0,003198	0,085575	-2,184118	2,42	11,7440544877	0,0122236789
874,486267	-0,003225	-0,003197	0,087449	-2,202941	2,43	10,6818280886	0,010112464
874,486267	-0,003228	-0,003196	0,087449	-2,202941	2,44	7,9225825711	0,008201249
874,486267	-0,003226	-0,0032	0,087449	-2,222647	2,45	7,047746312	0,0064900341
874,486267	-0,003226	-0,003196	0,087449	-2,241765	2,46	6,1729100528	0,0049788191
899,471558	-0,00323	-0,003194	0,089947	-2,241765	2,47	5,2980737937	0,0036676042
899,471558	-0,00323	-0,003195	0,089947	-2,260588	2,48	3,159962541	0,0025563892
886,978882	-0,003226	-0,003201	0,088698	-2,260588	2,49	2,5349791918	0,0016451743
893,22522	-0,003226	-0,003197	0,089323	-2,28	2,5	2,2917813616	0,0009339593
893,22522	-0,003226	-0,003197	0,089323	-2,28	2,51	1,413441873	0,0004227443
905,717896	-0,003229	-0,003194	0,090572	-2,299706	2,52	0,7259951439	0,0001115294
905,717896	-0,003224	-0,003195	0,090572	-2,299706	2,53	0,0315431758	3,14437942179609E-007
924,456909	-0,003228	-0,003196	0,092446	-2,318235	2,54	-0,5309767933	8,90994846711252E-005
924,456909	-0,003229	-0,0032	0,092446	-2,318235	2,55	-0,7292243602	0,0003778845
936,949524	-0,00323	-0,0032	0,093695	-2,337647	2,56	-1,1043541993	0,0008666696
936,949524	-0,003228	-0,003197	0,093695	-2,337647	2,57	-0,9867846432	0,0015554546
930,703186	-0,00323	-0,003194	0,09307	-2,356765	2,58	-1,2369883323	0,0024442397
930,703186	-0,003231	-0,003195	0,09307	-2,356765	2,59	-1,858469682	0,0035330247
936,949524	-0,003229	-0,0032	0,093695	-2,375588	2,6	-2,1711367511	0,0048218098
936,949524	-0,003229	-0,003196	0,093695	-2,375588	2,61	-1,9875993997	0,0063105948
949,4422	-0,003231	-0,003197	0,094944	-2,394412	2,62	-2,2378030889	0,0079993799
949,4422	-0,00323	-0,003197	0,094944	-2,394412	2,63	-1,2457444169	0,0098881649
949,4422	-0,003228	-0,003197	0,094944	-2,414412	2,64	-1,371021346	0,01197695
949,4422	-0,00323	-0,003196	0,094944	-2,414412	2,65	-1,4962982752	0,014265735
955,688538	-0,003229	-0,003195	0,095569	-2,435294	2,66	-1,6215752043	0,01675452
955,688538	-0,003229	-0,003198	0,095569	-2,435294	2,67	-0,8758674329	0,0194433051
986,920166	-0,00323	-0,003197	0,098692	-2,454706	2,68	-0,938680982	0,0223320901
986,920166	-0,003229	-0,003195	0,098692	-2,454706	2,69	3,9780528864	0,0254208752
993,166504	-0,003232	-0,003194	0,099317	-2,472941	2,7	4,2275556173	0,0287096602
993,166504	-0,00323	-0,003196	0,099317	-2,472941	2,71	5,5978965687	0,0321984453
1005,65918	-0,003232	-0,003195	0,100566	-2,492353	2,72	5,9098626796	0,0358872303
1005,65918	-0,003229	-0,003196	0,100566	-2,511471	2,73	8,7133587515	0,0397760154
993,166504	-0,003228	-0,003195	0,099317	-2,511471	2,74	9,1502516224	0,0438648004
993,166504	-0,003233	-0,003194	0,099317	-2,530588	2,75	6,8457610121	0,0481535855
1018,151855	-0,003229	-0,003195	0,101815	-2,530588	2,76	7,157727123	0,0526423705
1011,905518	-0,003229	-0,003196	0,101191	-2,549706	2,77	13,4521669967	0,0573311556
1011,905518	-0,003229	-0,003195	0,101191	-2,549706	2,78	12,4559049864	0,0622199406
1018,151855	-0,003232	-0,003196	0,101815	-2,568824	2,79	12,9552612373	0,0673087257
1018,151855	-0,00323	-0,003198	0,101815	-2,568824	2,8	15,1376258592	0,0725975107
1030,644531	-0,003229	-0,0032	0,103064	-2,588529	2,81	15,6994454801	0,0780862957
1030,644531	-0,00323	-0,003196	0,103064	-2,588529	2,82	19,8771359021	0,0837750808
1049,383545	-0,003226	-0,003195	0,104938	-2,607059	2,83	20,5638822829	0,0896638658
1049,383545	-0,003229	-0,003195	0,104938	-2,607059	2,84	27,0492151455	0,0957526509
1055,629761	-0,003229	-0,003195	0,105563	-2,626765	2,85	27,9233516663	0,1020414359
1055,629761	-0,003231	-0,003196	0,105563	-2,626765	2,86	30,8552369162	0,108530221
1068,122437	-0,00323	-0,003191	0,106812	-2,645588	2,87	31,791835597	0,115219006
1068,122437	-0,003228	-0,003195	0,106812	-2,645588	2,88	37,093865639	0,1221077911
1080,615112	-0,00323	-0,003197	0,108062	-2,665	2,89	38,1553910799	0,1291965761
1080,615112	-0,00323	-0,003198	0,108062	-2,665	2,9	43,8322010324	0,1364853612
1080,615112	-0,003229	-0,003197	0,108062	-2,683824	2,91	45,0186532233	0,1439741462
1080,615112	-0,003229	-0,003198	0,108062	-2,683824	2,92	46,2051054141	0,1516629313
1093,107788	-0,003226	-0,003198	0,109311	-2,702941	2,93	47,391557605	0,1595517163
1093,107788	-0,003229	-0,003196	0,109311	-2,702941	2,94	53,693001717	0,1676405014
1105,600464	-0,003229	-0,003196	0,11056	-2,722353	2,95	55,0043806678	0,1759292864
1105,600464	-0,00323	-0,003195	0,11056	-2,741176	2,96	61,6806050598	0,1844180714
1118,09314	-0,00323	-0,003195	0,111809	-2,741176	2,97	63,1169107707	0,1931068565
1118,09314	-0,00323	-0,003196	0,111809	-2,760294	2,98	70,1679154427	0,2019956415
1105,600464	-0,003229	-0,003196	0,11056	-2,760294	2,99	71,7291479135	0,2110844266
1118,09314	-0,00323	-0,003197	0,111809	-2,78	3	67,4258279033	0,2203732116
1118,09314	-0,003231	-0,003195	0,111809	-2,78	3,01	74,8516128552	0,2298619967
1130,585815	-0,003231	-0,003195	0,113059	-2,798824	3,02	76,4128453261	0,2395507817
1130,585815	-0,003231	-0,003196	0,113059	-2,798824	3,03	84,2134100586	0,2494395668
1136,832153	-0,00323	-0,003196	0,113683	-2,817941	3,04	85,8995692795	0,2595283518
1136,832153	-0,00323	-0,003196	0,113683	-2,817941	3,05	90,8303216409	0,2698171369
1155,571045	-0,00323	-0,003196	0,115557	-2,837353	3,06	92,5789442418	0,2803059219
1155,571045	-0,00323	-0,003197	0,115557	-2,837353	3,07	104,4360607327	0,290994707
1155,571045	-0,00323	-0,003197	0,115557	-2,856176	3,08	106,3720722536	0,301883492
1155,571045	-0,003228	-0,003197	0,115557	-2,856176	3,09	108,3080837745	0,3129722771
1161,817383	-0,00323	-0,003195	0,116182	-2,875294	3,1	110,2440952953	0,3242610621
1161,817383	-0,003225	-0,003195	0,116182	-2,875294	3,11	115,7994802367	0,3357498471
1186,802734	-0,00323	-0,003197	0,11868	-2,894412	3,12	117,7979551376	0,3474386322
1186,802734	-0,003229	-0,003195	0,11868	-2,894412	3,13	134,7736301613	0,3593274172
1180,556396	-0,003228	-0,003198	0,118056	-2,914412	3,14	137,0219585721	0,3714162023
1180,556396	-0,003231	-0,003197	0,118056	-2,914412	3,15	135,4010600424	0,3837049873
1180,556396	-0,003231	-0,003194	0,118056	-2,934118	3,16	137,5869250733	0,3961937724
1180,556396	-0,003233	-0,003194	0,118056	-2,934118	3,17	139,7727901041	0,4088825574
1193,049072	-0,003229	-0,003197	0,119305	-2,953824	3,18	141,958655135	0,4217713425
1193,049072	-0,00323	-0,003196	0,119305	-2,953824	3,19	152,382681087	0,4348601275
1211,788086	-0,00323	-0,003198	0,121179	-2,974118	3,2	154,6934728778	0,4481489126
1211,788086	-0,003229	-0,003196	0,121179	-2,974118	3,21	169,7362863304	0,4616376976
1230,5271	-0,003229	-0,003196	0,123053	-2,992353	3,22	172,2344682612	0,4753264827
1230,5271	-0,003231	-0,003194	0,123053	-3,010882	3,23	187,8394521338	0,4892152677
1236,773437	-0,003229	-0,003194	0,123677	-3,010882	3,24	190,5250242046	0,5033040528
1236,773437	-0,003228	-0,003191	0,123677	-3,030294	3,25	197,7044562966	0,5175928378
1236,773437	-0,00323	-0,003196	0,123677	-3,030294	3,26	200,4524917375	0,5320816228
1236,773437	-0,00323	-0,0032	0,123677	-3,049412	3,27	203,2005271783	0,5467704079
1249,266113	-0,00323	-0,003197	0,124927	-3,049412	3,28	205,9485626192	0,5616591929
1249,266113	-0,003225	-0,003197	0,124927	-3,068235	3,29	218,1840265812	0,576747978
1249,266113	-0,00323	-0,003196	0,124927	-3,068235	3,3	221,056988782	0,592036763
1261,758667	-0,003229	-0,003194	0,126176	-3,087353	3,31	223,9299509829	0,6075255481
1261,758667	-0,00323	-0,003197	0,126176	-3,087353	3,32	236,6650256733	0,6232143331
1274,251343	-0,003229	-0,003193	0,127425	-3,106765	3,33	239,6629134142	0,6391031182
1274,251343	-0,003226	-0,003198	0,127425	-3,106765	3,34	252,7728634761	0,6551919032
1274,251343	-0,003228	-0,003195	0,127425	-3,125882	3,35	255,895677977	0,6714806883
1274,251343	-0,003228	-0,003196	0,127425	-3,125882	3,36	259,0184924779	0,6879694733
1286,744019	-0,003226	-0,003196	0,128674	-3,145294	3,37	262,1413069787	0,7046582584
1286,744019	-0,003229	-0,003196	0,128674	-3,145294	3,38	275,8758908407	0,7215470434
1305,483032	-0,003229	-0,003197	0,130548	-3,164412	3,39	279,1236321016	0,7386358285
1305,483032	-0,003226	-0,003197	0,130548	-3,164412	3,4	298,6638068147	0,7559246135
1317,975708	-0,003229	-0,003197	0,131798	-3,183824	3,41	302,0989382055	0,7734133986
1317,975708	-0,003231	-0,003196	0,131798	-3,183824	3,42	316,6455459975	0,7911021836
1311,72937	-0,003228	-0,003193	0,131173	-3,203235	3,43	320,2056041484	0,8089909686
1311,72937	-0,003228	-0,003196	0,131173	-3,203235	3,44	318,0849973387	0,8270797537
1311,72937	-0,003228	-0,003193	0,131173	-3,221765	3,45	321,5825921095	0,8453685387
1311,72937	-0,00323	-0,003197	0,131173	-3,240588	3,46	325,0801868804	0,8638573238
1324,222046	-0,003226	-0,003198	0,132422	-3,240588	3,47	328,5777816512	0,8825461088
1324,222046	-0,003228	-0,003195	0,132422	-3,260294	3,48	343,9364133832	0,9014348939
1330,468384	-0,003226	-0,003197	0,133047	-3,260294	3,49	347,5589349141	0,9205236789
1330,468384	-0,00323	-0,003195	0,133047	-3,279412	3,5	357,2369016855	0,939812464
1336,714722	-0,003229	-0,003197	0,133671	-3,279412	3,51	360,9218865964	0,959301249
1367,946289	-0,003226	-0,003196	0,136795	-3,298529	3,52	370,7872435078	0,9789900341
1367,946289	-0,00323	-0,003197	0,136795	-3,298529	3,53	405,7487457704	0,9988788191
1361,699951	-0,003228	-0,003194	0,13617	-3,317941	3,54	409,8085097313	1,0189676042
1361,699951	-0,003226	-0,003196	0,13617	-3,317941	3,55	407,5005115516	1,0392563892
1374,192627	-0,00323	-0,0032	0,137419	-3,336765	3,56	411,4978121324	1,0597451743
1374,192627	-0,00323	-0,003198	0,137419	-3,336765	3,57	428,4804905144	1,0804339593
1380,438965	-0,003226	-0,003196	0,138044	-3,355882	3,58	432,6027178553	1,1013227443
1380,438965	-0,003229	-0,003196	0,138044	-3,355882	3,59	443,3425608567	1,1224115294
1392,931641	-0,00323	-0,003198	0,139293	-3,375294	3,6	447,5272515776	1,1437003144
1392,931641	-0,00323	-0,003197	0,139293	-3,375294	3,61	465,1970271395	1,1651890995
1392,931641	-0,003228	-0,0032	0,139293	-3,393824	3,62	469,5066446204	1,1868778845
1392,931641	-0,003228	-0,003194	0,139293	-3,393824	3,63	473,8162621013	1,2087666696
1411,670654	-0,003228	-0,003195	0,141167	-3,414118	3,64	478,1258795821	1,2308554546
1411,670654	-0,003229	-0,003198	0,141167	-3,414118	3,65	503,4126837652	1,2531442397
1424,16333	-0,00323	-0,003196	0,142416	-3,435588	3,66	507,9096913761	1,2756330247
1424,16333	-0,003232	-0,003197	0,142416	-3,435588	3,67	526,6413443881	1,2983218098
1424,16333	-0,003228	-0,003197	0,142416	-3,452647	3,68	531,2632787589	1,3212105948
1424,16333	-0,00323	-0,003197	0,142416	-3,452647	3,69	535,8852131298	1,3442993799
1436,656006	-0,003228	-0,003198	0,143666	-3,472059	3,7	540,5071475006	1,3675881649
1436,656006	-0,003228	-0,003198	0,143666	-3,491176	3,71	559,8634343126	1,39107695
1455,394897	-0,003228	-0,003198	0,145539	-3,491176	3,72	564,6102954435	1,414765735
1455,394897	-0,003228	-0,003196	0,145539	-3,510588	3,73	591,833317985	1,43865452
1449,148682	-0,003231	-0,003191	0,144915	-3,510588	3,74	596,7675680259	1,4627433051
1449,148682	-0,003229	-0,003197	0,144915	-3,529706	3,75	594,0849383172	1,4870320901
1455,394897	-0,00323	-0,003196	0,145539	-3,529706	3,76	598,956726208	1,5115208752
1461,641235	-0,003226	-0,003197	0,146164	-3,547941	3,77	611,5703181484	1,5362096602
1461,641235	-0,003224	-0,003195	0,146164	-3,547941	3,78	624,3089880699	1,5610984453
1474,133911	-0,003229	-0,003194	0,147413	-3,567353	3,79	629,3057014907	1,5861872303
1474,133911	-0,003228	-0,003196	0,147413	-3,567353	3,8	650,1611081927	1,6114760154
1492,872925	-0,003228	-0,003197	0,149287	-3,586176	3,81	655,2827483736	1,6369648004
1492,872925	-0,00323	-0,003197	0,149287	-3,586176	3,82	684,5672087561	1,6626535855
1492,872925	-0,003229	-0,0032	0,149287	-3,606176	3,83	689,876239077	1,6885423705
1492,872925	-0,003232	-0,003197	0,149287	-3,606176	3,84	695,1852693978	1,7146311556
1505,365601	-0,003226	-0,003195	0,150537	-3,625	3,85	700,4942997187	1,7409199406
1505,365601	-0,003226	-0,003195	0,150537	-3,625	3,86	722,4115838807	1,7674087257
1499,119263	-0,00323	-0,003195	0,149912	-3,644412	3,87	727,8455409615	1,7940975107
1499,119263	-0,003228	-0,003195	0,149912	-3,644412	3,88	724,8504443618	1,8209862957
1505,365601	-0,003226	-0,003196	0,150537	-3,663529	3,89	730,2219380627	1,8480750808
1505,365601	-0,003231	-0,003197	0,150537	-3,663529	3,9	744,1474122041	1,8753638658
1511,611938	-0,00323	-0,003193	0,151161	-3,683235	3,91	749,581369285	1,9028526509
1511,611938	-0,00323	-0,003195	0,151161	-3,683235	3,92	763,6942321769	1,9305414359
1536,59729	-0,003226	-0,003195	0,15366	-3,703529	3,93	769,1906526278	1,958430221
1536,59729	-0,003229	-0,003195	0,15366	-3,703529	3,94	809,9024089209	1,986519006
1524,104614	-0,003228	-0,003196	0,15241	-3,723529	3,95	815,6486828918	2,0148077911
1524,104614	-0,003228	-0,003196	0,15241	-3,723529	3,96	803,5374354215	2,0432965761
1549,089966	-0,003231	-0,003196	0,154909	-3,743235	3,97	809,1587826324	2,0719853612
1549,089966	-0,003226	-0,003198	0,154909	-3,743235	3,98	850,9948797655	2,1008741462
1561,58252	-0,00323	-0,003195	0,156158	-3,763824	3,99	856,8660804963	2,1299629313
1561,58252	-0,003229	-0,003195	0,156158	-3,763824	4	881,0943304367	2,1592517163
1567,828857	-0,00323	-0,003197	0,156783	-3,78353	4,01	887,0904567076	2,1887405014
1567,828857	-0,003231	-0,003197	0,156783	-3,78353	4,02	902,3901224896	2,2184292864
1586,567871	-0,003228	-0,003196	0,158657	-3,80353	4,03	908,4487121304	2,2483180714
1586,567871	-0,003225	-0,003196	0,158657	-3,80353	4,04	942,792705053	2,2784068565
1586,567871	-0,003228	-0,003193	0,158657	-3,823529	4,05	949,0386848338	2,3086956415
1586,567871	-0,003231	-0,003196	0,158657	-3,823529	4,06	955,2846646147	2,3391844266
1611,553223	-0,003229	-0,003197	0,161155	-3,843529	4,07	961,5306443955	2,3698732116
1611,553223	-0,003231	-0,003198	0,161155	-3,843529	4,08	1006,4899092987	2,4007619967
1617,799561	-0,003232	-0,003198	0,16178	-3,864118	4,09	1012,9857425995	2,4318507817
1617,799561	-0,003228	-0,003196	0,16178	-3,864118	4,1	1029,2848239409	2,4631395668
1636,538574	-0,003229	-0,003197	0,163654	-3,881765	4,11	1035,8431206218	2,4946283518
1636,538574	-0,003229	-0,003196	0,163654	-3,900588	4,12	1072,1859401149	2,5263171369
1624,045898	-0,003228	-0,003197	0,162405	-3,900588	4,13	1078,9316269258	2,5582059219
1624,045898	-0,003228	-0,003195	0,162405	-3,92	4,14	1065,5711106155	2,590294707
1636,538574	-0,003226	-0,003194	0,163654	-3,92	4,15	1072,1918706664	2,622583492
1642,784912	-0,003228	-0,003197	0,164278	-3,939118	4,16	1099,1686873583	2,6550722771
1642,784912	-0,003231	-0,003198	0,164278	-3,939118	4,17	1116,1548658698	2,6877610621
1649,03125	-0,003229	-0,003195	0,164903	-3,958235	4,18	1122,9630160606	2,7206498471
1649,03125	-0,003228	-0,003198	0,164903	-3,958235	4,19	1140,136584712	2,7537386322
1667,770142	-0,003226	-0,003196	0,166777	-3,977647	4,2	1147,0071982829	2,7870274172
1667,770142	-0,003225	-0,003198	0,166777	-3,977647	4,21	1185,3486426238	2,8205162023
1674,016479	-0,003231	-0,003196	0,167402	-3,997059	4,22	1192,4066451147	2,8542049873
1674,016479	-0,003229	-0,003198	0,167402	-3,997059	4,23	1210,0799178867	2,8880937724
1674,016479	-0,003229	-0,003195	0,167402	-4,015588	4,24	1217,2003837475	2,9221825574
1674,016479	-0,003228	-0,003197	0,167402	-4,015588	4,25	1224,3208496084	2,9564713425
1680,262817	-0,003229	-0,003197	0,168026	-4,035	4,26	1231,4413154693	2,9909601275
1680,262817	-0,00323	-0,003197	0,168026	-4,035	4,27	1249,4269068307	3,0256489126
1705,248169	-0,003229	-0,003195	0,170525	-4,054118	4,28	1256,6098360715	3,0605376976
1705,248169	-0,003226	-0,003196	0,170525	-4,054118	4,29	1307,7529743547	3,0956264827
1692,755493	-0,003226	-0,003197	0,169276	-4,072941	4,3	1315,1857571155	3,1309152677
1692,755493	-0,003225	-0,003195	0,169276	-4,072941	4,31	1300,3885818352	3,1664040528
1705,248169	-0,003229	-0,003195	0,170525	-4,093235	4,32	1307,6964378361	3,2020928378
1705,248169	-0,003228	-0,003198	0,170525	-4,093235	4,33	1337,4841053981	3,2379816228
1711,494507	-0,003228	-0,003197	0,171149	-4,113235	4,34	1344,916888159	3,2740704079
1711,494507	-0,00323	-0,003195	0,171149	-4,113235	4,35	1363,7145034604	3,3103591929
1723,987183	-0,003226	-0,003197	0,172399	-4,133235	4,36	1371,2097496012	3,346847978
1723,987183	-0,00323	-0,003196	0,172399	-4,133235	4,37	1401,6845143432	3,383536763
1730,233521	-0,003228	-0,003195	0,173023	-4,153235	4,38	1409,3046872441	3,4204255481
1730,233521	-0,003228	-0,003197	0,173023	-4,153235	4,39	1428,5395462055	3,4575143331
1742,726196	-0,003226	-0,003196	0,174273	-4,171471	4,4	1436,2221824864	3,4948031182
1742,726196	-0,003229	-0,003198	0,174273	-4,190294	4,41	1467,3840425289	3,5322919032
1748,972534	-0,003226	-0,003198	0,174897	-4,190294	4,42	1475,1916055598	3,5699806883
1748,972534	-0,003228	-0,003196	0,174897	-4,209117	4,43	1494,8637081712	3,6078694733
1736,479858	-0,003229	-0,003197	0,173648	-4,209117	4,44	1502,733734582	3,6459582584
1767,711426	-0,00323	-0,003195	0,176771	-4,228529	4,45	1486,6248283118	3,6842470434
1767,711426	-0,003228	-0,003196	0,176771	-4,228529	4,46	1554,6293411738	3,7227358285
1773,957764	-0,003231	-0,003195	0,177396	-4,247647	4,47	1562,6867565047	3,7614246135
1773,957764	-0,003228	-0,003193	0,177396	-4,247647	4,48	1582,9210283161	3,8003133986
1786,450439	-0,003231	-0,003198	0,178645	-4,266765	4,49	1591,040907027	3,8394021836
1786,450439	-0,00323	-0,003197	0,178645	-4,266765	4,5	1623,7643502495	3,8786909686
1792,696777	-0,00323	-0,003197	0,17927	-4,286177	4,51	1632,0091557104	3,9181797537
1792,696777	-0,003232	-0,003198	0,17927	-4,286177	4,52	1652,6806711718	3,9578685387
1817,682129	-0,003228	-0,003196	0,181768	-4,305294	4,53	1660,9879400127	3,9977573238
1817,682129	-0,003229	-0,003196	0,181768	-4,305294	4,54	1719,5017558958	4,0378461088
1817,682129	-0,003226	-0,003194	0,181768	-4,324706	4,55	1728,0588782566	4,0781348939
1817,682129	-0,003229	-0,003195	0,181768	-4,324706	4,56	1736,6160006175	4,1186236789
1817,682129	-0,003231	-0,003195	0,181768	-4,343529	4,57	1745,1731229784	4,159312464
1817,682129	-0,00323	-0,003196	0,181768	-4,343529	4,58	1753,7302453392	4,200201249
1811,435791	-0,003228	-0,0032	0,181144	-4,363235	4,59	1762,2873677001	4,2412900341
1811,435791	-0,00323	-0,003196	0,181144	-4,363235	4,6	1757,9180730204	4,2825788191
1836,421143	-0,003228	-0,003196	0,183642	-4,382647	4,61	1766,4127320012	4,3240676042
1836,421143	-0,003231	-0,003198	0,183642	-4,382647	4,62	1827,1127661843	4,3657563892
1842,66748	-0,003225	-0,003195	0,184267	-4,402647	4,63	1835,8572786852	4,4076451743
1842,66748	-0,003228	-0,003197	0,184267	-4,402647	4,64	1857,7780596372	4,4497339593
1861,406372	-0,003228	-0,003196	0,186141	-4,422941	4,65	1866,585035508	4,4920227443
1861,406372	-0,003228	-0,003197	0,186141	-4,422941	4,66	1915,295343549	4,5345115294
1867,65271	-0,003229	-0,003197	0,186765	-4,442941	4,67	1924,2897083398	4,5772003144
1867,65271	-0,003228	-0,003196	0,186765	-4,442941	4,68	1946,7101972113	4,6200890995
1873,899048	-0,00323	-0,003197	0,18739	-4,462941	4,69	1955,7670253821	4,6631778845
1873,899048	-0,003228	-0,003198	0,18739	-4,462941	4,7	1978,3749043935	4,7064666696
1880,145386	-0,00323	-0,003198	0,188015	-4,482941	4,71	1987,4941959444	4,7499554546
1880,145386	-0,003231	-0,003197	0,188015	-4,482941	4,72	2010,2894650958	4,7936442397
1892,638062	-0,003228	-0,003197	0,189264	-4,501765	4,73	2019,4712200267	4,8375330247
1892,638062	-0,003228	-0,0032	0,189264	-4,501765	4,74	2056,2547836787	4,8816218098
1898,884399	-0,003233	-0,003197	0,189888	-4,521471	4,75	2065,5614653695	4,9259105948
1898,884399	-0,003226	-0,003196	0,189888	-4,540294	4,76	2088,7939759515	4,9703993799
1905,130737	-0,003229	-0,003195	0,190513	-4,540294	4,77	2098,1631210124	5,0150881649
1905,130737	-0,003231	-0,003196	0,190513	-4,558824	4,78	2121,5830239538	5,05997695
1923,869751	-0,003232	-0,003196	0,192387	-4,558824	4,79	2131,0146323947	5,105065735
1923,869751	-0,003231	-0,003197	0,192387	-4,578235	4,8	2182,9732947572	5,15035452
1923,869751	-0,00323	-0,003197	0,192387	-4,578235	4,81	2192,5922933381	5,1958433051
1930,116089	-0,003229	-0,003196	0,193012	-4,597647	4,82	2202,2112919189	5,2415320901
1930,116089	-0,003228	-0,003196	0,193012	-4,597647	4,83	2226,1933652803	5,2874208752
1936,362427	-0,003228	-0,003197	0,193636	-4,616765	4,84	2235,8748272412	5,3335096602
1936,362427	-0,003232	-0,003196	0,193636	-4,616765	4,85	2260,0442907426	5,3797984453
1948,855103	-0,00323	-0,003196	0,194886	-4,635588	4,86	2269,7882160835	5,4262872303
1948,855103	-0,00323	-0,003196	0,194886	-4,635588	4,87	2308,7579980255	5,4729760154
1961,347656	-0,003226	-0,003196	0,196135	-4,654706	4,88	2318,6268501263	5,5198648004
1961,347656	-0,003228	-0,003194	0,196135	-4,654706	4,89	2357,9711221373	5,5669535855
1955,101318	-0,003229	-0,003197	0,19551	-4,674118	4,9	2367,9648997681	5,6142423705
1955,101318	-0,003229	-0,003195	0,19551	-4,674118	4,91	2363,0958955784	5,6617311556
1967,593994	-0,00323	-0,003195	0,196759	-4,693235	4,92	2373,0272098293	5,7094199406
1967,593994	-0,00323	-0,0032	0,196759	-4,693235	4,93	2412,9339412413	5,7573087257
1980,08667	-0,00323	-0,003196	0,198009	-4,713235	4,94	2422,9901822521	5,8053975107
1980,08667	-0,003229	-0,003195	0,198009	-4,713235	4,95	2463,2716939441	5,8536862957
1992,579346	-0,003226	-0,003195	0,199258	-4,732353	4,96	2473,452861715	5,9021750808
1992,579346	-0,003231	-0,003198	0,199258	-4,732353	4,97	2514,109153687	5,9508638658
2005,072021	-0,003226	-0,003196	0,200507	-4,752353	4,98	2524,4152482178	5,9997526509
2005,072021	-0,003229	-0,003197	0,200507	-4,752353	4,99	2565,4463180104	6,0488414359
1998,825684	-0,00323	-0,003194	0,199883	-4,771176	5	2575,8773392912	6,098130221
1998,825684	-0,003228	-0,003198	0,199883	-4,79	5,01	2570,820947431	6,147619006
2005,072021	-0,00323	-0,003195	0,200507	-4,79	5,02	2581,1895053418	6,1973077911
2005,072021	-0,003229	-0,003198	0,200507	-4,809412	5,03	2607,1704031338	6,2471965761
2017,564697	-0,003229	-0,003198	0,201756	-4,809412	5,04	2617,6014244147	6,2972853612
2030,057373	-0,00323	-0,003196	0,203006	-4,828529	5,05	2659,5069839766	6,3475741462
2030,057373	-0,003226	-0,003198	0,203006	-4,828529	5,06	2701,6623970586	6,3980629313
2042,550049	-0,003229	-0,003197	0,204255	-4,847353	5,07	2712,3432718595	6,4487517163
2042,550049	-0,003228	-0,003197	0,204255	-4,847353	5,08	2754,8734652215	6,4996405014
2061,289062	-0,003229	-0,003194	0,206129	-4,866471	5,09	2765,6792667823	6,5507292864
2061,289062	-0,003229	-0,003196	0,206129	-4,866471	5,1	2824,6338238954	6,6020180714
2048,796387	-0,003229	-0,003196	0,20488	-4,885588	5,11	2835,6270155863	6,6535068565
2048,796387	-0,003229	-0,003194	0,20488	-4,885588	5,12	2814,2711842655	6,7051956415
2061,289062	-0,003228	-0,003195	0,206129	-4,904412	5,13	2825,1394492063	6,7570844266
2061,289062	-0,00323	-0,003195	0,206129	-4,904412	5,14	2868,6065906589	6,8091732116
2073,781738	-0,003229	-0,003196	0,207378	-4,923823	5,15	2879,5997823497	6,8614619967
2073,781738	-0,00323	-0,003196	0,207378	-4,923823	5,16	2923,4417066817	6,9139507817
2073,781738	-0,003226	-0,003194	0,207378	-4,942941	5,17	2934,5598251326	6,9666395668
2073,781738	-0,003229	-0,003196	0,207378	-4,942941	5,18	2945,6779435834	7,0195283518
2086,274414	-0,003229	-0,003196	0,208627	-4,962647	5,19	2956,7960620343	7,0726171369
2086,274414	-0,00323	-0,003196	0,208627	-4,962647	5,2	3001,2626201663	7,1259059219
2098,76709	-0,00323	-0,003194	0,209877	-4,982647	5,21	3012,5056653771	7,179394707
2098,76709	-0,003228	-0,003193	0,209877	-4,982647	5,22	3057,3470037891	7,233083492
2086,274414	-0,00323	-0,003195	0,208627	-5,002647	5,23	3068,71497576	7,2869722771
2086,274414	-0,003229	-0,003193	0,208627	-5,002647	5,24	3046,2348010097	7,3410610621
2098,76709	-0,003226	-0,003198	0,209877	-5,022353	5,25	3057,4778462206	7,3953498471
2098,76709	-0,003229	-0,003197	0,209877	-5,022353	5,26	3102,8188916725	7,4498386322
2117,505859	-0,003226	-0,003198	0,211751	-5,040883	5,27	3114,1868636434	7,5045274172
2117,505859	-0,003228	-0,003196	0,211751	-5,059706	5,28	3177,0759426433	7,5594162023
2123,752197	-0,003228	-0,003198	0,212375	-5,059706	5,29	3188,6313023042	7,6145049873
2123,752197	-0,00323	-0,003196	0,212375	-5,079118	5,3	3217,4855156056	7,6697937724
2136,244873	-0,003229	-0,003193	0,213624	-5,079118	5,31	3229,1033386465	7,7252825574
2136,244873	-0,003229	-0,003196	0,213624	-5,097941	5,32	3275,5687224884	7,7809713425
2136,244873	-0,003226	-0,0032	0,213624	-5,097941	5,33	3287,3114722893	7,8368601275
2142,491211	-0,003231	-0,003195	0,214249	-5,117353	5,34	3299,0542220902	7,8929489126
2142,491211	-0,00323	-0,003196	0,214249	-5,117353	5,35	3328,4081424316	7,9492376976
2154,983887	-0,003231	-0,003197	0,215498	-5,136471	5,36	3340,2133556124	8,0057264827
2154,983887	-0,003225	-0,003197	0,215498	-5,136471	5,37	3387,4907633944	8,0624152677
2167,476562	-0,003226	-0,003197	0,216748	-5,155882	5,38	3399,4209033353	8,1193040528
2167,476562	-0,003228	-0,003196	0,216748	-5,155882	5,39	3447,0730885378	8,1763928378
2167,476562	-0,003229	-0,003197	0,216748	-5,174706	5,4	3459,1281552287	8,2336816228
2167,476562	-0,003231	-0,0032	0,216748	-5,174706	5,41	3471,1832219195	8,2911704079
2186,215576	-0,003229	-0,003196	0,218622	-5,193823	5,42	3483,2382886104	8,3488591929
2186,215576	-0,003229	-0,003197	0,218622	-5,193823	5,43	3549,625988043	8,406747978
2192,461914	-0,00323	-0,003194	0,219246	-5,212353	5,44	3561,8684448738	8,464836763
2192,461914	-0,003228	-0,003194	0,219246	-5,212353	5,45	3592,3467060452	8,5231255481
2192,461914	-0,003228	-0,003196	0,219246	-5,232059	5,46	3604,6516262561	8,5816143331
2192,461914	-0,003228	-0,003195	0,219246	-5,232059	5,47	3616,956546467	8,6403031182
2204,95459	-0,00323	-0,003198	0,220495	-5,250882	5,48	3629,2614666778	8,6991919032
2204,95459	-0,003231	-0,003196	0,220495	-5,250882	5,49	3678,5377026098	8,7582806883
2198,708252	-0,00323	-0,0032	0,219871	-5,270882	5,5	3690,9675495807	8,8175694733
2198,708252	-0,003229	-0,003194	0,219871	-5,289706	5,51	3684,786811931	8,8770582584
2198,708252	-0,00323	-0,003197	0,219871	-5,289706	5,52	3697,1541955218	8,9367470434
2198,708252	-0,00323	-0,003197	0,219871	-5,308824	5,53	3709,5215791127	8,9966358285
2204,95459	-0,00323	-0,003197	0,220495	-5,308824	5,54	3721,8889627035	9,0567246135
2204,95459	-0,003231	-0,003197	0,220495	-5,328235	5,55	3753,1167844349	9,1170133986
2236,186279	-0,003228	-0,003195	0,223619	-5,328235	5,56	3765,5466314058	9,1775021836
2236,186279	-0,003228	-0,003195	0,223619	-5,347353	5,57	3872,90329984	9,2381909686
2236,186279	-0,003228	-0,003197	0,223619	-5,347353	5,58	3885,6454637009	9,2990797537
2242,432617	-0,003228	-0,003195	0,224243	-5,366471	5,59	3898,3876275618	9,3601685387
2242,432617	-0,003228	-0,003196	0,224243	-5,366471	5,6	3930,3025464632	9,4214573238
2248,678955	-0,003231	-0,003195	0,224868	-5,385	5,61	3943,107173704	9,4829461088
2248,678955	-0,003228	-0,003198	0,224868	-5,385	5,62	3975,2094827455	9,5446348939
2242,432617	-0,00323	-0,003197	0,224243	-5,404412	5,63	3988,0765733663	9,6065236789
2242,432617	-0,003228	-0,003195	0,224243	-5,404412	5,64	3981,5210554266	9,668612464
2267,417969	-0,003225	-0,003198	0,226742	-5,42353	5,65	3994,3256826675	9,730901249
2267,417969	-0,00323	-0,003197	0,226742	-5,42353	5,66	4085,3204511906	9,7933900341
2267,417969	-0,003229	-0,003197	0,226742	-5,442647	5,67	4098,3749319514	9,8560788191
2267,417969	-0,003228	-0,003196	0,226742	-5,442647	5,68	4111,4294127123	9,9189676042
2273,664307	-0,00323	-0,003198	0,227366	-5,462353	5,69	4124,4838934732	9,9820563892
2273,664307	-0,00323	-0,003197	0,227366	-5,462353	5,7	4157,3357630746	10,0453451743
2273,664307	-0,003229	-0,003194	0,227366	-5,482353	5,71	4170,4527072154	10,1088339593
2273,664307	-0,003226	-0,003197	0,227366	-5,482353	5,72	4183,5696513563	10,1725227443
2279,910645	-0,003226	-0,003197	0,227991	-5,501176	5,73	4196,6865954972	10,2364115294
2279,910645	-0,003226	-0,003196	0,227991	-5,501176	5,74	4229,8507819986	10,3005003144
2317,388428	-0,003229	-0,003197	0,231739	-5,520294	5,75	4243,0301895194	10,3647890995
2317,388428	-0,003228	-0,003197	0,231739	-5,539412	5,76	4377,241820551	10,4292778845
2304,895752	-0,003228	-0,003197	0,23049	-5,539412	5,77	4390,7960059019	10,4939666696
2304,895752	-0,003226	-0,003198	0,23049	-5,558235	5,78	4363,7559994916	10,5588554546
2304,895752	-0,00323	-0,003196	0,23049	-5,558235	5,79	4377,1852580825	10,6239442397
2323,634766	-0,003228	-0,003198	0,232363	-5,577353	5,8	4390,6145166734	10,6892330247
2323,634766	-0,003226	-0,003195	0,232363	-5,577353	5,81	4465,4972333259	10,7547218098
2329,881104	-0,00323	-0,003198	0,232988	-5,596765	5,82	4479,1138820568	10,8204105948
2329,881104	-0,003229	-0,003196	0,232988	-5,596765	5,83	4513,3399435682	10,8862993799
2323,634766	-0,003229	-0,003198	0,232363	-5,616471	5,84	4527,019055679	10,9523881649
2323,634766	-0,003231	-0,003198	0,232363	-5,616471	5,85	4519,9638282493	11,01867695
2336,127441	-0,003231	-0,003198	0,233613	-5,635	5,86	4533,5804769802	11,085165735
2336,127441	-0,003228	-0,003197	0,233613	-5,635	5,87	4588,9156549727	11,15185452
2348,620117	-0,003228	-0,003197	0,234862	-5,654706	5,88	4602,6572304536	11,2187433051
2348,620117	-0,003229	-0,0032	0,234862	-5,654706	5,89	4658,3671920556	11,2858320901
2354,866455	-0,003229	-0,0032	0,235487	-5,673823	5,9	4672,2336942964	11,3531208752
2354,866455	-0,003229	-0,003196	0,235487	-5,673823	5,91	4707,2093163579	11,4206096602
2361,112793	-0,003229	-0,003196	0,236111	-5,693235	5,92	4721,1382819787	11,4882984453
2361,112793	-0,00323	-0,003195	0,236111	-5,693235	5,93	4756,3012941801	11,5561872303
2367,359131	-0,00323	-0,003195	0,236736	-5,712059	5,94	4770,292723181	11,6242760154
2367,359131	-0,003228	-0,003198	0,236736	-5,712059	5,95	4805,6431255224	11,6925648004
2386,098145	-0,003228	-0,003198	0,23861	-5,731765	5,96	4819,6970179033	11,7610535855
2386,098145	-0,003228	-0,003197	0,23861	-5,731765	5,97	4898,2026105858	11,8297423705
2373,605469	-0,003228	-0,003197	0,237361	-5,751765	5,98	4912,4438931067	11,8986311556
2373,605469	-0,003231	-0,003196	0,237361	-5,751765	5,99	4883,4675219064	11,9677199406
2379,851807	-0,003228	-0,003197	0,237985	-5,772353	6	4897,5838776673	12,0370087257
2379,851807	-0,00323	-0,003197	0,237985	-5,772353	6,01	4933,4339870487	12,1064975107
2392,344482	-0,00323	-0,003197	0,239234	-5,790883	6,02	4947,6128061896	12,1761862957
2392,344482	-0,003229	-0,003198	0,239234	-5,790883	6,03	5005,5089825921	12,2460750808
2398,59082	-0,003228	-0,003195	0,239859	-5,810294	6,04	5019,812728483	12,3161638658
2398,59082	-0,003231	-0,003197	0,239859	-5,829118	6,05	5056,1000815144	12,3864526509
2411,083496	-0,003229	-0,003196	0,241108	-5,829118	6,06	5070,4662907852	12,4569414359
2411,083496	-0,003229	-0,003196	0,241108	-5,848824	6,07	5129,0495678572	12,527630221
2417,329834	-0,003229	-0,003196	0,241733	-5,848824	6,08	5143,5407038881	12,598519006
2417,329834	-0,003226	-0,003196	0,241733	-5,867353	6,09	5180,2653005795	12,6696077911
2417,329834	-0,003226	-0,003197	0,241733	-5,867353	6,1	5194,8188999904	12,7408965761
2436,068848	-0,00323	-0,003196	0,243607	-5,886177	6,11	5209,3724994012	12,8123853612
2436,068848	-0,003228	-0,003196	0,243607	-5,886177	6,12	5291,1886512138	12,8840741462
2423,576172	-0,003229	-0,003196	0,242358	-5,905588	6,13	5305,9296407646	12,9559629313
2423,576172	-0,00323	-0,003194	0,242358	-5,905588	6,14	5275,5790751944	13,0280517163
2411,083496	-0,003225	-0,003196	0,241108	-5,925	6,15	5290,1951379852	13,1003405014
2411,083496	-0,003231	-0,003197	0,241108	-5,925	6,16	5259,469792135	13,1728292864
2436,068848	-0,003228	-0,003195	0,243607	-5,944118	6,17	5273,9609281658	13,2455180714
2436,068848	-0,003232	-0,003197	0,243607	-5,944118	6,18	5379,6345885189	13,3184068565
2448,561523	-0,003229	-0,003193	0,244856	-5,962941	6,19	5394,3755780698	13,3914956415
2448,561523	-0,003228	-0,003196	0,244856	-5,962941	6,2	5454,9576796323	13,4647844266
2442,315186	-0,00323	-0,003198	0,244232	-5,982353	6,21	5469,8235959332	13,5382732116
2442,315186	-0,003229	-0,003197	0,244232	-5,982353	6,22	5461,6440313229	13,6119619967
2442,315186	-0,003229	-0,003196	0,244232	-6,002353	6,23	5476,4474842538	13,6858507817
2442,315186	-0,00323	-0,003198	0,244232	-6,002353	6,24	5491,2509371846	13,7599395668
2448,561523	-0,003228	-0,003195	0,244856	-6,020588	6,25	5506,0543901155	13,8342283518
2448,561523	-0,00323	-0,003198	0,244856	-6,020588	6,26	5544,1531774375	13,9087171369
2448,561523	-0,003231	-0,003196	0,244856	-6,04	6,27	5559,0190937384	13,9834059219
2448,561523	-0,003228	-0,003198	0,244856	-6,059412	6,28	5573,8850100392	14,058294707
2467,300537	-0,00323	-0,003195	0,24673	-6,059412	6,29	5588,7509263401	14,133383492
2467,300537	-0,003229	-0,003196	0,24673	-6,078529	6,3	5674,2524175626	14,2086722771
2479,793213	-0,003226	-0,003195	0,247979	-6,078529	6,31	5689,3057240035	14,2841610621
2479,793213	-0,003229	-0,003196	0,247979	-6,097353	6,32	5751,6992672455	14,3598498471
2479,793213	-0,00323	-0,003197	0,247979	-6,097353	6,33	5766,8775004463	14,4357386322
2486,039551	-0,003232	-0,003198	0,248604	-6,116765	6,34	5782,0557336472	14,5118274172
2486,039551	-0,00323	-0,003196	0,248604	-6,116765	6,35	5821,0914753886	14,5881162023
2486,039551	-0,003229	-0,003196	0,248604	-6,135588	6,36	5836,3321719695	14,6646049873
2486,039551	-0,003225	-0,003198	0,248604	-6,135588	6,37	5851,5728685503	14,7412937724
2473,546875	-0,003226	-0,003196	0,247355	-6,154706	6,38	5866,8135651312	14,8181825574
2473,546875	-0,003228	-0,003195	0,247355	-6,154706	6,39	5833,8395375909	14,8952713425
2498,532227	-0,003224	-0,003197	0,249853	-6,174118	6,4	5848,9553074118	14,9725601275
2498,532227	-0,003232	-0,003195	0,249853	-6,174118	6,41	5961,0002325149	15,0500489126
2492,285889	-0,003229	-0,003194	0,249229	-6,19353	6,42	5976,3658558557	15,1277376976
2492,285889	-0,003232	-0,003196	0,249229	-6,19353	6,43	5967,374263616	15,2056264827
2498,532227	-0,003229	-0,003197	0,249853	-6,212059	6,44	5982,6774235769	15,2837152677
2498,532227	-0,003228	-0,003196	0,249853	-6,212059	6,45	6022,4627258783	15,3620040528
2498,532227	-0,003228	-0,003195	0,249853	-6,231471	6,46	6037,8283492192	15,4404928378
2498,532227	-0,003229	-0,003194	0,249853	-6,231471	6,47	6053,19397256	15,5191816228
2511,024658	-0,003229	-0,003196	0,251102	-6,251471	6,48	6068,5595959009	15,5980704079
2511,024658	-0,003229	-0,003197	0,251102	-6,251471	6,49	6133,3882409003	15,6771591929
2517,270996	-0,003229	-0,003197	0,251727	-6,270294	6,5	6148,8787885511	15,756447978
2517,270996	-0,003229	-0,003196	0,251727	-6,289118	6,51	6189,2262588225	15,835936763
2517,270996	-0,003228	-0,003196	0,251727	-6,289118	6,52	6204,7792698534	15,9156255481
2517,270996	-0,003231	-0,003195	0,251727	-6,308529	6,53	6220,3322808843	15,9955143331
2529,763672	-0,003226	-0,003201	0,252976	-6,308529	6,54	6235,8852919151	16,0756031182
2529,763672	-0,00323	-0,003195	0,252976	-6,327353	6,55	6301,6518552271	16,1558919032
2529,763672	-0,00323	-0,003195	0,252976	-6,327353	6,56	6317,329793018	16,2363806883
2542,256348	-0,00323	-0,003196	0,254226	-6,346177	6,57	6333,0077308088	16,3170694733
2542,256348	-0,003226	-0,003195	0,254226	-6,346177	6,58	6399,2740011608	16,3979582584
2536,01001	-0,003229	-0,003198	0,253601	-6,365588	6,59	6415,0768657117	16,4790470434
2536,01001	-0,00323	-0,003196	0,253601	-6,365588	6,6	6405,460637222	16,5603358285
2542,256348	-0,003228	-0,003196	0,254226	-6,384706	6,61	6421,2010383928	16,6418246135
2542,256348	-0,00323	-0,003196	0,254226	-6,384706	6,62	6462,4854593642	16,7235133986
2548,502686	-0,00323	-0,003196	0,25485	-6,403235	6,63	6478,2883239151	16,8054021836
2548,502686	-0,00323	-0,003196	0,25485	-6,403235	6,64	6519,7601350265	16,8874909686
2554,749023	-0,003229	-0,003195	0,255475	-6,422941	6,65	6535,6254629574	16,9697797537
2554,749023	-0,003226	-0,003195	0,255475	-6,422941	6,66	6577,2846600794	17,0522685387
2560,995361	-0,003229	-0,003197	0,2561	-6,441765	6,67	6593,2124513802	17,1349573238
2560,995361	-0,003231	-0,003196	0,2561	-6,441765	6,68	6635,0590427616	17,2178461088
2554,749023	-0,003226	-0,003196	0,255475	-6,461471	6,69	6651,0492974425	17,3009348939
2554,749023	-0,003229	-0,003196	0,255475	-6,461471	6,7	6640,9958252828	17,3842236789
2554,749023	-0,00323	-0,003194	0,255475	-6,480294	6,71	6656,9236165837	17,467712464
2554,749023	-0,003229	-0,003198	0,255475	-6,480294	6,72	6672,8514078845	17,551401249
2548,502686	-0,003232	-0,003196	0,25485	-6,5	6,73	6688,7791991854	17,6352900341
2548,502686	-0,003231	-0,003196	0,25485	-6,519412	6,74	6678,4134143351	17,7193788191
2567,241699	-0,003231	-0,003198	0,256724	-6,519412	6,75	6694,278742266	17,8036676042
2560,995361	-0,003231	-0,003196	0,2561	-6,537941	6,76	6789,3995873291	17,8881563892
2560,995361	-0,003229	-0,003196	0,2561	-6,537941	6,77	6778,9713348894	17,9728451743
2567,241699	-0,003226	-0,003196	0,256724	-6,557059	6,78	6794,9615895702	18,0577339593
2567,241699	-0,003231	-0,003198	0,256724	-6,557059	6,79	6837,5577415117	18,1428227443
2567,241699	-0,003229	-0,003194	0,256724	-6,576177	6,8	6853,6104595725	18,2281115294
2567,241699	-0,003228	-0,003193	0,256724	-6,576177	6,81	6869,6631776334	18,3136003144
2573,488037	-0,00323	-0,003197	0,257349	-6,595	6,82	6885,7158956942	18,3992890995
2573,488037	-0,00323	-0,003195	0,257349	-6,595	6,83	6928,6243645357	18,4851778845
2579,734375	-0,003229	-0,003196	0,257973	-6,614412	6,84	6944,7395459765	18,5712666696
2579,734375	-0,003229	-0,003196	0,257973	-6,614412	6,85	6987,8354049579	18,6575554546
2579,734375	-0,003228	-0,003196	0,257973	-6,633823	6,86	7004,0130497788	18,7440442397
2579,734375	-0,003229	-0,003197	0,257973	-6,633823	6,87	7020,1906945997	18,8307330247
2585,980713	-0,003229	-0,003197	0,258598	-6,652941	6,88	7036,3683394205	18,9176218098
2585,980713	-0,003228	-0,003196	0,258598	-6,652941	6,89	7079,7765153019	19,0047105948
2579,734375	-0,00323	-0,003194	0,257973	-6,671765	6,9	7096,0166235028	19,0919993799
2579,734375	-0,003229	-0,003194	0,257973	-6,671765	6,91	7084,9012738831	19,1794881649
2573,488037	-0,00323	-0,003196	0,257349	-6,691471	6,92	7101,078918704	19,26717695
2573,488037	-0,003228	-0,003197	0,257349	-6,691471	6,93	7089,7761789443	19,355065735
2592,227051	-0,003229	-0,003196	0,259223	-6,711176	6,94	7105,8913603851	19,44315452
2592,227051	-0,003228	-0,003196	0,259223	-6,711176	6,95	7204,8224758477	19,5314433051
2585,980713	-0,003228	-0,003197	0,258598	-6,73	6,96	7221,1250474285	19,6199320901
2585,980713	-0,003225	-0,003196	0,258598	-6,748824	6,97	7209,6973809088	19,7086208752
2598,473389	-0,003232	-0,003198	0,259847	-6,748824	6,98	7225,9374891097	19,7975096602
2598,473389	-0,00323	-0,003197	0,259847	-6,767941	6,99	7297,8879270317	19,8865984453
2592,227051	-0,003228	-0,003201	0,259223	-6,767941	7	7314,2529619925	19,9758872303
2592,227051	-0,003229	-0,003196	0,259223	-6,787059	7,01	7302,6379053328	20,0653760154
2592,227051	-0,003225	-0,003196	0,259223	-6,787059	7,02	7318,9404769137	20,1550648004
2598,473389	-0,00323	-0,003196	0,259847	-6,80647	7,03	7335,2430484945	20,2449535855
2598,473389	-0,003225	-0,003193	0,259847	-6,80647	7,04	7379,713101836	20,3350423705
2592,227051	-0,003226	-0,0032	0,259223	-6,825882	7,05	7396,0781367968	20,4253311556
2592,227051	-0,003228	-0,003196	0,259223	-6,825882	7,06	7384,1507632371	20,5158199406
2598,473389	-0,003228	-0,003196	0,259847	-6,845294	7,07	7400,453334818	20,6065087257
2598,473389	-0,003228	-0,003197	0,259847	-6,845294	7,08	7445,1732416794	20,6973975107
2610,966064	-0,003226	-0,003197	0,261097	-6,863823	7,09	7461,5382766403	20,7884862957
2610,966064	-0,003229	-0,003197	0,261097	-6,863823	7,1	7534,9878311128	20,8797750808
2610,966064	-0,00323	-0,003196	0,261097	-6,883235	7,11	7551,4777928237	20,9712638658
2610,966064	-0,003228	-0,003197	0,261097	-6,883235	7,12	7567,9677545345	21,0629526509
2610,966064	-0,00323	-0,003193	0,261097	-6,902353	7,13	7584,4577162454	21,1548414359
2610,966064	-0,00323	-0,003197	0,261097	-6,902353	7,14	7600,9476779562	21,246930221
2610,966064	-0,003229	-0,003198	0,261097	-6,921176	7,15	7617,4376396671	21,339219006
2610,966064	-0,003228	-0,003196	0,261097	-6,921176	7,16	7633,927601378	21,4317077911
2629,705078	-0,003225	-0,003197	0,262971	-6,941176	7,17	7650,4175630888	21,5243965761
2629,705078	-0,00323	-0,003196	0,262971	-6,941176	7,18	7754,0334320414	21,6172853612
2623,45874	-0,003229	-0,0032	0,262346	-6,961176	7,19	7770,7107838922	21,7103741462
2623,45874	-0,003226	-0,003195	0,262346	-6,961176	7,2	7758,2212399025	21,8036629313
2629,705078	-0,00323	-0,003194	0,262971	-6,981471	7,21	7774,8361283734	21,8971517163
2629,705078	-0,003229	-0,003197	0,262971	-6,981471	7,22	7820,7428394448	21,9908405014
2623,45874	-0,003226	-0,0032	0,262346	-7,001765	7,23	7837,4201912957	22,0847292864
2623,45874	-0,003228	-0,003197	0,262346	-7,001765	7,24	7824,680793786	22,1788180714
2629,705078	-0,003228	-0,003197	0,262971	-7,02	7,25	7841,2956822568	22,2731068565
2629,705078	-0,003226	-0,003196	0,262971	-7,038529	7,26	7887,4522468482	22,3675956415
2623,45874	-0,003228	-0,003196	0,262346	-7,038529	7,27	7904,1295986991	22,4622844266
2623,45874	-0,003226	-0,003198	0,262346	-7,057647	7,28	7891,1403476694	22,5571732116
2629,705078	-0,00323	-0,003198	0,262971	-7,057647	7,29	7907,7552361403	22,6522619967
2629,705078	-0,003232	-0,003197	0,262971	-7,076765	7,3	7954,1616542517	22,7475507817
2629,705078	-0,00323	-0,003195	0,262971	-7,076765	7,31	7970,8390061025	22,8430395668
2623,45874	-0,003226	-0,003194	0,262346	-7,095588	7,32	7987,5163579534	22,9387283518
2623,45874	-0,003232	-0,003195	0,262346	-7,095588	7,33	7974,2147900237	23,0346171369
2629,705078	-0,00323	-0,003198	0,262971	-7,115	7,34	7990,8296784946	23,1307059219
2629,705078	-0,003231	-0,003197	0,262971	-7,115	7,35	8037,548413506	23,226994707
2629,705078	-0,003226	-0,003196	0,262971	-7,134412	7,36	8054,2257653568	23,323483492
2629,705078	-0,003229	-0,003195	0,262971	-7,134412	7,37	8070,9031172077	23,4201722771
2617,212402	-0,003229	-0,003195	0,261721	-7,153235	7,38	8087,5804690586	23,5170610621
2617,212402	-0,003228	-0,003196	0,261721	-7,153235	7,39	8043,5504207883	23,6141498471
2629,705078	-0,003229	-0,003198	0,262971	-7,172353	7,4	8060,1028458792	23,7114386322
2629,705078	-0,003229	-0,003196	0,262971	-7,172353	7,41	8137,6125246111	23,8089274172
2635,951416	-0,003229	-0,003195	0,263595	-7,192059	7,42	8154,289876462	23,9066162023
2635,951416	-0,003229	-0,003198	0,263595	-7,192059	7,43	8201,5707818934	24,0045049873
2642,197754	-0,003231	-0,003198	0,26422	-7,211176	7,44	8218,3105971243	24,1025937724
2642,197754	-0,00323	-0,003196	0,26422	-7,211176	7,45	8265,7788926957	24,2008825574
2635,951416	-0,00323	-0,003194	0,263595	-7,231176	7,46	8282,5811713066	24,2993713425
2635,951416	-0,003228	-0,003198	0,263595	-7,231176	7,47	8268,5300428169	24,3980601275
2623,45874	-0,003224	-0,003197	0,262346	-7,249412	7,48	8285,2698580477	24,4969489126
2623,45874	-0,003228	-0,003197	0,262346	-7,268235	7,49	8240,0530055575	24,5960376976
2635,951416	-0,003228	-0,003196	0,263595	-7,268235	7,5	8256,6678940283	24,6953264827
2635,951416	-0,003226	-0,003195	0,263595	-7,287941	7,51	8335,4893037403	24,7948152677
2642,197754	-0,003226	-0,003195	0,26422	-7,287941	7,52	8352,2291189712	24,8945040528
2642,197754	-0,003229	-0,003195	0,26422	-7,307059	7,53	8400,1971215826	24,9943928378
2642,197754	-0,003231	-0,003194	0,26422	-7,307059	7,54	8416,9994001934	25,0944816228
2635,951416	-0,003229	-0,003196	0,263595	-7,325882	7,55	8433,8016788043	25,1947704079
2635,951416	-0,003228	-0,003195	0,263595	-7,325882	7,56	8419,1883798946	25,2952591929
2635,951416	-0,003228	-0,003195	0,263595	-7,345294	7,57	8435,9281951255	25,395947978
2635,951416	-0,003229	-0,003195	0,263595	-7,345294	7,58	8452,6680103563	25,496836763
2635,951416	-0,003229	-0,003195	0,263595	-7,364412	7,59	8469,4078255872	25,5979255481
2635,951416	-0,00323	-0,003196	0,263595	-7,364412	7,6	8486,147640818	25,6992143331
2648,444092	-0,003229	-0,003195	0,264844	-7,383235	7,61	8502,8874560489	25,8007031182
2648,444092	-0,003229	-0,003198	0,264844	-7,383235	7,62	8583,2079868809	25,9023919032
2642,197754	-0,003231	-0,003201	0,26422	-7,402353	7,63	8600,0727288717	26,0042806883
2642,197754	-0,003228	-0,003195	0,26422	-7,402353	7,64	8585,022186302	26,1063694733
2648,444092	-0,003232	-0,003195	0,264844	-7,421471	7,65	8601,8244649129	26,2086582584
2648,444092	-0,003231	-0,003196	0,264844	-7,421471	7,66	8650,6669548443	26,3111470434
2642,197754	-0,003231	-0,003196	0,26422	-7,440882	7,67	8667,5316968352	26,4138358285
2642,197754	-0,003229	-0,003198	0,26422	-7,440882	7,68	8652,2313007455	26,5167246135
2654,69043	-0,003229	-0,003198	0,265469	-7,460882	7,69	8669,0335793563	26,6198133986
2654,69043	-0,003229	-0,003197	0,265469	-7,460882	7,7	8750,4159876483	26,7231021836
2648,444092	-0,003229	-0,003197	0,264844	-7,480882	7,71	8767,3431930192	26,8265909686
2648,444092	-0,00323	-0,003197	0,264844	-7,480882	7,72	8751,8554067895	26,9302797537
2654,69043	-0,003232	-0,003195	0,265469	-7,501176	7,73	8768,7201487803	27,0341685387
2654,69043	-0,003228	-0,003197	0,265469	-7,501176	7,74	8818,1248091317	27,1382573238
2642,197754	-0,00323	-0,003197	0,26422	-7,520882	7,75	8835,0520145026	27,2425461088
2642,197754	-0,003232	-0,003196	0,26422	-7,520882	7,76	8786,6495296323	27,3470348939
2642,197754	-0,003232	-0,003196	0,26422	-7,540588	7,77	8803,4518082432	27,4517236789
2642,197754	-0,003229	-0,003198	0,26422	-7,540588	7,78	8820,2540868541	27,556612464
2648,444092	-0,003229	-0,003198	0,264844	-7,560588	7,79	8837,0563654649	27,661701249
2648,444092	-0,003225	-0,003194	0,264844	-7,560588	7,8	8886,7733427163	27,7669900341
2648,444092	-0,003235	-0,003196	0,264844	-7,580883	7,81	8903,6380847072	27,8724788191
2648,444092	-0,003229	-0,003197	0,264844	-7,580883	7,82	8920,5028266981	27,9781676042
2648,444092	-0,003229	-0,003197	0,264844	-7,601176	7,83	8937,3675686889	28,0840563892
2648,444092	-0,003229	-0,003197	0,264844	-7,601176	7,84	8954,2323106798	28,1901451743
2642,197754	-0,003229	-0,003197	0,26422	-7,621176	7,85	8971,0970526706	28,2964339593
2642,197754	-0,003229	-0,003194	0,26422	-7,621176	7,86	8954,6723157409	28,4029227443
2660,936768	-0,00323	-0,003194	0,266094	-7,640882	7,87	8971,4745943518	28,5096115294
2660,936768	-0,003226	-0,003196	0,266094	-7,640882	7,88	9088,5200900043	28,6165003144
2660,936768	-0,003231	-0,003197	0,266094	-7,660882	7,89	9105,5097587552	28,7235890995
2660,936768	-0,003228	-0,003198	0,266094	-7,660882	7,9	9122,4994275061	28,8308778845
2654,69043	-0,003228	-0,003195	0,265469	-7,679706	7,91	9139,4890962569	28,9383666696
2654,69043	-0,003228	-0,003196	0,265469	-7,679706	7,92	9122,8145058072	29,0460554546
2654,69043	-0,003228	-0,003196	0,265469	-7,698823	7,93	9139,7417111781	29,1539442397
2654,69043	-0,00323	-0,003197	0,265469	-7,717941	7,94	9156,6689165489	29,2620330247
2648,444092	-0,00323	-0,003197	0,264844	-7,717941	7,95	9173,5961219198	29,3703218098
2648,444092	-0,003229	-0,003198	0,264844	-7,737059	7,96	9156,6092145701	29,4788105948
2648,444092	-0,00323	-0,003196	0,264844	-7,737059	7,97	9173,473956561	29,5874993799
2648,444092	-0,00323	-0,003196	0,264844	-7,756176	7,98	9190,3386985518	29,6963881649
2654,69043	-0,003225	-0,003194	0,265469	-7,756176	7,99	9207,2034405427	29,80547695
2660,936768	-0,003225	-0,003194	0,266094	-7,774706	8	9258,2321487741	29,914765735
2660,936768	-0,003228	-0,003198	0,266094	-7,774706	8,01	9309,3857837655	30,02425452
2635,951416	-0,003226	-0,003198	0,263595	-7,794412	8,02	9326,3754525164	30,1339433051
2635,951416	-0,003229	-0,003195	0,263595	-7,794412	8,03	9205,959695745	30,2438320901
2660,936768	-0,003229	-0,003194	0,266094	-7,813824	8,04	9222,6995109759	30,3539208752
2660,936768	-0,003226	-0,003196	0,266094	-7,813824	8,05	9377,344458769	30,4642096602
2648,444092	-0,00323	-0,003197	0,264844	-7,833235	8,06	9394,3341275198	30,5746984453
2648,444092	-0,003231	-0,003197	0,264844	-7,833235	8,07	9342,1213764695	30,6853872303
2648,444092	-0,003231	-0,003198	0,264844	-7,852353	8,08	9358,9861184604	30,7962760154
2648,444092	-0,003229	-0,003197	0,264844	-7,852353	8,09	9375,8508604513	30,9073648004
2654,69043	-0,00323	-0,003196	0,265469	-7,870883	8,1	9392,7156024421	31,0186535855
2654,69043	-0,003228	-0,003196	0,265469	-7,870883	8,11	9444,4314078535	31,1301423705
2648,444092	-0,003229	-0,003196	0,264844	-7,890588	8,12	9461,3586132244	31,2418311556
2648,444092	-0,003228	-0,003197	0,264844	-7,890588	8,13	9443,3098284147	31,3537199406
2660,936768	-0,003228	-0,003197	0,266094	-7,910294	8,14	9460,1745704056	31,4658087257
2660,936768	-0,003229	-0,003191	0,266094	-7,910294	8,15	9547,2411462775	31,5780975107
2673,429443	-0,00323	-0,003195	0,267343	-7,928823	8,16	9564,2308150284	31,6905862957
2673,429443	-0,003226	-0,003195	0,267343	-7,928823	8,17	9651,6721655409	31,8032750808
2648,444092	-0,003226	-0,003195	0,264844	-7,948823	8,18	9668,7867610418	31,9161638658
2648,444092	-0,003229	-0,003197	0,264844	-7,967941	8,19	9544,4982803599	32,0292526509
2667,183105	-0,003229	-0,003197	0,266718	-7,967941	8,2	9561,3630223507	32,1425414359
2667,183105	-0,003228	-0,003196	0,266718	-7,987059	8,21	9684,6548503238	32,256030221
2660,936768	-0,003228	-0,003196	0,266094	-7,987059	8,22	9701,7069824447	32,369719006
2660,936768	-0,003226	-0,003198	0,266094	-8,006471	8,23	9683,1584962844	32,4836077911
2673,429443	-0,003228	-0,003196	0,267343	-8,006471	8,24	9700,1481650353	32,5976965761
2654,69043	-0,003228	-0,003196	0,265469	-8,025	8,25	9788,5889295478	32,7119853612
2654,69043	-0,003228	-0,003197	0,265469	-8,025	8,26	9698,3394884164	32,8264741462
2667,183105	-0,003228	-0,003197	0,266718	-8,044118	8,27	9715,2666937873	32,9411629313
2667,183105	-0,003228	-0,003197	0,266718	-8,044118	8,28	9804,0197751698	33,0560517163
2660,936768	-0,003228	-0,003197	0,266094	-8,063235	8,29	9821,0719072907	33,1711405014
2660,936768	-0,003228	-0,003195	0,266094	-8,063235	8,3	9802,0861775404	33,2864292864
2648,444092	-0,003228	-0,003195	0,264844	-8,082353	8,31	9819,0758462913	33,4019180714
2648,444092	-0,003231	-0,003195	0,264844	-8,082353	8,32	9763,739926241	33,5176068565
2673,429443	-0,003231	-0,003196	0,267343	-8,101765	8,33	9780,6046682319	33,6334956415
2673,429443	-0,00323	-0,003194	0,267343	-8,101765	8,34	9942,6202890556	33,7495844266
2673,429443	-0,00323	-0,003194	0,267343	-8,120588	8,35	9959,7348845564	33,8658732116
2673,429443	-0,003226	-0,003194	0,267343	-8,120588	8,36	9976,8494800573	33,9823619967
2660,936768	-0,003226	-0,003194	0,266094	-8,140294	8,37	9993,9640755581	34,0990507817
2660,936768	-0,003229	-0,003196	0,266094	-8,140294	8,38	9938,0035275473	34,2159395668
2667,183105	-0,003229	-0,003196	0,266718	-8,161177	8,39	9954,9931962982	34,3330283518
2667,183105	-0,003229	-0,003195	0,266718	-8,161177	8,4	10008,6453606201	34,4503171369
2667,183105	-0,003229	-0,003196	0,266718	-8,180588	8,41	10025,697492741	34,5678059219
2667,183105	-0,003232	-0,003196	0,266718	-8,180588	8,42	10042,7496248619	34,685494707
2673,429443	-0,003229	-0,003197	0,267343	-8,199411	8,43	10059,8017569827	34,803383492
2673,429443	-0,003233	-0,003196	0,267343	-8,199411	8,44	10113,7662440641	34,9214722771
2667,183105	-0,003233	-0,003196	0,266718	-8,218823	8,45	10130,880839565	35,0397610621
2667,183105	-0,00323	-0,003196	0,266718	-8,237941	8,46	10110,9581533453	35,1582498471
2673,429443	-0,00323	-0,003196	0,267343	-8,237941	8,47	10128,0102854662	35,2769386322
2673,429443	-0,003229	-0,003196	0,267343	-8,257059	8,48	10182,2246260676	35,3958274172
2667,183105	-0,003229	-0,003196	0,266718	-8,257059	8,49	10199,3392215685	35,5149162023
2667,183105	-0,003228	-0,003196	0,266718	-8,27647	8,5	10179,1666818288	35,6342049873
2660,936768	-0,003229	-0,003196	0,266094	-8,27647	8,51	10196,2188139496	35,7536937724
2679,675781	-0,003229	-0,003196	0,267968	-8,295	8,52	10175,8588900594	35,8733825574
2679,675781	-0,003228	-0,003195	0,267968	-8,295	8,53	10305,2721289525	35,9932713425
2679,675781	-0,003228	-0,003195	0,267968	-8,314412	8,54	10322,4491878333	36,1133601275
2679,675781	-0,003229	-0,003196	0,267968	-8,314412	8,55	10339,6262467142	36,2336489126
2679,675781	-0,003229	-0,0032	0,267968	-8,333823	8,56	10356,803305595	36,3541376976
2679,675781	-0,00323	-0,003195	0,267968	-8,333823	8,57	10373,9803644759	36,4748264827
2673,429443	-0,00323	-0,003195	0,267343	-8,352647	8,58	10391,1574233568	36,5957152677
2673,429443	-0,003231	-0,003195	0,267343	-8,352647	8,59	10370,4851765771	36,7168040528
2667,183105	-0,003231	-0,003195	0,266718	-8,372059	8,6	10387,5997720779	36,8380928378
2667,183105	-0,00323	-0,003197	0,266718	-8,372059	8,61	10366,7401351582	36,9595816228
2673,429443	-0,00323	-0,003197	0,267343	-8,390882	8,62	10383,7922672791	37,0812704079
2673,429443	-0,003229	-0,003197	0,267343	-8,390882	8,63	10438,9435585805	37,2031591929
2660,936768	-0,003229	-0,003197	0,266094	-8,41	8,64	10456,0581540814	37,325247978
2660,936768	-0,00323	-0,003193	0,266094	-8,41	8,65	10396,7245838205	37,447536763
2667,183105	-0,00323	-0,003196	0,266718	-8,429117	8,66	10413,7142525714	37,5700255481
2667,183105	-0,00323	-0,003194	0,266718	-8,429117	8,67	10469,0529278834	37,6927143331
2667,183105	-0,00323	-0,003194	0,266718	-8,448824	8,68	10486,1050600042	37,8156031182
2667,183105	-0,003226	-0,003195	0,266718	-8,467941	8,69	10503,1571921251	37,9386919032
399,765137	-0,003226	-0,003195	0,039977	-8,467941	8,7	10520,209324246	38,0619806883
399,765137	-0,003228	-0,003195	0,039977	-8,487059	8,71	-3474,1101365453	38,1854694733
68,709633	-0,003228	-0,003195	0,006871	-8,487059	8,72	-3479,7321841045	38,3091582584
68,709633	-0,00323	-0,003196	0,006871	-8,506471	8,73	-5537,7127178632	38,4330470434
37,477982	-0,00323	-0,003196	0,003748	-8,506471	8,74	-5546,6453204624	38,5571358285
24,985321	-0,003228	-0,003197	0,002499	-8,525294	8,75	-5749,8212792062	38,6814246135
24,985321	-0,003228	-0,003197	0,002499	-8,525294	8,76	-5836,8884711149	38,8059133986
12,492661	-0,003229	-0,003197	0,001249	-8,544118	8,77	-5846,258316834	38,9306021836
12,492661	-0,00323	-0,003191	0,001249	-8,544118	8,78	-5933,7002823232	39,0554909686
24,985321	-0,003231	-0,003194	0,002499	-8,563824	8,79	-5943,1950546424	39,1805797537
24,985321	-0,003231	-0,003194	0,002499	-8,563824	8,8	-5874,3678539914	39,3058685387
12,492661	-0,003228	-0,003194	0,001249	-8,582647	8,81	-5883,7376997106	39,4313573238
12,492661	-0,003228	-0,003194	0,001249	-8,582647	8,82	-5971,6793715998	39,5570461088
18,738991	-0,00323	-0,003197	0,001874	-8,601765	8,83	-5981,1741439189	39,6829348939
18,738991	-0,003228	-0,003195	0,001874	-8,601765	8,84	-5951,258076553	39,8090236789
18,738991	-0,003226	-0,003195	0,001874	-8,620588	8,85	-5960,6903855722	39,935312464
18,738991	-0,003228	-0,003196	0,001874	-8,620588	8,86	-5970,1226945913	40,061801249
18,738991	-0,003228	-0,003195	0,001874	-8,640294	8,87	-5979,5550036104	40,1884900341
18,738991	-0,003229	-0,003196	0,001874	-8,640294	8,88	-5988,9873126296	40,3153788191
18,738991	-0,003229	-0,003193	0,001874	-8,660295	8,89	-5998,4196216487	40,4424676042
18,738991	-0,003231	-0,003194	0,001874	-8,660295	8,9	-6007,8519306679	40,5697563892
18,738991	-0,003229	-0,003198	0,001874	-8,68	8,91	-6017,284239687	40,6972451743
18,738991	-0,00323	-0,00319	0,001874	-8,68	8,92	-6026,7165487061	40,8249339593
31,231651	-0,003228	-0,003195	0,003123	-8,698529	8,93	-6036,1488577253	40,9528227443
31,231651	-0,003229	-0,003195	0,003123	-8,717941	8,94	-5965,5102213743	41,0809115294
24,985321	-0,003226	-0,003198	0,002499	-8,717941	8,95	-5974,8176037935	41,2092003144
24,985321	-0,00323	-0,003198	0,002499	-8,73647	8,96	-6024,2853854977	41,3376890995
18,738991	-0,003228	-0,003194	0,001874	-8,73647	8,97	-6033,6552312168	41,4663778845
18,738991	-0,003229	-0,003196	0,001874	-8,755589	8,98	-6083,310402821	41,5952666696
18,738991	-0,003231	-0,003194	0,001874	-8,755589	8,99	-6092,7427118401	41,7243554546
24,985321	-0,00323	-0,003195	0,002499	-8,774706	9	-6102,1750208593	41,8536442397
24,985321	-0,00323	-0,003195	0,002499	-8,774706	9,01	-6071,1346140934	41,9831330247
12,492661	-0,00323	-0,003198	0,001249	-8,794118	9,02	-6080,5044598125	42,1128218098
12,492661	-0,003225	-0,003193	0,001249	-8,794118	9,03	-6171,0695903017	42,2427105948
12,492661	-0,003229	-0,003198	0,001249	-8,813235	9,04	-6180,5643626209	42,3727993799
12,492661	-0,003225	-0,003196	0,001249	-8,813235	9,05	-6190,05913494	42,5030881649
6,24633	-0,00323	-0,0032	0,000625	-8,832647	9,06	-6199,5539072591	42,63357695
6,24633	-0,003225	-0,003195	0,000625	-8,832647	9,07	-6249,8961817028	42,764265735
18,738991	-0,00323	-0,003196	0,001874	-8,852058	9,08	-6259,4534173319	42,89515452
18,738991	-0,003229	-0,003197	0,001874	-8,852058	9,09	-6187,0658020315	43,0262433051
24,985321	-0,003229	-0,003197	0,002499	-8,875588	9,1	-6196,4981110507	43,1575320901
24,985321	-0,00323	-0,003196	0,002499	-8,875588	9,11	-6164,8330712848	43,2890208752
12,492661	-0,00323	-0,003196	0,001249	-8,894706	9,12	-6174,2029170039	43,4207096602
12,492661	-0,00323	-0,003194	0,001249	-8,894706	9,13	-6266,0173134931	43,5525984453
12,492661	-0,003229	-0,003195	0,001249	-8,913529	9,14	-6275,5120858123	43,6846872303
12,492661	-0,003228	-0,003196	0,001249	-8,913529	9,15	-6285,0068581314	43,8169760154
12,492661	-0,003228	-0,003196	0,001249	-8,932353	9,16	-6294,5016304505	43,9494648004
12,492661	-0,00323	-0,003196	0,001249	-8,932353	9,17	-6303,9964027697	44,0821535855
6,24633	-0,00323	-0,003196	0,000625	-8,951765	9,18	-6313,4911750888	44,2150423705
6,24633	-0,00323	-0,003197	0,000625	-8,951765	9,19	-6364,5830092525	44,3481311556
6,24633	-0,00323	-0,003197	0,000625	-8,970882	9,2	-6374,1402448816	44,4814199406
6,24633	-0,003228	-0,003198	0,000625	-8,970882	9,21	-6383,6974805107	44,6149087257
6,24633	-0,003226	-0,003195	0,000625	-8,970589	9,22	-6393,2547161399	44,7485975107
6,24633	-0,003231	-0,003197	0,000625	-8,970589	9,23	-6402,811951769	44,8824862957
12,492661	-0,003231	-0,003197	0,001249	-8,970294	9,24	-6412,3691873982	45,0165750808
12,492661	-0,00323	-0,003197	0,001249	-8,970294	9,25	-6379,9545813228	45,1508638658
12,492661	-0,003228	-0,003196	0,001249	-8,970294	9,26	-6389,4493536419	45,2853526509
12,492661	-0,003229	-0,003195	0,001249	-8,970294	9,27	-6398,9441259611	45,4200414359
0	-0,00323	-0,003195	0	-8,970294	9,28	-6408,4388982802	45,554930221

## Corde2_bis
Mesure effectuée le 31/03/2014 à 15:40
exl 116
Vitesse 0.1mm/s
Section 0.10mm2

gain force	gain longi	fact J longi	gain J trans	fact J trans	section mm²
0,001	0,1	2,09	0,1	2,09	0,1

contrainte MPa	def longi	def trans	Force en kN	Position	Allongement	Covariance	Variance_allong	Contrainte dans la corde en fonction de l'allongement / Corde 2 EXL120 - Essai 2 / Allongement (mm) / Contrainte (MPa)
74,955963	-0,003225	-0,003194	0,007496	-0,002059	0,01	4734,2976957045	12,006225
74,955963	-0,003225	-0,003194	0,007496	-0,002059	0,02	4720,6344988915	11,937025
81,202293	-0,003225	-0,003194	0,00812	-0,002059	0,03	4685,4526952285	11,868025
81,202293	-0,003225	-0,003195	0,00812	-0,002059	0,04	4671,8519617155	11,799225
81,202293	-0,003228	-0,003191	0,00812	-0,002353	0,05	4658,2512282025	11,730625
81,202293	-0,003229	-0,003195	0,00812	-0,002353	0,06	4644,6504946895	11,662225
62,463303	-0,003226	-0,003196	0,006246	-0,002059	0,07	4694,8560221265	11,594025
62,463303	-0,003226	-0,003196	0,006246	-0,002059	0,08	4681,0678987135	11,526025
74,955963	-0,003226	-0,003196	0,007496	-0,002059	0,09	4624,9921212005	11,458225
74,955963	-0,003226	-0,003194	0,007496	-0,002059	0,1	4611,3289243875	11,390625
81,202293	-0,003226	-0,003194	0,00812	-0,002059	0,11	4576,6468271245	11,323225
81,202293	-0,003231	-0,003191	0,00812	-0,002059	0,12	4563,0460936115	11,256025
81,202293	-0,003224	-0,003196	0,00812	-0,002059	0,13	4549,4453600985	11,189025
81,202293	-0,003222	-0,003195	0,00812	-0,002059	0,14	4535,8446265855	11,122225
74,955963	-0,003226	-0,003194	0,007496	-0,002353	0,15	4543,0129403225	11,055625
74,955963	-0,003226	-0,003194	0,007496	-0,002353	0,16	4529,3497435095	10,989225
81,202293	-0,003225	-0,003194	0,00812	-0,002353	0,17	4495,0424260465	10,923025
81,202293	-0,003226	-0,003193	0,00812	-0,002353	0,18	4481,4416925335	10,857025
74,955963	-0,003226	-0,003193	0,007496	-0,002059	0,19	4488,3601530705	10,791225
74,955963	-0,003231	-0,003194	0,007496	-0,002059	0,2	4474,6969562575	10,725625
81,202293	-0,003228	-0,003195	0,00812	-0,002353	0,21	4440,6394919945	10,660225
81,202293	-0,003226	-0,003195	0,00812	-0,002353	0,22	4427,0387584815	10,595025
81,202293	-0,003228	-0,003195	0,00812	-0,002059	0,23	4413,4380249685	10,530025
81,202293	-0,003228	-0,003195	0,00812	-0,002059	0,24	4399,8372914555	10,465225
93,694954	-0,003229	-0,003196	0,009369	-0,002059	0,25	4345,9477262175	10,400625
93,694954	-0,003228	-0,003193	0,009369	-0,002059	0,26	4332,4719193145	10,336225
81,202293	-0,00323	-0,003196	0,00812	-0,007353	0,27	4359,0350909165	10,272025
81,202293	-0,00323	-0,003196	0,00812	-0,007353	0,28	4345,4343574035	10,208025
93,694954	-0,003232	-0,003196	0,009369	-0,032941	0,29	4292,0444986055	10,144225
93,694954	-0,003228	-0,003196	0,009369	-0,032941	0,3	4278,5686917025	10,080625
112,433945	-0,003228	-0,003196	0,011243	-0,056765	0,31	4205,7839782845	10,017225
112,433945	-0,003229	-0,003195	0,011243	-0,056765	0,32	4192,4955612915	9,954025
118,680275	-0,003224	-0,003195	0,011868	-0,079706	0,33	4159,5624364485	9,891025
118,680275	-0,003224	-0,003195	0,011868	-0,079706	0,34	4146,3364827555	9,828225
112,433945	-0,00323	-0,003196	0,011243	-0,1	0,35	4152,6303103125	9,765625
112,433945	-0,00323	-0,003195	0,011243	-0,1	0,36	4139,3418933195	9,703225
124,926605	-0,00323	-0,003195	0,012493	-0,119706	0,37	4087,2637670265	9,641025
124,926605	-0,003231	-0,003195	0,012493	-0,119706	0,38	4074,1002766335	9,579025
137,419266	-0,003226	-0,003195	0,013742	-0,138824	0,39	4022,3969270555	9,517225
137,419266	-0,003225	-0,003197	0,013742	-0,138824	0,4	4009,3583632725	9,455625
143,665604	-0,003225	-0,003197	0,014367	-0,158529	0,41	3977,1747735195	9,394225
143,665604	-0,003224	-0,003196	0,014367	-0,158529	0,42	3964,1986731165	9,333025
162,404587	-0,003224	-0,003196	0,01624	-0,178529	0,43	3894,1623694785	9,272025
162,404587	-0,003228	-0,003197	0,01624	-0,178529	0,44	3881,3736589055	9,211225
174,897247	-0,003228	-0,003196	0,01749	-0,198529	0,45	3830,7946518325	9,150625
174,897247	-0,003228	-0,003193	0,01749	-0,198529	0,46	3818,1308678595	9,090225
174,897247	-0,003228	-0,003198	0,01749	-0,217353	0,47	3805,4670838865	9,030025
174,897247	-0,00323	-0,003197	0,01749	-0,217353	0,48	3792,8032999135	8,970025
187,389908	-0,003228	-0,0032	0,018739	-0,237059	0,49	3742,8489228555	8,910225
187,389908	-0,003228	-0,003193	0,018739	-0,237059	0,5	3730,3100654925	8,850625
199,882568	-0,003229	-0,003193	0,019988	-0,256765	0,51	3680,7304712295	8,791225
199,882568	-0,003229	-0,003196	0,019988	-0,256765	0,52	3668,3165404665	8,732025
212,375229	-0,003229	-0,003196	0,021238	-0,275882	0,53	3619,1117230585	8,673025
212,375229	-0,003229	-0,003198	0,021238	-0,275882	0,54	3606,8227189055	8,614225
224,867889	-0,003229	-0,003198	0,022487	-0,296765	0,55	3557,9926842525	8,555625
224,867889	-0,003228	-0,003196	0,022487	-0,296765	0,56	3545,8286066995	8,497225
218,621567	-0,003231	-0,003194	0,021862	-0,316765	0,57	3551,8100945565	8,439025
218,621567	-0,003226	-0,003197	0,021862	-0,316765	0,58	3539,5835537835	8,381025
231,114227	-0,003228	-0,003196	0,023111	-0,335588	0,59	3491,3156889105	8,323225
231,114227	-0,00323	-0,003194	0,023111	-0,335588	0,6	3479,2140747375	8,265625
249,85321	-0,003226	-0,003195	0,024985	-0,358529	0,61	3413,4252742695	8,208225
249,85321	-0,003226	-0,003196	0,024985	-0,358529	0,62	3401,5110499265	8,151025
243,606888	-0,003226	-0,003195	0,024361	-0,377941	0,63	3407,3676116735	8,094025
243,606888	-0,003228	-0,003198	0,024361	-0,377941	0,64	3395,3909241105	8,037225
256,099548	-0,003232	-0,003197	0,02561	-0,396765	0,65	3348,1224720475	7,980625
256,099548	-0,003225	-0,003196	0,02561	-0,396765	0,66	3336,2707110845	7,924225
268,592194	-0,003229	-0,003196	0,026859	-0,416471	0,67	3289,3770780915	7,868025
268,592194	-0,00323	-0,003196	0,026859	-0,416471	0,68	3277,6502435885	7,812025
274,838531	-0,003228	-0,0032	0,027484	-0,437353	0,69	3248,5273605405	7,756225
274,838531	-0,003229	-0,003197	0,027484	-0,437353	0,7	3236,8629894075	7,700625
306,07019	-0,003226	-0,003195	0,030607	-0,456176	0,71	3138,8430811395	7,645225
306,07019	-0,003228	-0,003195	0,030607	-0,456176	0,72	3127,4910265965	7,590025
299,823853	-0,003225	-0,003194	0,029982	-0,476471	0,73	3133,2851671185	7,535025
299,823853	-0,003228	-0,003197	0,029982	-0,476471	0,74	3121,8706492055	7,480225
324,809174	-0,003223	-0,003196	0,032481	-0,495294	0,75	3042,3711315675	7,425625
324,809174	-0,00323	-0,003195	0,032481	-0,495294	0,76	3031,2064668645	7,371225
318,562836	-0,003228	-0,003197	0,031856	-0,516176	0,77	3036,9381464515	7,317025
318,562836	-0,003224	-0,003196	0,031856	-0,516176	0,78	3025,7110183685	7,263025
324,809174	-0,003229	-0,003195	0,032481	-0,535588	0,79	2997,7124727555	7,209225
324,809174	-0,003231	-0,003197	0,032481	-0,535588	0,8	2986,5478080525	7,155625
331,055511	-0,003229	-0,003197	0,033106	-0,555	0,81	2958,7366552445	7,102225
331,055511	-0,003228	-0,003194	0,033106	-0,555	0,82	2947,6344539115	7,049025
343,548157	-0,003228	-0,003194	0,034355	-0,575588	0,83	2903,4892039085	6,996025
343,548157	-0,003228	-0,003197	0,034355	-0,575588	0,84	2892,5119290355	6,943225
343,548157	-0,003228	-0,003197	0,034355	-0,596765	0,85	2881,5346541625	6,890625
356,040833	-0,003228	-0,003193	0,035604	-0,612353	0,86	2837,8890315495	6,838225
362,28717	-0,003228	-0,003193	0,036229	-0,612353	0,87	2810,7649755515	6,786025
362,28717	-0,003224	-0,003197	0,036229	-0,612353	0,88	2799,9750908085	6,734025
362,28717	-0,003224	-0,003197	0,036229	-0,633529	0,89	2789,1852060655	6,682225
368,533478	-0,003224	-0,003197	0,036853	-0,633529	0,9	2762,3110782225	6,630625
368,533478	-0,003224	-0,003197	0,036853	-0,633529	0,91	2751,5836565595	6,579225
368,533478	-0,003224	-0,003197	0,036853	-0,665294	0,92	2740,8562348965	6,528025
368,533478	-0,003226	-0,003198	0,036853	-0,665294	0,93	2730,1288132335	6,477025
368,533478	-0,003226	-0,003198	0,036853	-0,685882	0,94	2719,4013915705	6,426225
368,533478	-0,003226	-0,003198	0,036853	-0,685882	0,95	2708,6739699075	6,375625
381,026154	-0,003226	-0,003198	0,038103	-0,685882	0,96	2666,5274681045	6,325225
381,026154	-0,003228	-0,003196	0,038103	-0,715294	0,97	2655,9249732015	6,275025
381,026154	-0,003226	-0,003195	0,038103	-0,715294	0,98	2645,3224782985	6,225025
424,750458	-0,003226	-0,003196	0,042475	-0,735588	0,99	2526,0650879555	6,175225
424,750458	-0,00323	-0,003196	0,042475	-0,735588	1	2515,8998360925	6,125625
430,996796	-0,00323	-0,003196	0,0431	-0,758235	1,01	2490,3373610595	6,076225
430,996796	-0,003228	-0,003196	0,0431	-0,758235	1,02	2480,2345725765	6,027025
437,243134	-0,003225	-0,003196	0,043724	-0,777353	1,03	2454,8594876835	5,978025
437,243134	-0,003225	-0,003195	0,043724	-0,777353	1,04	2444,8191625805	5,929225
462,228455	-0,003228	-0,003196	0,046223	-0,796765	1,05	2374,1894340525	5,880625
462,228455	-0,003229	-0,003193	0,046223	-0,796765	1,06	2364,3989621595	5,832225
455,982117	-0,003228	-0,003196	0,045598	-0,815294	1,07	2369,6309331565	5,784025
455,982117	-0,003228	-0,003195	0,045598	-0,815294	1,08	2359,7779978835	5,736025
468,474762	-0,003228	-0,003194	0,046847	-0,835882	1,09	2320,1301042855	5,688225
468,474762	-0,003226	-0,003196	0,046847	-0,835882	1,1	2310,4020954625	5,640625
474,7211	-0,003229	-0,003195	0,047472	-0,855	1,11	2285,9014972695	5,593225
474,7211	-0,003229	-0,003193	0,047472	-0,855	1,12	2276,2359518265	5,546025
480,967438	-0,003231	-0,003194	0,048097	-0,875294	1,13	2251,9227437735	5,499025
480,967438	-0,003228	-0,003196	0,048097	-0,875294	1,14	2242,3196617105	5,452225
487,213776	-0,003226	-0,003195	0,048721	-0,895	1,15	2218,1938437975	5,405625
487,213776	-0,003228	-0,003195	0,048721	-0,895	1,16	2208,6532251145	5,359225
493,460083	-0,003226	-0,003195	0,049346	-0,914706	1,17	2184,7148687965	5,313025
493,460083	-0,003228	-0,003198	0,049346	-0,914706	1,18	2175,2367131835	5,267025
505,952759	-0,003231	-0,003196	0,050595	-0,936176	1,19	2137,2127929105	5,221225
505,952759	-0,003224	-0,003196	0,050595	-0,936176	1,2	2127,8595640575	5,175625
512,199097	-0,003229	-0,003197	0,05122	-0,956765	1,21	2104,3583796345	5,130225
512,199097	-0,003225	-0,003196	0,05122	-0,956765	1,22	2095,0676141615	5,085025
493,460083	-0,003228	-0,003194	0,049346	-0,975588	1,23	2127,8459351185	5,040025
493,460083	-0,003226	-0,003198	0,049346	-0,975588	1,24	2118,3677795055	4,995225
524,691772	-0,00323	-0,003196	0,052469	-0,994706	1,25	2039,3991158675	4,950625
524,691772	-0,003225	-0,003196	0,052469	-0,994706	1,26	2030,2332771445	4,906225
530,938049	-0,003228	-0,003194	0,053094	-1,014412	1,27	2007,2943976365	4,862025
530,938049	-0,003226	-0,003196	0,053094	-1,014412	1,28	1998,1910216835	4,818025
562,169739	-0,003231	-0,003197	0,056217	-1,035588	1,29	1920,8464030805	4,774225
562,169739	-0,003229	-0,003196	0,056217	-1,035588	1,3	1912,0553440275	4,730625
562,169739	-0,003229	-0,003197	0,056217	-1,053235	1,31	1903,2642849745	4,687225
562,169739	-0,003226	-0,003196	0,056217	-1,053235	1,32	1894,4732259215	4,644025
574,662415	-0,003229	-0,003195	0,057466	-1,072647	1,33	1858,8853768485	4,601025
574,662415	-0,003228	-0,003197	0,057466	-1,091471	1,34	1850,2192445555	4,558225
562,169739	-0,003228	-0,003194	0,056217	-1,091471	1,35	1868,1000487625	4,515625
555,923401	-0,003228	-0,003197	0,055592	-1,11	1,36	1872,5199945795	4,473225
555,923401	-0,003226	-0,003195	0,055592	-1,11	1,37	1863,6664721465	4,431025
562,169739	-0,003228	-0,003195	0,056217	-1,129412	1,38	1841,7268716035	4,389025
562,169739	-0,003228	-0,003193	0,056217	-1,129412	1,39	1832,9358125505	4,347225
568,416077	-0,003228	-0,003196	0,056842	-1,148529	1,4	1811,1836021475	4,305625
568,416077	-0,003229	-0,003195	0,056842	-1,148529	1,41	1802,4550064745	4,264225
568,416077	-0,003228	-0,003197	0,056842	-1,167647	1,42	1793,7264108015	4,223025
568,416077	-0,003228	-0,003194	0,056842	-1,167647	1,43	1784,9978151285	4,182025
574,662415	-0,003226	-0,003197	0,057466	-1,186471	1,44	1763,5579216255	4,141225
574,662415	-0,003228	-0,003198	0,057466	-1,186471	1,45	1754,8917893325	4,100625
574,662415	-0,003228	-0,003196	0,057466	-1,206177	1,46	1746,2256570395	4,060225
574,662415	-0,003229	-0,003195	0,057466	-1,206177	1,47	1737,5595247465	4,020025
568,416077	-0,003229	-0,003196	0,056842	-1,225294	1,48	1741,3548367635	3,980025
568,416077	-0,003229	-0,003194	0,056842	-1,225294	1,49	1732,6262410905	3,940225
593,401367	-0,003229	-0,003195	0,05934	-1,244412	1,5	1674,5516976675	3,900625
593,401367	-0,003228	-0,003194	0,05934	-1,244412	1,51	1666,0729548945	3,861225
605,894043	-0,003225	-0,003195	0,060589	-1,263529	1,52	1633,1710305415	3,822025
605,894043	-0,003228	-0,003197	0,060589	-1,263529	1,53	1624,8172145285	3,783025
612,140381	-0,003226	-0,003196	0,061214	-1,282647	1,54	1604,3767344855	3,744225
612,140381	-0,003228	-0,003194	0,061214	-1,282647	1,55	1596,0853818525	3,705625
624,633057	-0,003228	-0,003197	0,062463	-1,302059	1,56	1563,8705546795	3,667225
624,633057	-0,003229	-0,003196	0,062463	-1,320882	1,57	1555,7041288065	3,629025
630,879333	-0,003228	-0,003194	0,063088	-1,320882	1,58	1535,7010099135	3,591025
630,879333	-0,003228	-0,003197	0,063088	-1,340294	1,59	1527,5970468005	3,553225
630,879333	-0,003229	-0,003196	0,063088	-1,340294	1,6	1519,4930836875	3,515625
649,618347	-0,003226	-0,003196	0,064962	-1,359706	1,61	1476,4408594645	3,478225
649,618347	-0,003226	-0,003195	0,064962	-1,359706	1,62	1468,5242864915	3,441025
649,618347	-0,003225	-0,003197	0,064962	-1,378529	1,63	1460,6077135185	3,404025
649,618347	-0,003228	-0,0032	0,064962	-1,378529	1,64	1452,6911405455	3,367225
649,618347	-0,003226	-0,003196	0,064962	-1,397647	1,65	1444,7745675725	3,330625
649,618347	-0,003229	-0,003195	0,064962	-1,397647	1,66	1436,8579945995	3,294225
662,111023	-0,003228	-0,003194	0,066211	-1,416471	1,67	1406,3921414465	3,258025
662,111023	-0,003231	-0,003196	0,066211	-1,416471	1,68	1398,6004952335	3,222025
655,864685	-0,003228	-0,003197	0,065586	-1,436176	1,69	1401,9585623505	3,186225
655,864685	-0,003228	-0,003195	0,065586	-1,436176	1,7	1394,1044527575	3,150625
668,357361	-0,00323	-0,003196	0,066836	-1,455588	1,71	1364,2007700245	3,115225
668,357361	-0,003226	-0,003196	0,066836	-1,455588	1,72	1356,4715871915	3,080025
680,849976	-0,003228	-0,003195	0,068085	-1,475	1,73	1326,9427911835	3,045025
680,849976	-0,003229	-0,003198	0,068085	-1,475	1,74	1319,3385345005	3,010225
680,849976	-0,003228	-0,003196	0,068085	-1,494118	1,75	1311,7342778175	2,975625
680,849976	-0,003225	-0,003197	0,068085	-1,494118	1,76	1304,1300211345	2,941225
680,849976	-0,003229	-0,003196	0,068085	-1,513235	1,77	1296,5257644515	2,907025
680,849976	-0,003229	-0,003197	0,068085	-1,513235	1,78	1288,9215077685	2,873025
699,588989	-0,003228	-0,003197	0,069959	-1,532941	1,79	1249,7420141805	2,839225
699,588989	-0,003229	-0,003195	0,069959	-1,551471	1,8	1242,3251476275	2,805625
718,328003	-0,003229	-0,003197	0,071833	-1,551471	1,81	1203,7078227645	2,772225
718,328003	-0,003225	-0,003193	0,071833	-1,570882	1,82	1196,4783463515	2,739025
718,328003	-0,003228	-0,003197	0,071833	-1,570882	1,83	1189,2488699385	2,706025
712,081665	-0,003231	-0,003197	0,071208	-1,590294	1,84	1192,2321561555	2,673225
712,081665	-0,003226	-0,003195	0,071208	-1,590294	1,85	1184,9402163625	2,640625
724,574341	-0,003229	-0,003193	0,072457	-1,609412	1,86	1157,4726048295	2,608225
724,574341	-0,003228	-0,00319	0,072457	-1,609412	1,87	1150,3055917965	2,576025
718,328003	-0,003225	-0,003196	0,071833	-1,627647	1,88	1153,1014878735	2,544025
718,328003	-0,003226	-0,003196	0,071833	-1,627647	1,89	1145,8720114605	2,512225
730,820618	-0,003226	-0,003194	0,073082	-1,646765	1,9	1118,9666664225	2,480625
730,820618	-0,003228	-0,003196	0,073082	-1,646765	1,91	1111,8621161595	2,449225
743,313293	-0,003228	-0,003194	0,074331	-1,666471	1,92	1085,3314562715	2,418025
743,313293	-0,003226	-0,003196	0,074331	-1,666471	1,93	1078,3518327585	2,387025
743,313293	-0,00323	-0,003196	0,074331	-1,685588	1,94	1071,3722092455	2,356225
743,313293	-0,003226	-0,003194	0,074331	-1,685588	1,95	1064,3925857325	2,325625
749,559631	-0,003229	-0,003197	0,074956	-1,705	1,96	1047,9497601495	2,295225
749,559631	-0,003228	-0,003196	0,074956	-1,705	1,97	1041,0326000165	2,265025
780,79126	-0,003226	-0,003196	0,078079	-1,724118	1,98	987,4241545285	2,235025
780,79126	-0,003228	-0,003197	0,078079	-1,724118	1,99	980,8193106855	2,205225
780,79126	-0,003229	-0,003196	0,078079	-1,744118	2	974,2144668425	2,175625
780,79126	-0,003225	-0,003196	0,078079	-1,744118	2,01	967,6096229995	2,146225
799,530273	-0,00323	-0,003197	0,079953	-1,762647	2,02	933,7395152415	2,117025
799,530273	-0,003229	-0,003197	0,079953	-1,781176	2,03	927,3220615285	2,088025
805,776611	-0,003228	-0,003193	0,080578	-1,781176	2,04	911,9411127855	2,059225
805,776611	-0,003229	-0,003196	0,080578	-1,800882	2,05	905,5861224525	2,030625
805,776611	-0,003229	-0,003196	0,080578	-1,800882	2,06	899,2311321195	2,002225
799,530273	-0,003228	-0,003197	0,079953	-1,819118	2,07	901,6522466765	1,974025
799,530273	-0,00323	-0,003195	0,079953	-1,819118	2,08	895,2347929635	1,946025
824,515625	-0,00323	-0,003196	0,082452	-1,838824	2,09	854,2126267305	1,918225
824,515625	-0,003225	-0,003196	0,082452	-1,838824	2,1	848,0450265375	1,890625
824,515625	-0,003225	-0,003195	0,082452	-1,858235	2,11	841,8774263445	1,863225
824,515625	-0,003226	-0,003196	0,082452	-1,858235	2,12	835,7098261515	1,836025
830,761902	-0,003225	-0,003196	0,083076	-1,877353	2,13	821,1409833935	1,809025
830,761902	-0,00323	-0,003197	0,083076	-1,877353	2,14	815,0358459705	1,782225
855,747253	-0,003225	-0,003198	0,085575	-1,896765	2,15	775,8251184725	1,755625
855,747253	-0,003228	-0,003194	0,085575	-1,896765	2,16	769,9698345595	1,729225
861,993591	-0,003226	-0,003197	0,086199	-1,915294	2,17	755,9630795565	1,703025
861,993591	-0,003228	-0,003196	0,086199	-1,915294	2,18	750,1702590235	1,677025
861,993591	-0,00323	-0,003196	0,086199	-1,935	2,19	744,3774384905	1,651225
861,993591	-0,003226	-0,003197	0,086199	-1,935	2,2	738,5846179575	1,625625
874,486267	-0,003229	-0,003195	0,087449	-1,954412	2,21	716,9885622845	1,600225
874,486267	-0,003229	-0,003197	0,087449	-1,954412	2,22	711,3206685115	1,575025
886,978882	-0,003231	-0,003197	0,088698	-1,974412	2,23	690,0994690635	1,550025
886,978882	-0,003229	-0,003193	0,088698	-1,974412	2,24	684,5565014405	1,525225
893,22522	-0,003232	-0,003195	0,089323	-1,994118	2,25	671,3617697675	1,500625
893,22522	-0,003223	-0,003196	0,089323	-1,994118	2,26	665,8812655245	1,476225
905,717896	-0,003228	-0,003197	0,090572	-2,013235	2,27	645,3470867015	1,452025
905,717896	-0,00323	-0,003195	0,090572	-2,013235	2,28	639,9915092185	1,428025
918,210571	-0,003228	-0,003197	0,091821	-2,032647	2,29	619,8321118605	1,404225
918,210571	-0,003226	-0,003198	0,091821	-2,051765	2,3	614,6014611275	1,380625
918,210571	-0,003229	-0,0032	0,091821	-2,051765	2,31	609,3708103945	1,357225
918,210571	-0,003225	-0,003195	0,091821	-2,070588	2,32	604,1401596615	1,334025
924,456909	-0,003226	-0,003195	0,092446	-2,070588	2,33	591,7574519185	1,311025
949,4422	-0,00323	-0,003194	0,094944	-2,089706	2,34	558,2309592805	1,288225
949,4422	-0,003229	-0,003197	0,094944	-2,089706	2,35	553,3126248375	1,265625
955,688538	-0,003231	-0,003194	0,095569	-2,108824	2,36	541,4296235245	1,243225
955,688538	-0,003229	-0,003194	0,095569	-2,108824	2,37	536,5737524615	1,221025
955,688538	-0,003228	-0,003195	0,095569	-2,127647	2,38	531,7178813985	1,199025
955,688538	-0,003232	-0,003194	0,095569	-2,127647	2,39	526,8620103355	1,177225
955,688538	-0,003231	-0,003196	0,095569	-2,146765	2,4	522,0061392725	1,155625
955,688538	-0,003226	-0,003195	0,095569	-2,146765	2,41	517,1502682095	1,134225
961,934875	-0,00323	-0,003197	0,096193	-2,165882	2,42	505,7045116115	1,113025
961,934875	-0,00323	-0,003196	0,096193	-2,165882	2,43	500,9111039185	1,092025
980,673828	-0,003229	-0,003196	0,098067	-2,185882	2,44	476,7228798705	1,071225
980,673828	-0,00323	-0,003195	0,098067	-2,185882	2,45	472,1168617075	1,050625
999,412842	-0,003224	-0,003197	0,099941	-2,205	2,46	448,4907443345	1,030225
999,412842	-0,003226	-0,003198	0,099941	-2,205	2,47	444,0721163115	1,010025
999,412842	-0,003228	-0,003191	0,099941	-2,224118	2,48	439,6534882885	0,990025
999,412842	-0,003228	-0,003195	0,099941	-2,224118	2,49	435,2348602655	0,970225
999,412842	-0,003225	-0,003194	0,099941	-2,243824	2,5	430,8162322425	0,950625
999,412842	-0,003228	-0,003196	0,099941	-2,243824	2,51	426,3976042195	0,931225
1018,151855	-0,00323	-0,003195	0,101815	-2,262647	2,52	404,0832187815	0,912025
1018,151855	-0,003226	-0,003195	0,101815	-2,280882	2,53	399,8519808885	0,893025
1030,644531	-0,003228	-0,003196	0,103064	-2,280882	2,54	383,9400909355	0,874225
1030,644531	-0,003229	-0,003195	0,103064	-2,3	2,55	379,8337798025	0,855625
1030,644531	-0,003228	-0,003195	0,103064	-2,3	2,56	375,7274686695	0,837225
1030,644531	-0,003228	-0,003195	0,103064	-2,319412	2,57	371,6211575365	0,819025
1024,398193	-0,003229	-0,003197	0,10244	-2,319412	2,58	373,1053189135	0,801025
1036,890869	-0,003229	-0,003197	0,103689	-2,338824	2,59	357,8805261405	0,783225
1036,890869	-0,003226	-0,003196	0,103689	-2,338824	2,6	353,8366783875	0,765625
1055,629761	-0,003228	-0,003195	0,105563	-2,357941	2,61	333,5836890545	0,748225
1055,629761	-0,003229	-0,003198	0,105563	-2,357941	2,62	329,7272302215	0,731025
1061,876099	-0,00323	-0,003193	0,106188	-2,376765	2,63	320,5926157785	0,714025
1061,876099	-0,003226	-0,003195	0,106188	-2,376765	2,64	316,7986203255	0,697225
1080,615112	-0,003226	-0,003195	0,108062	-2,395882	2,65	297,5449391475	0,680625
1080,615112	-0,00323	-0,003195	0,108062	-2,395882	2,66	293,9383338245	0,664225
1068,122437	-0,00323	-0,003195	0,106812	-2,415	2,67	300,3883318765	0,648025
1068,122437	-0,003229	-0,003195	0,106812	-2,415	2,68	296,6567998035	0,632025
1086,86145	-0,003229	-0,003195	0,108686	-2,434118	2,69	278,2151425255	0,616225
1086,86145	-0,003225	-0,003197	0,108686	-2,434118	2,7	274,6710005825	0,600625
1105,600464	-0,003226	-0,003196	0,11056	-2,453529	2,71	256,7915129295	0,585225
1105,600464	-0,00323	-0,003197	0,11056	-2,453529	2,72	253,4347611265	0,570025
1105,600464	-0,00323	-0,003197	0,11056	-2,472353	2,73	250,0780093235	0,555025
1105,600464	-0,003229	-0,003194	0,11056	-2,472353	2,74	246,7212575205	0,540225
1124,339478	-0,00323	-0,003197	0,112434	-2,492059	2,75	229,7787205675	0,525625
1124,339478	-0,003229	-0,003195	0,112434	-2,510882	2,76	226,6093589045	0,511225
1143,078491	-0,003226	-0,003196	0,114308	-2,510882	2,77	210,2289930765	0,497025
1143,078491	-0,003229	-0,003194	0,114308	-2,530588	2,78	207,2470215435	0,483025
1124,339478	-0,003228	-0,003193	0,112434	-2,530588	2,79	217,1012739155	0,469225
1124,339478	-0,003229	-0,003196	0,112434	-2,549706	2,8	213,9319122525	0,455625
1149,324829	-0,003231	-0,003194	0,114932	-2,549706	2,81	194,1472921745	0,442225
1143,078491	-0,003228	-0,003196	0,114308	-2,568529	2,82	195,3191354115	0,429025
1143,078491	-0,003229	-0,003196	0,114308	-2,568529	2,83	192,3371638785	0,416025
1161,817383	-0,003228	-0,003193	0,116182	-2,588235	2,84	177,4559959255	0,403225
1161,817383	-0,003228	-0,003196	0,116182	-2,588235	2,85	174,6614133125	0,390625
1180,556396	-0,003226	-0,003195	0,118056	-2,606765	2,86	160,3423377045	0,378225
1180,556396	-0,003225	-0,003196	0,118056	-2,606765	2,87	157,7351452215	0,366025
1174,310059	-0,003228	-0,003198	0,117431	-2,625882	2,88	158,8445232535	0,354025
1174,310059	-0,003229	-0,003195	0,117431	-2,625882	2,89	156,1748674005	0,342225
1186,802734	-0,00323	-0,003198	0,11868	-2,645294	2,9	146,3219234225	0,330625
1186,802734	-0,003229	-0,003195	0,11868	-2,645294	2,91	143,7771943195	0,319225
1199,29541	-0,003226	-0,003195	0,11993	-2,663824	2,92	134,2990300365	0,308025
1199,29541	-0,00323	-0,003193	0,11993	-2,663824	2,93	131,8792276935	0,297025
1211,788086	-0,003228	-0,003195	0,121179	-2,683529	2,94	122,7758436905	0,286225
1211,788086	-0,003226	-0,003196	0,121179	-2,683529	2,95	120,4809681075	0,275625
1205,541748	-0,003228	-0,003196	0,120554	-2,705294	2,96	121,4029565945	0,265225
1205,541748	-0,00323	-0,003195	0,120554	-2,705294	2,97	119,0456176315	0,255025
1218,034424	-0,003225	-0,003197	0,121803	-2,724412	2,98	110,5044040485	0,245025
1218,034424	-0,003228	-0,003196	0,121803	-2,724412	2,99	108,2719918455	0,235225
1236,773437	-0,003228	-0,003194	0,123677	-2,743529	3	97,1385484675	0,225625
1236,773437	-0,003224	-0,003195	0,123677	-2,743529	3,01	95,0935263945	0,216225
1243,019775	-0,003226	-0,003196	0,124302	-2,763529	3,02	90,2064205315	0,207025
1243,019775	-0,003229	-0,003194	0,124302	-2,763529	3,03	88,2238618385	0,198025
1236,773437	-0,00323	-0,003195	0,123677	-2,782941	3,04	88,9584601755	0,189225
1236,773437	-0,003231	-0,003196	0,123677	-2,782941	3,05	86,9134381025	0,180625
1261,758667	-0,003225	-0,003195	0,126176	-2,801765	3,06	74,4995455795	0,172225
1261,758667	-0,003229	-0,003197	0,126176	-2,801765	3,07	72,7043758065	0,164025
1261,758667	-0,00323	-0,003196	0,126176	-2,820882	3,08	70,9092060335	0,156025
1261,758667	-0,003229	-0,003195	0,126176	-2,839706	3,09	69,1140362605	0,148225
1274,251343	-0,003226	-0,003196	0,127425	-2,839706	3,1	62,6341129875	0,140625
1280,497681	-0,003229	-0,003196	0,12805	-2,859412	3,11	58,6839566045	0,133225
1280,497681	-0,00323	-0,003195	0,12805	-2,859412	3,12	57,0761769715	0,126025
1311,72937	-0,00323	-0,003194	0,131173	-2,877941	3,13	44,6934646335	0,119025
1311,72937	-0,003229	-0,003198	0,131173	-2,877941	3,14	43,3980018905	0,112225
1292,990356	-0,003228	-0,003195	0,129299	-2,897647	3,15	48,1927186975	0,105625
1292,990356	-0,003225	-0,003194	0,129299	-2,897647	3,16	46,7098658145	0,099225
1311,72937	-0,00323	-0,003194	0,131173	-2,916471	3,17	39,5116136615	0,093025
1311,72937	-0,00323	-0,003196	0,131173	-2,916471	3,18	38,2161509185	0,087025
1317,975708	-0,003229	-0,003198	0,131798	-2,935882	3,19	35,1404818455	0,081225
1317,975708	-0,00323	-0,003195	0,131798	-2,935882	3,2	33,9074824825	0,075625
1324,222046	-0,00323	-0,003195	0,132422	-2,954412	3,21	31,0192035495	0,070225
1324,222046	-0,003229	-0,003196	0,132422	-2,954412	3,22	29,8486675665	0,065025
1336,714722	-0,003228	-0,003195	0,133671	-2,974118	3,23	25,6174259635	0,060025
1336,714722	-0,003228	-0,003196	0,133671	-2,974118	3,24	24,5718167405	0,055225
1342,96106	-0,003226	-0,003195	0,134296	-2,992941	3,25	22,1207814675	0,050625
1342,96106	-0,003229	-0,003197	0,134296	-2,992941	3,26	21,1376356245	0,046225
1355,453613	-0,003231	-0,003195	0,135545	-3,013235	3,27	17,5935164165	0,042025
1355,453613	-0,003228	-0,003194	0,135545	-3,013235	3,28	16,7352961035	0,038025
1374,192627	-0,003229	-0,003194	0,137419	-3,032941	3,29	12,4103582005	0,034225
1374,192627	-0,00323	-0,003194	0,137419	-3,032941	3,3	11,7395280275	0,030625
1367,946289	-0,003228	-0,003196	0,136795	-3,052059	3,31	12,0993436245	0,027225
1367,946289	-0,003228	-0,003195	0,136795	-3,070294	3,32	11,3660500715	0,024025
1374,192627	-0,003228	-0,003195	0,137419	-3,070294	3,33	9,7270375085	0,021025
1374,192627	-0,003228	-0,003195	0,137419	-3,09	3,34	9,0562073355	0,018225
1380,438965	-0,00323	-0,003195	0,138044	-3,09	3,35	7,6045849125	0,015625
1399,177979	-0,003228	-0,003195	0,139918	-3,108824	3,36	4,8412315095	0,013225
1399,177979	-0,003226	-0,003194	0,139918	-3,108824	3,37	4,4202548565	0,011025
1411,670654	-0,003226	-0,003196	0,141167	-3,127941	3,38	2,8124740785	0,009025
1411,670654	-0,003231	-0,003195	0,141167	-3,127941	3,39	2,5164241755	0,007225
1424,16333	-0,003226	-0,003195	0,142416	-3,146765	3,4	1,2834235725	0,005625
1424,16333	-0,003228	-0,003195	0,142416	-3,146765	3,41	1,1123004295	0,004225
1430,409668	-0,003228	-0,003197	0,143041	-3,166177	3,42	0,5976286965	0,003025
1430,409668	-0,003228	-0,003194	0,143041	-3,166177	3,43	0,4889689335	0,002025
1436,656006	-0,003228	-0,003197	0,143666	-3,185588	3,44	0,1616873405	0,001225
1436,656006	-0,003228	-0,003194	0,143666	-3,185588	3,45	0,1154909575	0,000625
1449,148682	-0,003228	-0,003191	0,144915	-3,204412	3,46	-0,1180955655	0,000225
1449,148682	-0,003228	-0,003194	0,144915	-3,204412	3,47	-0,0393651885	0,000025
1449,148682	-0,003226	-0,003198	0,144915	-3,224118	3,48	0,0393651885	0,000025
1449,148682	-0,003229	-0,003196	0,144915	-3,224118	3,49	0,1180955655	0,000225
1467,887573	-0,003228	-0,003196	0,146789	-3,243235	3,5	0,6652982175	0,000625
1467,887573	-0,003226	-0,003194	0,146789	-3,243235	3,51	0,9314175045	0,001225
1467,887573	-0,00323	-0,003196	0,146789	-3,262941	3,52	1,1975367915	0,002025
1467,887573	-0,003229	-0,003195	0,146789	-3,262941	3,53	1,4636560785	0,003025
1474,133911	-0,003225	-0,003195	0,147413	-3,28353	3,54	2,1357873355	0,004225
1474,133911	-0,003228	-0,003195	0,147413	-3,28353	3,55	2,4643700025	0,005625
1486,626587	-0,003226	-0,003194	0,148663	-3,303235	3,56	3,8548301295	0,007225
1486,626587	-0,003228	-0,003195	0,148663	-3,303235	3,57	4,3083395565	0,009025
1492,872925	-0,003228	-0,003196	0,149287	-3,322941	3,58	5,4177144735	0,011025
1492,872925	-0,00323	-0,003197	0,149287	-3,322941	3,59	5,9336872805	0,013225
1505,365601	-0,003229	-0,003195	0,150537	-3,342941	3,6	8,0112445875	0,015625
1505,365601	-0,003228	-0,003197	0,150537	-3,342941	3,61	8,6521441545	0,018225
1511,611938	-0,003228	-0,003195	0,151161	-3,364118	3,62	10,1987625865	0,021025
1511,611938	-0,00323	-0,003195	0,151161	-3,364118	3,63	10,9021255235	0,024025
1517,858276	-0,003228	-0,003196	0,151786	-3,381471	3,64	12,6361342305	0,027225
1517,858276	-0,003226	-0,003194	0,151786	-3,400588	3,65	13,4019605475	0,030625
1536,59729	-0,003231	-0,003195	0,15366	-3,400588	3,66	17,6345044545	0,034225
1536,59729	-0,003229	-0,003196	0,15366	-3,42	3,67	18,5877209115	0,038025
1542,843628	-0,003228	-0,003194	0,154284	-3,42	3,68	20,8214366585	0,042025
1542,843628	-0,003226	-0,003197	0,154284	-3,438529	3,69	21,8371164955	0,046225
1542,843628	-0,003231	-0,003196	0,154284	-3,438529	3,7	22,8527963325	0,050625
1580,321533	-0,00323	-0,003198	0,158032	-3,457647	3,71	32,6757838445	0,055225
1580,321533	-0,003225	-0,003195	0,158032	-3,457647	3,72	34,0662427315	0,060025
1586,567871	-0,00323	-0,003196	0,158657	-3,47647	3,73	37,0495178085	0,065025
1586,567871	-0,003228	-0,003196	0,158657	-3,47647	3,74	38,5024400755	0,070225
1574,075195	-0,003226	-0,003194	0,157408	-3,495882	3,75	36,5198764425	0,075625
1574,075195	-0,003228	-0,003196	0,157408	-3,495882	3,76	37,8478719495	0,081225
1574,075195	-0,003228	-0,003198	0,157408	-3,515588	3,77	39,1758674565	0,087025
1574,075195	-0,003229	-0,003195	0,157408	-3,515588	3,78	40,5038629635	0,093025
1580,321533	-0,003228	-0,003195	0,158032	-3,534118	3,79	43,7994549405	0,099225
1580,321533	-0,003231	-0,003195	0,158032	-3,534118	3,8	45,1899138275	0,105625
1586,567871	-0,003229	-0,003195	0,158657	-3,55353	3,81	48,6728959445	0,112225
1586,567871	-0,003229	-0,003195	0,158657	-3,55353	3,82	50,1258182115	0,119025
1611,553223	-0,003228	-0,003194	0,161155	-3,572941	3,83	60,4485404385	0,126025
1611,553223	-0,00323	-0,003196	0,161155	-3,572941	3,84	62,1513162255	0,133225
1611,553223	-0,003228	-0,003194	0,161155	-3,592059	3,85	63,8540920125	0,140625
1611,553223	-0,003226	-0,003196	0,161155	-3,592059	3,86	65,5568677995	0,148225
1624,045898	-0,003226	-0,003193	0,162405	-3,611176	3,87	72,1942502115	0,156025
1624,045898	-0,003228	-0,003195	0,162405	-3,629706	3,88	74,0219527485	0,164025
1636,538574	-0,003229	-0,003194	0,163654	-3,629706	3,89	81,0341158255	0,172225
1636,538574	-0,003228	-0,003191	0,163654	-3,649118	3,9	82,9867451225	0,180625
1636,538574	-0,003223	-0,003195	0,163654	-3,649118	3,91	84,9393744195	0,189225
1636,538574	-0,003228	-0,003194	0,163654	-3,66853	3,92	86,8920037165	0,198025
1661,523804	-0,003229	-0,003196	0,166152	-3,66853	3,93	100,2129126635	0,207025
1655,277466	-0,003231	-0,003196	0,165528	-3,687941	3,94	99,5108470905	0,216225
1655,277466	-0,003228	-0,003193	0,165528	-3,687941	3,95	101,6508653075	0,225625
1661,523804	-0,00323	-0,003197	0,166152	-3,707059	3,96	106,8203574545	0,235225
1661,523804	-0,003228	-0,003195	0,166152	-3,707059	3,97	109,0228390515	0,245025
1674,016479	-0,003229	-0,003197	0,167402	-3,725882	3,98	117,5341215235	0,255025
1674,016479	-0,003231	-0,003196	0,167402	-3,725882	3,99	119,8615298705	0,265225
1667,770142	-0,003229	-0,003196	0,166777	-3,745294	4	118,9096112925	0,275625
1667,770142	-0,003226	-0,003196	0,166777	-3,745294	4,01	121,1745562695	0,286225
1680,262817	-0,00323	-0,003194	0,168026	-3,764118	4,02	130,2480091215	0,297025
1680,262817	-0,003229	-0,003195	0,168026	-3,764118	4,03	132,6378808485	0,308025
1699,001831	-0,003232	-0,003196	0,1699	-3,782941	4,04	145,6152954855	0,319225
1699,001831	-0,003225	-0,003196	0,1699	-3,782941	4,05	148,1925573525	0,330625
1723,987183	-0,003229	-0,003197	0,172399	-3,803235	4,06	165,3862501395	0,342225
1723,987183	-0,003228	-0,003195	0,172399	-3,803235	4,07	168,2133655265	0,354025
1717,740845	-0,003225	-0,003195	0,171774	-3,822353	4,08	167,2614464235	0,366025
1717,740845	-0,00323	-0,003196	0,171774	-3,822353	4,09	170,0260984305	0,378225
1736,479858	-0,003228	-0,003194	0,173648	-3,841177	4,1	184,5026335625	0,390625
1736,479858	-0,00323	-0,003194	0,173648	-3,86	4,11	187,4546756995	0,403225
1736,479858	-0,003229	-0,003196	0,173648	-3,86	4,12	190,4067178365	0,416025
1736,479858	-0,003226	-0,003198	0,173648	-3,879412	4,13	193,3587599735	0,429025
1748,972534	-0,003225	-0,003196	0,174897	-3,879412	4,14	204,6184316505	0,442225
1748,972534	-0,003228	-0,003195	0,174897	-3,898235	4,15	207,6954005475	0,455625
1748,972534	-0,003228	-0,003194	0,174897	-3,898235	4,16	210,7723694445	0,469225
1748,972534	-0,00323	-0,003194	0,174897	-3,917647	4,17	213,8493383415	0,483025
1748,972534	-0,003229	-0,003197	0,174897	-3,917647	4,18	216,9263072385	0,497025
1767,711426	-0,003228	-0,003194	0,176771	-3,936177	4,19	233,4015839155	0,511225
1767,711426	-0,003229	-0,003195	0,176771	-3,936177	4,2	236,6659417325	0,525625
1761,465088	-0,003229	-0,003197	0,176147	-3,955294	4,21	235,3392411195	0,540225
1761,465088	-0,00323	-0,003197	0,176147	-3,955294	4,22	238,5411355565	0,555025
1792,696777	-0,003229	-0,003196	0,17927	-3,974706	4,23	265,3229551885	0,570025
1792,696777	-0,003228	-0,003196	0,17927	-3,974706	4,24	268,8371665155	0,585225
1798,943115	-0,003225	-0,003191	0,179894	-3,993529	4,25	277,1922897925	0,600625
1798,943115	-0,003228	-0,003195	0,179894	-3,993529	4,26	280,7689644995	0,616225
1811,435791	-0,003226	-0,003193	0,181144	-4,012647	4,27	294,2773166265	0,632025
1811,435791	-0,003228	-0,003198	0,181144	-4,012647	4,28	297,9789180935	0,648025
1805,189453	-0,003231	-0,003194	0,180519	-4,034412	4,29	296,5897540905	0,664225
1805,189453	-0,00323	-0,003197	0,180519	-4,034412	4,3	300,2288921775	0,680625
1817,682129	-0,003228	-0,003195	0,181768	-4,053823	4,31	314,2994147245	0,697225
1817,682129	-0,003228	-0,003195	0,181768	-4,053823	4,32	318,0634795715	0,714025
1830,174805	-0,003228	-0,003195	0,183017	-4,072941	4,33	332,5087823985	0,731025
1830,174805	-0,003229	-0,003197	0,183017	-4,072941	4,34	336,3977740055	0,748225
1836,421143	-0,003226	-0,003197	0,183642	-4,092647	4,35	345,7523113625	0,765625
1836,421143	-0,003229	-0,003196	0,183642	-4,092647	4,36	349,7037663495	0,783225
1855,160034	-0,003228	-0,003196	0,185516	-4,111765	4,37	370,4265287815	0,801025
1855,160034	-0,00323	-0,003195	0,185516	-4,111765	4,38	374,5653726785	0,819025
1861,406372	-0,003228	-0,003196	0,186141	-4,130588	4,39	384,4196158455	0,837225
1861,406372	-0,00323	-0,003196	0,186141	-4,149706	4,4	388,6209231225	0,855625
1867,65271	-0,003229	-0,003196	0,186765	-4,149706	4,41	398,6625564295	0,874225
1867,65271	-0,003229	-0,0032	0,186765	-4,169117	4,42	402,9263270865	0,893025
1867,65271	-0,003229	-0,0032	0,186765	-4,169117	4,43	407,1900977435	0,912025
1873,899048	-0,003226	-0,003194	0,18739	-4,188529	4,44	417,4815845705	0,931225
1873,899048	-0,003229	-0,003197	0,18739	-4,188529	4,45	421,8078186075	0,950625
1892,638062	-0,00323	-0,003196	0,189264	-4,207059	4,46	444,5919814345	0,970225
1892,638062	-0,003228	-0,003194	0,189264	-4,207059	4,47	449,1056056115	0,990025
1886,391724	-0,003228	-0,0032	0,188639	-4,22647	4,48	447,3416600985	1,010025
1886,391724	-0,003226	-0,003198	0,188639	-4,22647	4,49	451,7928208955	1,030225
1898,884399	-0,00323	-0,003197	0,189888	-4,245883	4,5	469,0489735675	1,050625
1898,884399	-0,003226	-0,003196	0,189888	-4,245883	4,51	473,6250611145	1,071225
1917,623413	-0,003231	-0,003195	0,191762	-4,265588	4,52	497,7834182915	1,092025
1917,623413	-0,003228	-0,003194	0,191762	-4,265588	4,53	502,5468959785	1,113025
1917,623413	-0,003228	-0,003194	0,191762	-4,283529	4,54	507,3103736655	1,134225
1917,623413	-0,003225	-0,003193	0,191762	-4,283529	4,55	512,0738513525	1,155625
1917,623413	-0,003229	-0,003198	0,191762	-4,302941	4,56	516,8373290395	1,177225
1917,623413	-0,00323	-0,003198	0,191762	-4,302941	4,57	521,6008067265	1,199025
1936,362427	-0,003229	-0,003194	0,193636	-4,322059	4,58	547,0708948835	1,221025
1936,362427	-0,003228	-0,003195	0,193636	-4,322059	4,59	552,0217627105	1,243225
1955,101318	-0,003225	-0,003195	0,19551	-4,342353	4,6	578,0538829125	1,265625
1955,101318	-0,003228	-0,003195	0,19551	-4,342353	4,61	583,1921396495	1,288225
1948,855103	-0,003224	-0,003197	0,194886	-4,362353	4,62	581,1784802115	1,311025
1948,855103	-0,003229	-0,003196	0,194886	-4,362353	4,63	586,2542747985	1,334025
1955,101318	-0,003229	-0,003196	0,19551	-4,380882	4,64	598,6069098605	1,357225
1955,101318	-0,003229	-0,003198	0,19551	-4,399706	4,65	603,7451665975	1,380625
1967,593994	-0,003231	-0,003195	0,196759	-4,399706	4,66	623,6872443945	1,404225
1967,593994	-0,003228	-0,003197	0,196759	-4,419117	4,67	628,9504278915	1,428025
1973,840332	-0,003226	-0,003196	0,197384	-4,419117	4,68	641,7404486785	1,452025
1973,840332	-0,003225	-0,003195	0,197384	-4,438529	4,69	647,0660955555	1,476225
1973,840332	-0,003228	-0,003195	0,197384	-4,438529	4,7	652,3917424325	1,500625
2005,072021	-0,003229	-0,003194	0,200507	-4,457059	4,71	696,2885252245	1,525225
2005,072021	-0,003228	-0,003195	0,200507	-4,457059	4,72	701,9264889915	1,550025
2005,072021	-0,00323	-0,003194	0,200507	-4,475883	4,73	707,5644527585	1,575025
2005,072021	-0,00323	-0,003195	0,200507	-4,475883	4,74	713,2024165255	1,600225
1998,825684	-0,003229	-0,003196	0,199883	-4,495588	4,75	710,8763006175	1,625625
1998,825684	-0,003226	-0,003197	0,199883	-4,495588	4,76	716,4518010145	1,651225
2030,057373	-0,003228	-0,003194	0,203006	-4,514706	4,77	762,4723386665	1,677025
2030,057373	-0,003226	-0,003196	0,203006	-4,514706	4,78	768,3601559535	1,703025
2017,564697	-0,003224	-0,003197	0,201756	-4,533529	4,79	757,8201043005	1,729225
2017,564697	-0,003226	-0,003198	0,201756	-4,533529	4,8	763,5829948275	1,755625
2036,303711	-0,003228	-0,003197	0,20363	-4,552941	4,81	794,3624690445	1,782225
2036,303711	-0,003226	-0,003194	0,20363	-4,552941	4,82	800,3127497115	1,809025
2036,303711	-0,003228	-0,003193	0,20363	-4,572647	4,83	806,2630303785	1,836025
2036,303711	-0,003228	-0,003196	0,20363	-4,572647	4,84	812,2133110455	1,863225
2061,289062	-0,003226	-0,003197	0,206129	-4,592647	4,85	852,5184493375	1,890625
2061,289062	-0,003228	-0,003196	0,206129	-4,592647	4,86	858,7185835145	1,918225
2067,5354	-0,003229	-0,003196	0,206754	-4,611765	4,87	873,6323592015	1,946025
2067,5354	-0,003228	-0,003197	0,206754	-4,63	4,88	879,8949567585	1,974025
2073,781738	-0,003228	-0,003198	0,207378	-4,63	4,89	894,9961225855	2,002225
2073,781738	-0,00323	-0,003196	0,207378	-4,649117	4,9	901,3211835225	2,030625
2073,781738	-0,00323	-0,003195	0,207378	-4,649117	4,91	907,6462444595	2,059225
2073,781738	-0,003226	-0,0032	0,207378	-4,66853	4,92	913,9713053965	2,088025
2086,274414	-0,003229	-0,003198	0,208627	-4,66853	4,93	938,4732099135	2,117025
2086,274414	-0,003224	-0,003196	0,208627	-4,687647	4,94	944,9231976105	2,146225
2086,274414	-0,003226	-0,0032	0,208627	-4,687647	4,95	951,3731853075	2,175625
2098,76709	-0,00323	-0,003197	0,209877	-4,706765	4,96	976,3747968645	2,205225
2098,76709	-0,003226	-0,003196	0,209877	-4,706765	4,97	982,9497113215	2,235025
2111,259521	-0,003228	-0,003196	0,211126	-4,725294	4,98	1008,3257344335	2,265025
2111,259521	-0,003225	-0,003196	0,211126	-4,725294	4,99	1015,0255732005	2,295225
2117,505859	-0,003228	-0,003196	0,211751	-4,745	5	1031,2510774175	2,325625
2117,505859	-0,003225	-0,003196	0,211751	-4,745	5,01	1038,0133795645	2,356225
2129,998535	-0,003229	-0,003196	0,213	-4,763824	5,02	1064,0768661315	2,387025
2129,998535	-0,003229	-0,003197	0,213	-4,763824	5,03	1070,9640950385	2,418025
2136,244873	-0,003226	-0,003196	0,213624	-4,783235	5,04	1087,6268429155	2,449225
2136,244873	-0,003228	-0,003197	0,213624	-4,783235	5,05	1094,5765352025	2,480625
2142,491211	-0,003228	-0,003197	0,214249	-4,802353	5,06	1111,4266732195	2,512225
2142,491211	-0,003225	-0,003196	0,214249	-4,802353	5,07	1118,4388288865	2,544025
2148,737549	-0,003225	-0,003196	0,214874	-4,822941	5,08	1135,4763570435	2,576025
2148,737549	-0,00323	-0,003197	0,214874	-4,822941	5,09	1142,5509760905	2,608225
2154,983887	-0,00323	-0,003197	0,215498	-4,842059	5,1	1159,7758943875	2,640625
2154,983887	-0,003231	-0,003197	0,215498	-4,842059	5,11	1166,9129768145	2,673225
2167,476562	-0,003231	-0,003197	0,216748	-4,860294	5,12	1194,6005096165	2,706025
2167,476562	-0,003228	-0,0032	0,216748	-4,878824	5,13	1201,8625187935	2,739025
2179,969238	-0,003228	-0,0032	0,217997	-4,878824	5,14	1229,9248335105	2,772225
2179,969238	-0,003235	-0,003197	0,217997	-4,898824	5,15	1237,3117694475	2,805625
2179,969238	-0,003228	-0,003197	0,217997	-4,898824	5,16	1244,6987053845	2,839225
2179,969238	-0,003226	-0,003197	0,217997	-4,917353	5,17	1252,0856413215	2,873025
2179,969238	-0,003228	-0,003195	0,217997	-4,917353	5,18	1259,4725772585	2,907025
2192,461914	-0,003226	-0,003195	0,219246	-4,936765	5,19	1288,2844525355	2,941225
2192,461914	-0,003228	-0,003196	0,219246	-4,936765	5,2	1295,7963152325	2,975625
2192,461914	-0,003229	-0,003194	0,219246	-4,955294	5,21	1303,3081779295	3,010225
2192,461914	-0,003224	-0,003197	0,219246	-4,955294	5,22	1310,8200406265	3,045025
2198,708252	-0,003229	-0,003194	0,219871	-4,974706	5,23	1329,2942265135	3,080025
2198,708252	-0,003226	-0,003196	0,219871	-4,974706	5,24	1336,8685525905	3,115225
2204,95459	-0,003226	-0,003196	0,220495	-4,993824	5,25	1355,5301286175	3,150625
2204,95459	-0,003229	-0,003196	0,220495	-4,993824	5,26	1363,1669180745	3,186225
2211,200928	-0,003229	-0,003196	0,22112	-5,012941	5,27	1382,0158842415	3,222025
2211,200928	-0,003229	-0,003198	0,22112	-5,012941	5,28	1389,7151370785	3,258025
2223,693604	-0,003229	-0,003198	0,222369	-5,032059	5,29	1420,0885968555	3,294225
2223,693604	-0,003228	-0,003196	0,222369	-5,032059	5,3	1427,9127764525	3,330625
2236,186279	-0,003226	-0,003196	0,223619	-5,051764	5,31	1458,6610146745	3,367225
2236,186279	-0,003228	-0,003197	0,223619	-5,051764	5,32	1466,6101210215	3,404025
2242,432617	-0,003228	-0,003197	0,224243	-5,071764	5,33	1486,1461843585	3,441025
2242,432617	-0,003228	-0,003198	0,224243	-5,071764	5,34	1494,1577540855	3,478225
2242,432617	-0,003231	-0,003195	0,224243	-5,090588	5,35	1502,1693238125	3,515625
2242,432617	-0,003229	-0,003195	0,224243	-5,109412	5,36	1510,1808935395	3,553225
2254,925293	-0,003229	-0,003195	0,225493	-5,109412	5,37	1541,8660842865	3,591025
2254,925293	-0,00323	-0,003193	0,225493	-5,12853	5,38	1550,0025807735	3,629025
2267,417969	-0,00323	-0,003193	0,226742	-5,12853	5,39	1582,0625518005	3,667225
2267,417969	-0,003233	-0,003195	0,226742	-5,147647	5,4	1590,3239750475	3,705625
2261,171631	-0,003228	-0,003195	0,226117	-5,147647	5,41	1586,4987342645	3,744225
2267,417969	-0,003228	-0,003195	0,226742	-5,166471	5,42	1606,8468215415	3,783025
2267,417969	-0,003226	-0,003195	0,226742	-5,166471	5,43	1615,1082447885	3,822025
2273,664307	-0,003226	-0,003195	0,227366	-5,185588	5,44	1635,6437222055	3,861225
2273,664307	-0,003228	-0,003197	0,227366	-5,185588	5,45	1643,9676088325	3,900625
2286,156982	-0,003228	-0,003193	0,228616	-5,205	5,46	1677,0894553345	3,940225
2286,156982	-0,003224	-0,003197	0,228616	-5,205	5,47	1685,5382687115	3,980025
2304,895752	-0,003224	-0,003195	0,23049	-5,224118	5,48	1731,5583159385	4,020025
2304,895752	-0,003228	-0,003196	0,23049	-5,224118	5,49	1740,1945170155	4,060225
2311,14209	-0,003228	-0,003196	0,231114	-5,243529	5,5	1761,4795525425	4,100625
2311,14209	-0,003228	-0,003194	0,231114	-5,243529	5,51	1770,1782169995	4,141225
2317,388428	-0,003224	-0,003195	0,231739	-5,262647	5,52	1791,6506426665	4,182025
2317,388428	-0,003228	-0,003196	0,231739	-5,262647	5,53	1800,4117705035	4,223025
2323,634766	-0,00323	-0,003197	0,232363	-5,282941	5,54	1822,0715863105	4,264225
2323,634766	-0,003228	-0,003194	0,232363	-5,282941	5,55	1830,8951775275	4,305625
2323,634766	-0,003232	-0,003196	0,232363	-5,302647	5,56	1839,7187687445	4,347225
2323,634766	-0,003225	-0,003194	0,232363	-5,302647	5,57	1848,5423599615	4,389025
2329,881104	-0,003228	-0,003196	0,232988	-5,322647	5,58	1870,5144926685	4,431025
2329,881104	-0,00323	-0,003196	0,232988	-5,322647	5,59	1879,4005472655	4,473225
2342,373779	-0,003226	-0,003195	0,234237	-5,342059	5,6	1914,8335362375	4,515625
2342,373779	-0,00323	-0,003197	0,234237	-5,342059	5,61	1923,8445175845	4,558225
2342,373779	-0,003225	-0,003194	0,234237	-5,361765	5,62	1932,8554989315	4,601025
2342,373779	-0,003228	-0,003198	0,234237	-5,361765	5,63	1941,8664802785	4,644025
2336,127441	-0,003231	-0,003196	0,233613	-5,381765	5,64	1937,3541398555	4,687225
2336,127441	-0,003226	-0,003196	0,233613	-5,381765	5,65	1946,3026578225	4,730625
2348,620117	-0,003229	-0,003191	0,234862	-5,401471	5,66	1982,5476728495	4,774225
2348,620117	-0,003231	-0,00319	0,234862	-5,401471	5,67	1991,6211175765	4,818025
2367,359131	-0,003225	-0,003197	0,236736	-5,42	5,68	2042,0140881735	4,862025
2367,359131	-0,003228	-0,003198	0,236736	-5,439117	5,69	2051,2749230405	4,906225
2354,866455	-0,003232	-0,003194	0,235487	-5,439117	5,7	2032,7395538075	4,950625
2354,866455	-0,003228	-0,003194	0,235487	-5,457941	5,71	2041,8754619145	4,995225
2373,605469	-0,003225	-0,003195	0,237361	-5,457941	5,72	2093,0804564515	5,040025
2373,605469	-0,003228	-0,003196	0,237361	-5,477353	5,73	2102,4037546985	5,085025
2386,098145	-0,003226	-0,003196	0,23861	-5,477353	5,74	2140,0229640855	5,130225
2386,098145	-0,003226	-0,003196	0,23861	-5,495883	5,75	2149,4711890925	5,175625
2386,098145	-0,003228	-0,003197	0,23861	-5,495883	5,76	2158,9194140995	5,221225
2386,098145	-0,003224	-0,003195	0,23861	-5,515588	5,77	2168,3676391065	5,267025
2386,098145	-0,003228	-0,003194	0,23861	-5,515588	5,78	2177,8158641135	5,313025
2386,098145	-0,003231	-0,0032	0,23861	-5,535	5,79	2187,2640891205	5,359225
2386,098145	-0,003229	-0,003196	0,23861	-5,535	5,8	2196,7123141275	5,405625
2392,344482	-0,003228	-0,003198	0,239234	-5,553823	5,81	2220,7457360295	5,452225
2392,344482	-0,003229	-0,003194	0,239234	-5,553823	5,82	2230,2564244065	5,499025
2398,59082	-0,003228	-0,003194	0,239859	-5,573236	5,83	2254,4772387735	5,546025
2398,59082	-0,003228	-0,003196	0,239859	-5,573236	5,84	2264,0503905305	5,593225
2404,837158	-0,003231	-0,003193	0,240484	-5,592059	5,85	2288,4585950375	5,640625
2404,837158	-0,003231	-0,003195	0,240484	-5,592059	5,86	2298,0942101745	5,688225
2417,329834	-0,003229	-0,003196	0,241733	-5,612647	5,87	2337,6497843315	5,736025
2417,329834	-0,003229	-0,003195	0,241733	-5,612647	5,88	2347,4103262285	5,784025
2436,068848	-0,003229	-0,003197	0,243607	-5,632941	5,89	2402,4255869355	5,832225
2436,068848	-0,003228	-0,003195	0,243607	-5,632941	5,9	2412,3735189725	5,880625
2442,315186	-0,00323	-0,003195	0,244232	-5,652353	5,91	2437,5312840395	5,929225
2442,315186	-0,003228	-0,003195	0,244232	-5,652353	5,92	2447,5416794565	5,978025
2429,82251	-0,003226	-0,003194	0,242982	-5,671471	5,93	2426,8825552935	6,027025
2429,82251	-0,003231	-0,003195	0,242982	-5,671471	5,94	2436,7680239505	6,076225
2436,068848	-0,003231	-0,003195	0,243607	-5,690588	5,95	2462,1131791575	6,125625
2436,068848	-0,003225	-0,003197	0,243607	-5,690588	5,96	2472,0611111945	6,175225
2436,068848	-0,003225	-0,003196	0,243607	-5,710294	5,97	2482,0090432315	6,225025
2436,068848	-0,003229	-0,003196	0,243607	-5,728824	5,98	2491,9569752685	6,275025
2442,315186	-0,003229	-0,003196	0,244232	-5,728824	5,99	2517,6144473755	6,325225
2442,315186	-0,003228	-0,003198	0,244232	-5,747941	6	2527,6248427925	6,375625
2448,561523	-0,00323	-0,003195	0,244856	-5,747941	6,01	2553,4697025045	6,426225
2461,054199	-0,003226	-0,003196	0,246105	-5,767353	6,02	2595,3364217115	6,477025
2461,054199	-0,003228	-0,003197	0,246105	-5,767353	6,03	2605,5342072585	6,528025
2461,054199	-0,003228	-0,003198	0,246105	-5,786177	6,04	2615,7319928055	6,579225
2461,054199	-0,003228	-0,003197	0,246105	-5,786177	6,05	2625,9297783525	6,630625
2461,054199	-0,00323	-0,003196	0,246105	-5,805294	6,06	2636,1275638995	6,682225
2461,054199	-0,003228	-0,003196	0,246105	-5,805294	6,07	2646,3253494465	6,734025
2479,793213	-0,003228	-0,003194	0,247979	-5,824412	6,08	2705,3382664635	6,786025
2479,793213	-0,003228	-0,003196	0,247979	-5,824412	6,09	2715,7234421505	6,838225
2461,054199	-0,003229	-0,003198	0,246105	-5,843235	6,1	2676,9187060875	6,890625
2461,054199	-0,003226	-0,003195	0,246105	-5,843235	6,11	2687,1164916345	6,943225
2479,793213	-0,003225	-0,003194	0,247979	-5,862353	6,12	2746,8789692115	6,996025
2479,793213	-0,003228	-0,003195	0,247979	-5,862353	6,13	2757,2641448985	7,049025
2486,039551	-0,003226	-0,003196	0,248604	-5,881765	6,14	2784,2958113555	7,102225
2486,039551	-0,003231	-0,003196	0,248604	-5,881765	6,15	2794,7434504225	7,155625
2504,778564	-0,003226	-0,003194	0,250478	-5,901471	6,16	2855,5053393945	7,209225
2504,778564	-0,003228	-0,003193	0,250478	-5,901471	6,17	2866,1403685915	7,263025
2504,778564	-0,003228	-0,003193	0,250478	-5,920294	6,18	2876,7753977885	7,317025
2504,778564	-0,003226	-0,0032	0,250478	-5,920294	6,19	2887,4104269855	7,371225
2498,532227	-0,003228	-0,003195	0,249853	-5,94	6,2	2881,0241878575	7,425625
2498,532227	-0,003228	-0,003196	0,249853	-5,958824	6,21	2891,5967536845	7,480225
2498,532227	-0,003228	-0,003197	0,249853	-5,958824	6,22	2902,1693195115	7,535025
2498,532227	-0,00323	-0,003198	0,249853	-5,977941	6,23	2912,7418853385	7,590025
2511,024658	-0,003228	-0,003197	0,251102	-5,977941	6,24	2957,8560228805	7,645225
2511,024658	-0,003228	-0,003195	0,251102	-5,997353	6,25	2968,5535130175	7,700625
2511,024658	-0,003228	-0,003198	0,251102	-5,997353	6,26	2979,2510031545	7,756225
2511,024658	-0,00323	-0,003197	0,251102	-6,016177	6,27	2989,9484932915	7,812025
2511,024658	-0,003229	-0,003196	0,251102	-6,016177	6,28	3000,6459834285	7,868025
2523,517334	-0,003228	-0,003194	0,252352	-6,035588	6,29	3046,5103565055	7,924225
2523,517334	-0,003228	-0,003196	0,252352	-6,035588	6,3	3057,3327734025	7,980625
2517,270996	-0,003228	-0,003194	0,251727	-6,054706	6,31	3050,4468220695	8,037225
2517,270996	-0,003225	-0,003195	0,251727	-6,054706	6,32	3061,2067755865	8,094025
2511,024658	-0,00323	-0,003196	0,251102	-6,074118	6,33	3054,1334341135	8,151025
2511,024658	-0,003229	-0,003194	0,251102	-6,074118	6,34	3064,8309242505	8,208225
2523,517334	-0,003229	-0,003196	0,252352	-6,093235	6,35	3111,4448578875	8,265625
2523,517334	-0,003228	-0,003195	0,252352	-6,093235	6,36	3122,2672747845	8,323225
2529,763672	-0,003228	-0,003197	0,252976	-6,112059	6,37	3151,1728401915	8,381025
2529,763672	-0,003228	-0,003196	0,252976	-6,112059	6,38	3162,0577204685	8,439025
2529,763672	-0,003228	-0,003195	0,252976	-6,131176	6,39	3172,9426007455	8,497225
2529,763672	-0,003229	-0,003197	0,252976	-6,131176	6,4	3183,8274810225	8,555625
2542,256348	-0,003226	-0,003195	0,254226	-6,150882	6,41	3231,3783653595	8,614225
2542,256348	-0,003229	-0,003196	0,254226	-6,150882	6,42	3242,3881723965	8,673025
2542,256348	-0,003228	-0,003195	0,254226	-6,17	6,43	3253,3979794335	8,732025
2542,256348	-0,003228	-0,003194	0,254226	-6,17	6,44	3264,4077864705	8,791225
2536,01001	-0,00323	-0,003197	0,253601	-6,189706	6,45	3256,8347379575	8,850625
2536,01001	-0,003229	-0,003196	0,253601	-6,208824	6,46	3267,7820816145	8,910225
2560,995361	-0,00323	-0,003198	0,2561	-6,208824	6,47	3353,5605515165	8,970025
2560,995361	-0,003225	-0,003197	0,2561	-6,227647	6,48	3364,7577486835	9,030025
2542,256348	-0,003226	-0,003197	0,254226	-6,227647	6,49	3319,4568216555	9,090225
2542,256348	-0,003229	-0,003195	0,254226	-6,247059	6,5	3330,4666286925	9,150625
2567,241699	-0,003228	-0,003195	0,256724	-6,247059	6,51	3417,3069760145	9,211225
2560,995361	-0,003226	-0,003198	0,2561	-6,26647	6,52	3409,5465373515	9,272025
2560,995361	-0,003225	-0,003196	0,2561	-6,26647	6,53	3420,7437345185	9,333025
2573,488037	-0,00323	-0,003198	0,257349	-6,284706	6,54	3470,2309836255	9,394225
2573,488037	-0,00323	-0,003196	0,257349	-6,284706	6,55	3481,5531075525	9,455625
2560,995361	-0,003226	-0,003195	0,2561	-6,304412	6,56	3454,3353260195	9,517225
2560,995361	-0,00323	-0,003195	0,2561	-6,304412	6,57	3465,5325231865	9,579025
2573,488037	-0,003226	-0,003196	0,257349	-6,323236	6,58	3515,5194793335	9,641025
2573,488037	-0,003228	-0,00319	0,257349	-6,323236	6,59	3526,8416032605	9,703225
2573,488037	-0,003226	-0,003194	0,257349	-6,342059	6,6	3538,1637271875	9,765625
2573,488037	-0,003229	-0,003195	0,257349	-6,342059	6,61	3549,4858511145	9,828225
2573,488037	-0,00323	-0,003196	0,257349	-6,361471	6,62	3560,8079750415	9,891025
2573,488037	-0,003226	-0,003194	0,257349	-6,361471	6,63	3572,1300989685	9,954025
2567,241699	-0,003228	-0,003194	0,256724	-6,381765	6,64	3563,6825631255	10,017225
2567,241699	-0,003226	-0,003197	0,256724	-6,381765	6,65	3574,9422236725	10,080625
2579,734375	-0,003229	-0,003196	0,257973	-6,401471	6,66	3625,9910572795	10,144225
2579,734375	-0,00323	-0,003195	0,257973	-6,401471	6,67	3637,3756445865	10,208025
2592,227051	-0,003228	-0,003196	0,259223	-6,421765	6,68	3688,7992584735	10,272025
2592,227051	-0,003226	-0,003193	0,259223	-6,421765	6,69	3700,3087725405	10,336225
2579,734375	-0,00323	-0,003193	0,257973	-6,439706	6,7	3671,5294065075	10,400625
2579,734375	-0,00323	-0,003195	0,257973	-6,458529	6,71	3682,9139938145	10,465225
2579,734375	-0,003231	-0,003196	0,257973	-6,458529	6,72	3694,2985811215	10,530025
2579,734375	-0,003228	-0,003196	0,257973	-6,477647	6,73	3705,6831684285	10,595025
2573,488037	-0,003226	-0,003194	0,257349	-6,477647	6,74	3696,6734621655	10,660225
2598,473389	-0,003229	-0,003197	0,259847	-6,495883	6,75	3789,8226138925	10,725625
2598,473389	-0,003229	-0,003196	0,259847	-6,495883	6,76	3801,3945913395	10,791225
2579,734375	-0,003229	-0,003195	0,257973	-6,515588	6,77	3751,2215176565	10,857025
2579,734375	-0,003229	-0,003197	0,257973	-6,515588	6,78	3762,6061049635	10,923025
2598,473389	-0,003226	-0,003194	0,259847	-6,534706	6,79	3836,1105236805	10,989225
2598,473389	-0,003229	-0,003198	0,259847	-6,534706	6,8	3847,6825011275	11,055625
2610,966064	-0,003226	-0,003196	0,261097	-6,553823	6,81	3900,9175496995	11,122225
2610,966064	-0,003229	-0,003194	0,261097	-6,553823	6,82	3912,6144538965	11,189025
2604,719727	-0,003228	-0,003196	0,260472	-6,572941	6,83	3903,3548974585	11,256025
2604,719727	-0,003229	-0,003194	0,260472	-6,572941	6,84	3914,9893382855	11,323225
2598,473389	-0,003226	-0,003196	0,259847	-6,592059	6,85	3905,5423883625	11,390625
2598,473389	-0,003228	-0,003195	0,259847	-6,592059	6,86	3917,1143658095	11,458225
2604,719727	-0,003228	-0,003194	0,260472	-6,611471	6,87	3949,8926607665	11,526025
2604,719727	-0,003229	-0,003195	0,260472	-6,611471	6,88	3961,5271015935	11,594025
2617,212402	-0,003225	-0,003197	0,261721	-6,631765	6,89	4015,8240275455	11,662225
2617,212402	-0,003229	-0,003196	0,261721	-6,631765	6,9	4027,5833951225	11,730625
2604,719727	-0,003228	-0,003196	0,260472	-6,651176	6,91	3996,4304240745	11,799225
2604,719727	-0,003229	-0,003197	0,260472	-6,651176	6,92	4008,0648649015	11,868025
2610,966064	-0,003228	-0,003195	0,261097	-6,670294	6,93	4041,2804000635	11,937025
2610,966064	-0,003226	-0,003195	0,261097	-6,670294	6,94	4052,9773042605	12,006225
2604,719727	-0,00323	-0,003196	0,260472	-6,690882	6,95	4042,9681873825	12,075625
2604,719727	-0,003228	-0,003196	0,260472	-6,690882	6,96	4054,6026282095	12,145225
2623,45874	-0,00323	-0,003196	0,262346	-6,709412	6,97	4131,7299194715	12,215025
2623,45874	-0,003228	-0,003195	0,262346	-6,728235	6,98	4143,5517504285	12,285025
2623,45874	-0,003232	-0,003194	0,262346	-6,728235	6,99	4155,3735813855	12,355225
2623,45874	-0,003229	-0,003195	0,262346	-6,747353	7	4167,1954123425	12,425625
2629,705078	-0,003224	-0,003197	0,262971	-6,747353	7,01	4201,0980481295	12,496225
2623,45874	-0,003229	-0,003196	0,262346	-6,766765	7,02	4190,8390742565	12,567025
2623,45874	-0,003228	-0,003195	0,262346	-6,766765	7,03	4202,6609052135	12,638025
2635,951416	-0,003226	-0,003196	0,263595	-6,785588	7,04	4259,0191261105	12,709225
2635,951416	-0,00323	-0,003194	0,263595	-6,785588	7,05	4270,9658838275	12,780625
2629,705078	-0,003226	-0,003194	0,262971	-6,804412	7,06	4260,5195198145	12,852225
2629,705078	-0,003226	-0,003194	0,262971	-6,804412	7,07	4272,4038141515	12,924025
2629,705078	-0,00323	-0,003194	0,262971	-6,823529	7,08	4284,2881084885	12,996025
2629,705078	-0,00323	-0,003196	0,262971	-6,823529	7,09	4296,1724028255	13,068225
2629,705078	-0,003228	-0,003197	0,262971	-6,842353	7,1	4308,0566971625	13,140625
2629,705078	-0,003229	-0,003197	0,262971	-6,842353	7,11	4319,9409914995	13,213225
2635,951416	-0,003225	-0,003197	0,263595	-6,861765	7,12	4354,5931878465	13,286025
2635,951416	-0,003229	-0,003194	0,263595	-6,861765	7,13	4366,5399455635	13,359025
2635,951416	-0,003229	-0,003194	0,263595	-6,881176	7,14	4378,4867032805	13,432225
2635,951416	-0,003226	-0,003196	0,263595	-6,881176	7,15	4390,4334609975	13,505625
2629,705078	-0,003224	-0,003196	0,262971	-6,900882	7,16	4379,3624631845	13,579225
2629,705078	-0,003228	-0,003196	0,262971	-6,900882	7,17	4391,2467575215	13,653025
2635,951416	-0,003228	-0,003196	0,263595	-6,920588	7,18	4426,2737341485	13,727025
2635,951416	-0,003226	-0,003196	0,263595	-6,920588	7,19	4438,2204918655	13,801225
2635,951416	-0,003226	-0,003196	0,263595	-6,939412	7,2	4450,1672495825	13,875625
2635,951416	-0,003228	-0,003195	0,263595	-6,957941	7,21	4462,1140072995	13,950225
2623,45874	-0,003228	-0,003195	0,262346	-6,957941	7,22	4427,2756933965	14,025025
2623,45874	-0,003226	-0,003197	0,262346	-6,976765	7,23	4439,0975243535	14,100025
2623,45874	-0,00323	-0,003196	0,262346	-6,976765	7,24	4450,9193553105	14,175225
2623,45874	-0,003228	-0,003197	0,262346	-6,99647	7,25	4462,7411862675	14,250625
2629,705078	-0,003231	-0,003196	0,262971	-6,99647	7,26	4498,2054065545	14,326225
2629,705078	-0,003226	-0,003194	0,262971	-7,015294	7,27	4510,0897008915	14,402025
2629,705078	-0,003226	-0,003197	0,262971	-7,015294	7,28	4521,9739952285	14,478025
2642,197754	-0,003225	-0,003196	0,26422	-7,034412	7,29	4581,5178485055	14,554225
2642,197754	-0,003228	-0,003195	0,26422	-7,034412	7,3	4593,5270696025	14,630625
2642,197754	-0,003228	-0,003194	0,26422	-7,053823	7,31	4605,5362906995	14,707225
2642,197754	-0,003226	-0,003196	0,26422	-7,053823	7,32	4617,5455117965	14,784025
2635,951416	-0,003228	-0,003196	0,263595	-7,073236	7,33	4605,4750999035	14,861025
2635,951416	-0,003226	-0,003198	0,263595	-7,073236	7,34	4617,4218576205	14,938225
2635,951416	-0,003226	-0,003195	0,263595	-7,092059	7,35	4629,3686153375	15,015625
2635,951416	-0,00323	-0,003195	0,263595	-7,092059	7,36	4641,3153730545	15,093225
2648,444092	-0,00323	-0,003195	0,264844	-7,111471	7,37	4701,9211037915	15,171025
2648,444092	-0,003229	-0,003195	0,264844	-7,111471	7,38	4713,9927882685	15,249025
2648,444092	-0,00323	-0,003194	0,264844	-7,131471	7,39	4726,0644727455	15,327225
2648,444092	-0,003229	-0,003197	0,264844	-7,131471	7,4	4738,1361572225	15,405625
2642,197754	-0,003228	-0,003197	0,26422	-7,150588	7,41	4725,6285016695	15,484225
2642,197754	-0,003225	-0,003197	0,26422	-7,150588	7,42	4737,6377227665	15,563025
2635,951416	-0,003225	-0,003197	0,263595	-7,170294	7,43	4724,9426770735	15,642025
2635,951416	-0,003228	-0,003196	0,263595	-7,170294	7,44	4736,8894347905	15,721225
2648,444092	-0,003228	-0,003196	0,264844	-7,189412	7,45	4798,4945796075	15,800625
2648,444092	-0,003229	-0,003193	0,264844	-7,207647	7,46	4810,5662640845	15,880225
2648,444092	-0,003229	-0,003193	0,264844	-7,207647	7,47	4822,6379485615	15,960025
2648,444092	-0,003226	-0,003197	0,264844	-7,227353	7,48	4834,7096330385	16,040025
2654,69043	-0,00323	-0,003195	0,265469	-7,227353	7,49	4871,8603645855	16,120225
2642,197754	-0,00323	-0,003195	0,26422	-7,24647	7,5	4833,7114915425	16,200625
2642,197754	-0,003228	-0,003195	0,26422	-7,24647	7,51	4845,7207126395	16,281225
2654,69043	-0,003229	-0,003195	0,265469	-7,265	7,52	4908,2628081565	16,362025
2654,69043	-0,003226	-0,003198	0,265469	-7,265	7,53	4920,3969560135	16,443025
2629,705078	-0,00323	-0,003194	0,262971	-7,284412	7,54	4830,9656479905	16,524225
2629,705078	-0,00323	-0,003196	0,262971	-7,284412	7,55	4842,8499423275	16,605625
2642,197754	-0,003226	-0,003194	0,26422	-7,303236	7,56	4905,7668181245	16,687225
2642,197754	-0,003228	-0,003198	0,26422	-7,303236	7,57	4917,7760392215	16,769025
2654,69043	-0,00323	-0,003195	0,265469	-7,322059	7,58	4981,0676952985	16,851025
2654,69043	-0,00323	-0,003197	0,265469	-7,322059	7,59	4993,2018431555	16,933225
2648,444092	-0,00323	-0,003197	0,264844	-7,341471	7,6	4979,5698467625	17,015625
2648,444092	-0,003228	-0,003197	0,264844	-7,341471	7,61	4991,6415312395	17,098225
1549,089966	-0,003228	-0,003197	0,154909	-7,360588	7,62	446,8903634465	17,181025
1549,089966	-0,003231	-0,003196	0,154909	-7,360588	7,63	447,9685066635	17,264025
181,143585	-0,003231	-0,003196	0,018114	-7,381176	7,64	-5248,4500269845	17,347225
181,143585	-0,003228	-0,003195	0,018114	-7,381176	7,65	-5261,0513475775	17,430625
18,738991	-0,003228	-0,003196	0,001874	-7,400588	7,66	-5953,3158940605	17,514225
18,738991	-0,003226	-0,003196	0,001874	-7,400588	7,67	-5967,5412605935	17,598025
12,492661	-0,003226	-0,003196	0,001249	-7,420588	7,68	-6008,0324447765	17,682025
12,492661	-0,003226	-0,003194	0,001249	-7,420588	7,69	-6022,3202746095	17,766225
18,738991	-0,003226	-0,003194	0,001874	-7,438824	7,7	-6010,2173601925	17,850625
18,738991	-0,003228	-0,003197	0,001874	-7,457941	7,71	-6024,4427267255	17,935225
0	-0,003228	-0,003197	0	-7,457941	7,72	-6118,2151100535	18,020025
0	-0,003228	-0,003197	0	-7,476765	7,73	-6132,6278664965	18,105025
12,492661	-0,003226	-0,003196	0,001249	-7,476765	7,74	-6093,7594237745	18,190225
6,24633	-0,003226	-0,003196	0,000625	-7,495588	7,75	-6134,7503186325	18,275625
6,24633	-0,003226	-0,003196	0,000625	-7,495588	7,76	-6149,1006117755	18,361225
18,738991	-0,003228	-0,003197	0,001874	-7,515	7,77	-6109,7949259235	18,447025
18,738991	-0,003228	-0,003196	0,001874	-7,515	7,78	-6124,0202924565	18,533025
0	-0,003228	-0,003196	0	-7,533823	7,79	-6219,1044051545	18,619225
0	-0,003229	-0,003194	0	-7,533823	7,8	-6233,5171615975	18,705625
6,24633	-0,00323	-0,003194	0,000625	-7,553529	7,81	-6220,8520774905	18,792225
6,24633	-0,003229	-0,003196	0,000625	-7,553529	7,82	-6235,2023706335	18,879025
6,24633	-0,003225	-0,003194	0,000625	-7,572353	7,83	-6249,5526637765	18,966025
6,24633	-0,003226	-0,003196	0,000625	-7,572353	7,84	-6263,9029569195	19,053225
12,492661	-0,003228	-0,003197	0,001249	-7,591177	7,85	-6250,9255519375	19,140625
12,492661	-0,003225	-0,003196	0,001249	-7,591177	7,86	-6265,2133817705	19,228225
12,492661	-0,003225	-0,003197	0,001249	-7,610588	7,87	-6279,5012116035	19,316025
12,492661	-0,00323	-0,003193	0,001249	-7,610588	7,88	-6293,7890414365	19,404025
12,492661	-0,00323	-0,003193	0,001249	-7,63	7,89	-6308,0768712695	19,492225
12,492661	-0,003228	-0,003196	0,001249	-7,63	7,9	-6322,3647011025	19,580625
0	-0,003225	-0,003195	0	-7,65	7,91	-6392,0574824705	19,669225
0	-0,003228	-0,003196	0	-7,65	7,92	-6406,4702389135	19,758025
12,492661	-0,003228	-0,003196	0,001249	-7,668824	7,93	-6365,2281906015	19,847025
12,492661	-0,00323	-0,003198	0,001249	-7,668824	7,94	-6379,5160204345	19,936225
6,24633	-0,003226	-0,003195	0,000625	-7,688235	7,95	-6421,7561814925	20,025625
6,24633	-0,003229	-0,003195	0,000625	-7,707059	7,96	-6436,1064746355	20,115225
12,492661	-0,003228	-0,003194	0,001249	-7,707059	7,97	-6422,3795099335	20,205025
12,492661	-0,003225	-0,003197	0,001249	-7,72647	7,98	-6436,6673397665	20,295025
12,492661	-0,003225	-0,003197	0,001249	-7,72647	7,99	-6450,9551695995	20,385225
0	-0,00323	-0,003196	0	-7,745294	8	-6521,7722904575	20,475625
0	-0,003228	-0,003195	0	-7,745294	8,01	-6536,1850469005	20,566225
18,738991	-0,003228	-0,003196	0,001874	-7,764412	8,02	-6465,4290892485	20,657025
18,738991	-0,003228	-0,003196	0,001874	-7,764412	8,03	-6479,6544557815	20,748025
0	-0,003228	-0,003196	0	-7,783529	8,04	-6579,4233162295	20,839225
0	-0,00323	-0,003196	0	-7,783529	8,05	-6593,8360726725	20,930625
18,738991	-0,003226	-0,003193	0,001874	-7,802647	8,06	-6522,3305553805	21,022225
18,738991	-0,003226	-0,003197	0,001874	-7,802647	8,07	-6536,5559219135	21,114025
6,24633	-0,003224	-0,003195	0,000625	-7,821764	8,08	-6608,3099923515	21,206025
6,24633	-0,003228	-0,003196	0,000625	-7,821764	8,09	-6622,6602854945	21,298225
18,738991	-0,003228	-0,003196	0,001874	-7,841177	8,1	-6579,2320215125	21,390625
18,738991	-0,003229	-0,003195	0,001874	-7,841177	8,11	-6593,4573880455	21,483225
12,492661	-0,00323	-0,003196	0,001249	-7,860294	8,12	-6636,6969574285	21,576025
12,492661	-0,003232	-0,003194	0,001249	-7,860294	8,13	-6650,9847872615	21,669025
12,492661	-0,003226	-0,003195	0,001249	-7,880588	8,14	-6665,2726170945	21,762225
12,492661	-0,003226	-0,003195	0,001249	-7,880588	8,15	-6679,5604469275	21,855625
12,492661	-0,003225	-0,003194	0,001249	-7,899117	8,16	-6693,8482767605	21,949225
12,492661	-0,003225	-0,003196	0,001249	-7,899117	8,17	-6708,1361065935	22,043025
12,492661	-0,003225	-0,003196	0,001249	-7,91853	8,18	-6722,4239364265	22,137025
12,492661	-0,00323	-0,003194	0,001249	-7,937353	8,19	-6736,7117662595	22,231225
12,492661	-0,003226	-0,003194	0,001249	-7,937353	8,2	-6750,9995960925	22,325625
12,492661	-0,003229	-0,003194	0,001249	-7,956176	8,21	-6765,2874259255	22,420225
12,492661	-0,003226	-0,003196	0,001249	-7,956176	8,22	-6779,5752557585	22,515025
6,24633	-0,003228	-0,003195	0,000625	-7,975294	8,23	-6823,5643894965	22,610025
6,24633	-0,003228	-0,003189	0,000625	-7,975294	8,24	-6837,9146826395	22,705225
6,24633	-0,003226	-0,003198	0,000625	-7,994118	8,25	-6852,2649757825	22,800625
6,24633	-0,003228	-0,003198	0,000625	-7,994118	8,26	-6866,6152689255	22,896225
18,738991	-0,003228	-0,003198	0,001874	-8,01353	8,27	-6821,0632525735	22,992025
18,738991	-0,003228	-0,003198	0,001874	-8,01353	8,28	-6835,2886191065	23,088025
12,492661	-0,003229	-0,003198	0,001249	-8,032353	8,29	-6879,5900645895	23,184225
12,492661	-0,003226	-0,003197	0,001249	-8,032353	8,3	-6893,8778944225	23,280625
12,492661	-0,003228	-0,003195	0,001249	-8,051471	8,31	-6908,1657242555	23,377225
12,492661	-0,003231	-0,003195	0,001249	-8,051471	8,32	-6922,4535540885	23,474025
12,492661	-0,003225	-0,003197	0,001249	-8,070883	8,33	-6936,7413839215	23,571025
12,492661	-0,003229	-0,003196	0,001249	-8,070883	8,34	-6951,0292137545	23,668225
12,492661	-0,003228	-0,003194	0,001249	-8,090294	8,35	-6965,3170435875	23,765625
12,492661	-0,003229	-0,003196	0,001249	-8,090294	8,36	-6979,6048734205	23,863225
6,24633	-0,003229	-0,003196	0,000625	-8,095882	8,37	-7024,4684934985	23,961025
6,24633	-0,00323	-0,003196	0,000625	-8,095882	8,38	-7038,8187866415	24,059025
12,492661	-0,003225	-0,003195	0,001249	-8,095882	8,39	-7022,4683629195	24,157225
12,492661	-0,003228	-0,003197	0,001249	-8,095882	8,4	-7036,7561927525	24,255625
0	-0,003228	-0,003197	0	-8,095882	8,41	-7112,6953046205	24,354225
0	-0,003228	-0,003198	0	-8,095882	8,42	-7127,1080610635	24,453025
18,738991	-0,003229	-0,003197	0,001874	-8,096176	8,43	-7048,6691171015	24,552025
18,738991	-0,003225	-0,003197	0,001874	-8,096176	8,44	-7062,8944836345	24,651225
6,24633	-0,003228	-0,003198	0,000625	-8,095882	8,45	-7139,2708386425	24,750625
6,24633	-0,003229	-0,003196	0,000625	-8,095882	8,46	-7153,6211317855	24,850225
					8,47	-7199,1718432785	24,950025
					8,48	-7213,5845997215	25,050025
					8,49	-7227,9973561645	25,150225
					8,5	-7242,4101126075	25,250625
					8,51	-7256,8228690505	25,351225
					8,52	-7271,2356254935	25,452025
					8,53	-7285,6483819365	25,553025
					8,54	-7300,0611383795	25,654225
					8,55	-7314,4738948225	25,755625
					8,56	-7328,8866512655	25,857225
					8,57	-7343,2994077085	25,959025
					8,58	-7357,7121641515	26,061025
					8,59	-7372,1249205945	26,163225
					8,6	-7386,5376770375	26,265625
					8,61	-7400,9504334805	26,368225
					8,62	-7415,3631899235	26,471025
					8,63	-7429,7759463665	26,574025
					8,64	-7444,1887028095	26,677225
					8,65
					8,66
					8,67
					8,68
					8,69
					8,7
					8,71
					8,72
					8,73
					8,74
					8,75
					8,76
					8,77
					8,78
					8,79
					8,8
					8,81
					8,82
					8,83
					8,84
					8,85
					8,86
					8,87
					8,88
					8,89
					8,9
					8,91
					8,92
					8,93
					8,94
					8,95
					8,96
					8,97
					8,98
					8,99
					9
					9,01
					9,02
					9,03
					9,04
					9,05
					9,06
					9,07
					9,08
					9,09
					9,1
					9,11
					9,12
					9,13
					9,14
					9,15
					9,16
					9,17
					9,18
					9,19
					9,2
					9,21
					9,22
					9,23
					9,24
					9,25
					9,26
					9,27
					9,28

## Corde3
Mesure effectuée le 31/03/2014 à 15:30
exl 116
Vitesse 0.1mm/s
Section 0.17mm2

gain force	gain longi	fact J longi	gain J trans	fact J trans	section mm²
0	0,1	2,09	0,1	2,09	0,17

contrainte MPa	def longi	def trans	Force en kN	Position	Allongement	Covariance	Variance_allong	Contrainte dans la corde en fonction de l'allongement / Corde 3 EXL120 - Essai 1 / Allongement (mm) / Contrainte (MPa)
146,972473	-0,003235	-0,003197	0,024985	-0,002353	0,01	1943,709921041	6,175225
146,972473	-0,003235	-0,003197	0,024985	-0,002353	0,02	2326,4850956914	6,125625
143,298172	-0,003228	-0,003198	0,024361	-0,002353	0,03	276,3799717575	6,076225
143,298172	-0,003232	-0,0032	0,024361	-0,002353	0,04	211,6834851269	6,027025
143,298172	-0,003232	-0,0032	0,024361	-0,002353	0,05	-61,1731856482	5,978025
143,298172	-0,003229	-0,003198	0,024361	-0,002353	0,06	268,4071460596	5,929225
132,275223	-0,00323	-0,003197	0,022487	-0,002353	0,07	-132,0889175195	5,880625
132,275223	-0,003229	-0,0032	0,022487	-0,002353	0,08	-84,2625568675	5,832225
143,298172	-0,003233	-0,003198	0,024361	-0,002353	0,09	-344,63210366	5,784025
139,623856	-0,003233	-0,003198	0,023736	-0,002353	0,1	-334,39913512	5,736025
139,623856	-0,003231	-0,0032	0,023736	-0,002353	0,11	-333,00289656	5,688225
139,623856	-0,003232	-0,003198	0,023736	-0,002647	0,12	-331,606658	5,640625
139,623856	-0,003229	-0,003198	0,023736	-0,002647	0,13	-330,21041944	5,593225
135,949539	-0,003231	-0,003201	0,023111	-0,002353	0,14	-320,161164345	5,546025
135,949539	-0,003231	-0,003197	0,023111	-0,002353	0,15	-318,801668955	5,499025
143,298172	-0,003231	-0,003197	0,024361	-0,002353	0,16	-334,60123162	5,452225
143,298172	-0,003231	-0,003198	0,024361	-0,002353	0,17	-333,1682499	5,405625
143,298172	-0,003231	-0,003198	0,024361	-0,002647	0,18	-331,73526818	5,359225
143,298172	-0,003231	-0,003197	0,024361	-0,002647	0,19	-330,30228646	5,313025
143,298172	-0,003228	-0,003197	0,024361	-0,002353	0,2	-328,86930474	5,267025
143,298172	-0,003233	-0,003198	0,024361	-0,002353	0,21	-327,43632302	5,221225
150,64679	-0,003228	-0,003196	0,02561	-0,002353	0,22	-342,72144725	5,175625
150,64679	-0,003228	-0,003196	0,02561	-0,002353	0,23	-341,21497935	5,130225
135,949539	-0,00323	-0,003197	0,023111	-0,002647	0,24	-306,566210445	5,085025
135,949539	-0,003229	-0,003195	0,023111	-0,002647	0,25	-305,206715055	5,040025
139,623856	-0,003231	-0,003198	0,023736	-0,003824	0,26	-312,05931816	4,995225
139,623856	-0,003229	-0,003197	0,023736	-0,003824	0,27	-310,6630796	4,950625
143,298172	-0,00323	-0,003195	0,024361	-0,030294	0,28	-317,40545098	4,906225
143,298172	-0,00323	-0,003195	0,024361	-0,030294	0,29	-315,97246926	4,862025
150,64679	-0,003232	-0,0032	0,02561	-0,051471	0,3	-330,66970405	4,818025
150,64679	-0,003231	-0,003198	0,02561	-0,051471	0,31	-329,16323615	4,774225
157,995407	-0,003233	-0,003197	0,026859	-0,072059	0,32	-343,640010225	4,730625
157,995407	-0,00323	-0,003198	0,026859	-0,072059	0,33	-342,060056155	4,687225
165,34404	-0,00323	-0,003198	0,028108	-0,095	0,34	-356,3164062	4,644025
165,34404	-0,003229	-0,003198	0,028108	-0,095	0,35	-354,6629658	4,601025
172,692657	-0,003229	-0,003196	0,029358	-0,115294	0,36	-368,698822695	4,558225
172,692657	-0,00323	-0,0032	0,029358	-0,115294	0,37	-366,971896125	4,515625
191,064224	-0,00323	-0,0032	0,032481	-0,135294	0,38	-404,10083376	4,473225
191,064224	-0,003232	-0,003196	0,032481	-0,135294	0,39	-402,19019152	4,431025
187,389908	-0,003229	-0,003197	0,031856	-0,155	0,4	-392,58185726	4,389025
187,389908	-0,00323	-0,003195	0,031856	-0,155	0,41	-390,70795818	4,347225
202,087158	-0,00323	-0,0032	0,034355	-0,174412	0,42	-419,33085285	4,305625
202,087158	-0,003233	-0,003198	0,034355	-0,174412	0,43	-417,30998127	4,264225
202,087158	-0,003233	-0,003198	0,034355	-0,195882	0,44	-415,28910969	4,223025
202,087158	-0,003228	-0,003193	0,034355	-0,195882	0,45	-413,26823811	4,182025
220,45871	-0,003228	-0,003201	0,037478	-0,215294	0,46	-448,63347485	4,141225
220,45871	-0,003232	-0,003198	0,037478	-0,215294	0,47	-446,42888775	4,100625
224,133026	-0,003231	-0,003196	0,038103	-0,235882	0,48	-451,62804739	4,060225
224,133026	-0,003228	-0,003197	0,038103	-0,235882	0,49	-449,38671713	4,020025
238,830276	-0,003228	-0,003197	0,040601	-0,254706	0,5	-476,46640062	3,980025
238,830276	-0,00323	-0,003197	0,040601	-0,254706	0,51	-474,07809786	3,940225
246,178894	-0,00323	-0,003196	0,04185	-0,274118	0,52	-486,20331565	3,900625
246,178894	-0,003231	-0,0032	0,04185	-0,274118	0,53	-483,74152671	3,861225
242,504593	-0,003232	-0,003198	0,041226	-0,293529	0,54	-474,096479315	3,822025
242,504593	-0,003231	-0,003196	0,041226	-0,293529	0,55	-471,671433385	3,783025
260,87616	-0,003232	-0,003196	0,044349	-0,312941	0,56	-504,7953696	3,744225
260,87616	-0,003229	-0,003198	0,044349	-0,312941	0,57	-502,186608	3,705625
268,224762	-0,003232	-0,003202	0,045598	-0,333235	0,58	-513,65041923	3,667225
268,224762	-0,00323	-0,0032	0,045598	-0,333235	0,59	-510,96817161	3,629025
271,899078	-0,003232	-0,0032	0,046223	-0,353235	0,6	-515,24875281	3,591025
271,899078	-0,00323	-0,003198	0,046223	-0,353235	0,61	-512,52976203	3,553225
290,27063	-0,003229	-0,003198	0,049346	-0,372353	0,62	-544,25743125	3,515625
290,27063	-0,003231	-0,0032	0,049346	-0,372353	0,63	-541,35472495	3,478225
293,944946	-0,003231	-0,0032	0,049971	-0,395294	0,64	-545,26787483	3,441025
293,944946	-0,003232	-0,003195	0,049971	-0,395294	0,65	-542,32842537	3,404025
301,293579	-0,003232	-0,003197	0,05122	-0,411471	0,66	-552,873717465	3,367225
301,293579	-0,00323	-0,003198	0,05122	-0,411471	0,67	-549,860781675	3,330625
304,967896	-0,00323	-0,003195	0,051845	-0,43	0,68	-553,51673124	3,294225
304,967896	-0,003229	-0,003198	0,051845	-0,449118	0,69	-550,46705228	3,258025
312,316528	-0,00323	-0,0032	0,053094	-0,449118	0,7	-560,60816776	3,222025
312,316528	-0,003231	-0,003197	0,053094	-0,467941	0,71	-557,48500248	3,186225
315,990814	-0,003235	-0,003198	0,053718	-0,467941	0,72	-560,88369485	3,150625
315,990814	-0,003229	-0,0032	0,053718	-0,487059	0,73	-557,72378671	3,115225
327,013763	-0,003229	-0,003195	0,055592	-0,487059	0,74	-573,909154065	3,080025
323,339447	-0,00323	-0,003197	0,054968	-0,506176	0,75	-564,227335015	3,045025
323,339447	-0,00323	-0,0032	0,054968	-0,506176	0,76	-560,993940545	3,010225
315,990814	-0,003232	-0,003197	0,053718	-0,525294	0,77	-545,08415415	2,975625
315,990814	-0,003231	-0,003201	0,053718	-0,525294	0,78	-541,92424601	2,941225
327,013763	-0,003229	-0,0032	0,055592	-0,544412	0,79	-557,558465915	2,907025
327,013763	-0,00323	-0,0032	0,055592	-0,544412	0,8	-554,288328285	2,873025
315,990814	-0,003231	-0,0032	0,053718	-0,563824	0,81	-532,44452159	2,839225
315,990814	-0,003231	-0,003197	0,053718	-0,563824	0,82	-529,28461345	2,805625
319,665131	-0,003233	-0,0032	0,054343	-0,583235	0,83	-532,242443115	2,772225
319,665131	-0,003231	-0,003197	0,054343	-0,583235	0,84	-529,045791805	2,739025
338,036713	-0,003231	-0,003195	0,057466	-0,602059	0,85	-556,070392885	2,706025
338,036713	-0,003228	-0,003198	0,057466	-0,602059	0,86	-552,690025755	2,673225
330,68808	-0,003229	-0,003196	0,056217	-0,621176	0,87	-537,36813	2,640625
330,68808	-0,00323	-0,003198	0,056217	-0,621176	0,88	-534,0612492	2,608225
341,710999	-0,003231	-0,003195	0,058091	-0,640882	0,89	-548,446153395	2,576025
341,710999	-0,00323	-0,003198	0,058091	-0,640882	0,9	-545,029043405	2,544025
338,036713	-0,003236	-0,003198	0,057466	-0,660294	0,91	-535,788190105	2,512225
338,036713	-0,003231	-0,003197	0,057466	-0,679118	0,92	-532,407822975	2,480625
352,733948	-0,003231	-0,003197	0,059965	-0,679118	0,93	-552,02862862	2,449225
352,733948	-0,00323	-0,003198	0,059965	-0,698529	0,94	-548,50128914	2,418025
363,756866	-0,003229	-0,0032	0,061839	-0,698529	0,95	-562,00435797	2,387025
363,756866	-0,003229	-0,003198	0,061839	-0,717647	0,96	-558,36678931	2,356225
374,779816	-0,00323	-0,003196	0,063713	-0,717647	0,97	-571,5392194	2,325625
378,454132	-0,003229	-0,003196	0,064337	-0,737059	0,98	-573,35800998	2,295225
378,454132	-0,003231	-0,003198	0,064337	-0,737059	0,99	-569,57346866	2,265025
378,454132	-0,003231	-0,003198	0,064337	-0,755	1	-565,78892734	2,235025
378,454132	-0,00323	-0,003195	0,064337	-0,755	1,01	-562,00438602	2,205225
382,128448	-0,003229	-0,0032	0,064962	-0,774412	1,02	-563,6394608	2,175625
382,128448	-0,003231	-0,003196	0,064962	-0,774412	1,03	-559,81817632	2,146225
382,128448	-0,003231	-0,003198	0,064962	-0,793529	1,04	-555,99689184	2,117025
382,128448	-0,003228	-0,003198	0,064962	-0,793529	1,05	-552,17560736	2,088025
389,477051	-0,003228	-0,003198	0,066211	-0,812941	1,06	-558,899568185	2,059225
389,477051	-0,00323	-0,003198	0,066211	-0,812941	1,07	-555,004797675	2,030625
404,174316	-0,00323	-0,003198	0,06871	-0,832353	1,08	-571,90665714	2,002225
404,174316	-0,003229	-0,0032	0,06871	-0,832353	1,09	-567,86491398	1,974025
407,848633	-0,003229	-0,0032	0,069334	-0,853235	1,1	-568,948843035	1,946025
407,848633	-0,003225	-0,0032	0,069334	-0,853235	1,11	-564,870356705	1,918225
404,174316	-0,003229	-0,003197	0,06871	-0,872059	1,12	-555,7396845	1,890625
404,174316	-0,003229	-0,0032	0,06871	-0,872059	1,13	-551,69794134	1,863225
411,522949	-0,00323	-0,003198	0,069959	-0,891471	1,14	-557,613595895	1,836025
411,522949	-0,00323	-0,003198	0,069959	-0,891471	1,15	-553,498366405	1,809025
426,220184	-0,003228	-0,003198	0,072457	-0,911176	1,16	-569,00394564	1,782225
426,220184	-0,003231	-0,003197	0,072457	-0,911176	1,17	-564,7417438	1,755625
433,568817	-0,003231	-0,003197	0,073707	-0,929706	1,18	-570,142994355	1,729225
433,568817	-0,00323	-0,003196	0,073707	-0,948529	1,19	-565,807306185	1,703025
437,243134	-0,003232	-0,0032	0,074331	-0,948529	1,2	-566,22985853	1,677025
437,243134	-0,003231	-0,003198	0,074331	-0,967647	1,21	-561,85742719	1,651225
440,917419	-0,003229	-0,003198	0,074956	-0,967647	1,22	-562,169709225	1,625625
440,917419	-0,003232	-0,0032	0,074956	-0,987353	1,23	-557,760535035	1,600225
440,917419	-0,003229	-0,003198	0,074956	-0,987353	1,24	-553,351360845	1,575025
459,289001	-0,003231	-0,003197	0,078079	-1,006176	1,25	-571,814806245	1,550025
459,289001	-0,003232	-0,003197	0,078079	-1,006176	1,26	-567,221916235	1,525225
462,963318	-0,003231	-0,003198	0,078704	-1,025294	1,27	-567,13006455	1,500625
462,963318	-0,003231	-0,0032	0,078704	-1,025294	1,28	-562,50043137	1,476225
466,637604	-0,00323	-0,0032	0,079328	-1,044706	1,29	-562,29831282	1,452025
466,637604	-0,00323	-0,003197	0,079328	-1,044706	1,3	-557,63193678	1,428025
470,31192	-0,003228	-0,0032	0,079953	-1,063529	1,31	-557,3196252	1,404225
470,31192	-0,00323	-0,003197	0,079953	-1,063529	1,32	-552,616506	1,380625
485,009186	-0,003232	-0,003196	0,082452	-1,082353	1,33	-565,03570169	1,357225
485,009186	-0,003231	-0,003198	0,082452	-1,082353	1,34	-560,18560983	1,334025
485,009186	-0,003229	-0,003195	0,082452	-1,101177	1,35	-555,33551797	1,311025
485,009186	-0,003229	-0,003197	0,082452	-1,101177	1,36	-550,48542611	1,288225
477,660553	-0,003231	-0,003197	0,081202	-1,120882	1,37	-537,368122125	1,265625
477,660553	-0,003228	-0,003197	0,081202	-1,120882	1,38	-532,591516595	1,243225
488,683472	-0,00323	-0,003201	0,083076	-1,141471	1,39	-539,99523656	1,221025
488,683472	-0,003233	-0,003198	0,083076	-1,141471	1,4	-535,10840184	1,199025
496,032104	-0,003229	-0,003201	0,084325	-1,161471	1,41	-538,19483284	1,177225
496,032104	-0,003232	-0,003197	0,084325	-1,161471	1,42	-533,2345118	1,155625
518,078003	-0,00323	-0,003196	0,088073	-1,181176	1,43	-551,753073195	1,134225
518,078003	-0,00323	-0,003198	0,088073	-1,181176	1,44	-546,572293165	1,113025
518,078003	-0,003233	-0,003198	0,088073	-1,200294	1,45	-541,391513135	1,092025
518,078003	-0,003231	-0,003197	0,088073	-1,200294	1,46	-536,210733105	1,071225
521,752319	-0,003229	-0,003198	0,088698	-1,219706	1,47	-534,796126975	1,050625
521,752319	-0,003232	-0,003198	0,088698	-1,238529	1,48	-529,578603785	1,030225
540,12384	-0,003232	-0,003198	0,091821	-1,238529	1,49	-542,8244592	1,010025
540,12384	-0,00323	-0,0032	0,091821	-1,257647	1,5	-537,4232208	0,990025
547,472473	-0,00323	-0,003197	0,09307	-1,257647	1,51	-539,260385905	0,970225
547,472473	-0,00323	-0,003197	0,09307	-1,276471	1,52	-533,785661175	0,950625
547,472473	-0,003229	-0,003198	0,09307	-1,276471	1,53	-528,310936445	0,931225
558,495422	-0,003231	-0,0032	0,094944	-1,295294	1,54	-533,36312801	0,912025
558,495422	-0,003231	-0,0032	0,094944	-1,295294	1,55	-527,77817379	0,893025
562,169739	-0,003231	-0,0032	0,095569	-1,314706	1,56	-525,628705965	0,874225
562,169739	-0,00323	-0,003198	0,095569	-1,314706	1,57	-520,007008575	0,855625
580,54126	-0,003229	-0,003195	0,098692	-1,334412	1,58	-531,1952529	0,837225
580,54126	-0,003228	-0,003198	0,098692	-1,334412	1,59	-525,3898403	0,819025
576,866943	-0,00323	-0,003198	0,098067	-1,353529	1,6	-516,295913985	0,801025
576,866943	-0,003232	-0,003198	0,098067	-1,353529	1,61	-510,527244555	0,783225
587,889893	-0,003231	-0,003197	0,099941	-1,372353	1,62	-514,403656375	0,765625
587,889893	-0,003229	-0,003197	0,099941	-1,372353	1,63	-508,524757445	0,748225
595,238525	-0,00323	-0,003197	0,101191	-1,391765	1,64	-508,928938875	0,731025
595,238525	-0,003232	-0,003198	0,101191	-1,391765	1,65	-502,976553625	0,714025
602,587158	-0,00323	-0,003198	0,10244	-1,411471	1,66	-503,16027693	0,697225
602,587158	-0,003231	-0,003197	0,10244	-1,411471	1,67	-497,13440535	0,680625
609,935791	-0,003231	-0,003197	0,103689	-1,434118	1,68	-497,097669665	0,664225
609,935791	-0,00323	-0,003198	0,103689	-1,434118	1,69	-490,998311755	0,648025
624,633057	-0,00323	-0,003198	0,106188	-1,451765	1,7	-496,583280315	0,632025
624,633057	-0,003231	-0,003198	0,106188	-1,451765	1,71	-490,336949745	0,616225
624,633057	-0,00323	-0,003196	0,106188	-1,470882	1,72	-484,090619175	0,600625
624,633057	-0,00323	-0,003196	0,106188	-1,470882	1,73	-477,844288605	0,585225
635,655945	-0,003232	-0,003197	0,108062	-1,490882	1,74	-479,920238475	0,570025
635,655945	-0,003232	-0,0032	0,108062	-1,490882	1,75	-473,563679025	0,555025
643,004578	-0,003232	-0,003198	0,109311	-1,509412	1,76	-472,60836483	0,540225
643,004578	-0,003229	-0,003197	0,109311	-1,528823	1,77	-466,17831905	0,525625
661,37616	-0,003232	-0,0032	0,112434	-1,528823	1,78	-472,8839544	0,511225
661,37616	-0,003229	-0,003198	0,112434	-1,547353	1,79	-466,2701928	0,497025
654,027527	-0,003229	-0,003198	0,111185	-1,547353	1,8	-454,549131265	0,483025
661,37616	-0,003229	-0,003197	0,112434	-1,566471	1,81	-453,0426696	0,469225
661,37616	-0,003229	-0,003198	0,112434	-1,566471	1,82	-446,428908	0,455625
672,399109	-0,003229	-0,0032	0,114308	-1,585882	1,83	-447,145407485	0,442225
672,399109	-0,003229	-0,003198	0,114308	-1,585882	1,84	-440,421416395	0,429025
676,073425	-0,003229	-0,003198	0,114932	-1,604706	1,85	-436,067359125	0,416025
676,073425	-0,003232	-0,003198	0,114932	-1,604706	1,86	-429,306624875	0,403225
690,77063	-0,003232	-0,003198	0,117431	-1,624412	1,87	-431,73164375	0,390625
690,77063	-0,003231	-0,003198	0,117431	-1,624412	1,88	-424,82393745	0,378225
698,119263	-0,003231	-0,003198	0,11868	-1,643235	1,89	-422,362154115	0,366025
698,119263	-0,003232	-0,003196	0,11868	-1,643235	1,9	-415,380961485	0,354025
698,119263	-0,00323	-0,003197	0,11868	-1,662353	1,91	-408,399768855	0,342225
698,119263	-0,00323	-0,003197	0,11868	-1,662353	1,92	-401,418576225	0,330625
712,816528	-0,003232	-0,003198	0,121179	-1,682059	1,93	-402,74133832	0,319225
712,816528	-0,003231	-0,003198	0,121179	-1,682059	1,94	-395,61317304	0,308025
716,490845	-0,003231	-0,003198	0,121803	-1,702353	1,95	-390,487510525	0,297025
716,490845	-0,00323	-0,003196	0,121803	-1,702353	1,96	-383,322602075	0,286225
723,839478	-0,00323	-0,003196	0,123053	-1,721177	1,97	-380,01572595	0,275625
723,839478	-0,003231	-0,003197	0,123053	-1,721177	1,98	-372,77733117	0,265225
738,536682	-0,003231	-0,003197	0,125551	-1,741176	1,99	-372,96102441	0,255025
738,536682	-0,003231	-0,003198	0,125551	-1,741176	2	-365,57565759	0,245025
738,536682	-0,003229	-0,003197	0,125551	-1,760882	2,01	-358,19029077	0,235225
738,536682	-0,00323	-0,0032	0,125551	-1,760882	2,02	-350,80492395	0,225625
749,559631	-0,00323	-0,003198	0,127425	-1,779118	2,03	-348,545228415	0,216225
749,559631	-0,00323	-0,0032	0,127425	-1,798529	2,04	-341,049632105	0,207025
760,582581	-0,00323	-0,0032	0,129299	-1,798529	2,05	-338,459248545	0,198025
760,582581	-0,003232	-0,003198	0,129299	-1,817647	2,06	-330,853422735	0,189225
756,908264	-0,003232	-0,003198	0,128674	-1,817647	2,07	-321,6860122	0,180625
756,908264	-0,00323	-0,003196	0,128674	-1,837353	2,08	-314,11692956	0,172225
771,60553	-0,003229	-0,003197	0,131173	-1,837353	2,09	-312,50023965	0,164025
775,279846	-0,003231	-0,003197	0,131798	-1,856471	2,1	-306,23553917	0,156025
775,279846	-0,003231	-0,003197	0,131798	-1,856471	2,11	-298,48274071	0,148225
786,302734	-0,003228	-0,003198	0,133671	-1,875588	2,12	-294,86352525	0,140625
786,302734	-0,00323	-0,003197	0,133671	-1,875588	2,13	-287,00049791	0,133225
789,977051	-0,00323	-0,003197	0,134296	-1,895	2,14	-280,441853105	0,126025
789,977051	-0,003231	-0,003198	0,134296	-1,895	2,15	-272,542082595	0,119025
797,325684	-0,003231	-0,003202	0,135545	-1,913529	2,16	-267,10410414	0,112225
797,325684	-0,003232	-0,003195	0,135545	-1,913529	2,17	-259,1308473	0,105625
804,674316	-0,00323	-0,003198	0,136795	-1,932647	2,18	-253,47240954	0,099225
804,674316	-0,003229	-0,003197	0,136795	-1,932647	2,19	-245,42566638	0,093025
812,022949	-0,003229	-0,003197	0,138044	-1,953824	2,2	-239,546769955	0,087025
812,022949	-0,00323	-0,003197	0,138044	-1,953824	2,21	-231,426540465	0,081225
823,045898	-0,003232	-0,0032	0,139918	-1,973235	2,22	-226,33762195	0,075625
823,045898	-0,00323	-0,003198	0,139918	-1,973235	2,23	-218,10716297	0,070225
834,068787	-0,003229	-0,003196	0,141792	-1,992059	2,24	-212,687540685	0,065025
834,068787	-0,00323	-0,003197	0,141792	-1,992059	2,25	-204,346852815	0,060025
841,417419	-0,00323	-0,003197	0,143041	-2,011765	2,26	-197,733093465	0,055225
841,417419	-0,003229	-0,003196	0,143041	-2,011765	2,27	-189,318919275	0,050625
837,743103	-0,003231	-0,003198	0,142416	-2,031471	2,28	-180,114767145	0,046225
837,743103	-0,003233	-0,003198	0,142416	-2,031471	2,29	-171,737336115	0,042025
856,114685	-0,003229	-0,003198	0,145539	-2,051177	2,3	-166,942363575	0,038025
856,114685	-0,00323	-0,003196	0,145539	-2,051177	2,31	-158,381216725	0,034225
863,463318	-0,003229	-0,003197	0,146789	-2,070882	2,32	-151,10608065	0,030625
863,463318	-0,003231	-0,003197	0,146789	-2,070882	2,33	-142,47144747	0,027225
870,811951	-0,003232	-0,0032	0,148038	-2,090588	2,34	-134,975852405	0,024025
870,811951	-0,00323	-0,003198	0,148038	-2,090588	2,35	-126,267732895	0,021025
885,509155	-0,003233	-0,003197	0,150537	-2,109706	2,36	-119,543735925	0,018225
885,509155	-0,00323	-0,0032	0,150537	-2,109706	2,37	-110,688644375	0,015625
885,509155	-0,003229	-0,003195	0,150537	-2,129118	2,38	-101,833552825	0,013225
885,509155	-0,003228	-0,003198	0,150537	-2,147941	2,39	-92,978461275	0,011025
889,183472	-0,00323	-0,003197	0,151161	-2,147941	2,4	-84,47242984	0,009025
889,183472	-0,003232	-0,003196	0,151161	-2,167353	2,41	-75,58059512	0,007225
903,880737	-0,003231	-0,0032	0,15366	-2,167353	2,42	-67,791055275	0,005625
911,22937	-0,003226	-0,003197	0,154909	-2,186765	2,43	-59,22990905	0,004225
911,22937	-0,003231	-0,0032	0,154909	-2,186765	2,44	-50,11761535	0,003025
922,252319	-0,00323	-0,003197	0,156783	-2,205294	2,45	-41,501354355	0,002025
922,252319	-0,003231	-0,003197	0,156783	-2,205294	2,46	-32,278831165	0,001225
925,926636	-0,003231	-0,003197	0,157408	-2,224118	2,47	-23,1481659	0,000625
925,926636	-0,00323	-0,003197	0,157408	-2,224118	2,48	-13,88889954	0,000225
925,926636	-0,00323	-0,003197	0,157408	-2,243529	2,49	-4,62963318	0,000025
925,926636	-0,003225	-0,003196	0,157408	-2,243529	2,5	4,62963318	0,000025
936,949524	-0,003229	-0,003197	0,159281	-2,262941	2,51	14,05424286	0,000225
936,949524	-0,003232	-0,003198	0,159281	-2,262941	2,52	23,4237381	0,000625
944,298157	-0,00323	-0,003195	0,160531	-2,281765	2,53	33,050435495	0,001225
944,298157	-0,003231	-0,003195	0,160531	-2,281765	2,54	42,493417065	0,002025
951,64679	-0,00323	-0,003198	0,16178	-2,300882	2,55	52,34057345	0,003025
951,64679	-0,003231	-0,003195	0,16178	-2,300882	2,56	61,85704135	0,004225
958,995422	-0,003229	-0,003195	0,163029	-2,32	2,57	71,92465665	0,005625
958,995422	-0,003232	-0,003196	0,163029	-2,32	2,58	81,51461087	0,007225
966,344055	-0,00323	-0,0032	0,164278	-2,340882	2,59	91,802685225	0,009025
966,344055	-0,003229	-0,003194	0,164278	-2,340882	2,6	101,466125775	0,011025
962,669739	-0,00323	-0,003196	0,163654	-2,360882	2,61	110,707019985	0,013225
962,669739	-0,003232	-0,003196	0,163654	-2,360882	2,62	120,333717375	0,015625
984,715576	-0,003231	-0,003197	0,167402	-2,380588	2,63	132,93660276	0,018225
984,715576	-0,003229	-0,003197	0,167402	-2,380588	2,64	142,78375852	0,021025
988,389893	-0,003229	-0,003198	0,168026	-2,400294	2,65	153,200433415	0,024025
988,389893	-0,003228	-0,0032	0,168026	-2,400294	2,66	163,084332345	0,027225
992,064209	-0,003229	-0,003196	0,168651	-2,419412	2,67	173,611236575	0,030625
992,064209	-0,003228	-0,003197	0,168651	-2,419412	2,68	183,531878665	0,034225
1003,087158	-0,003231	-0,003196	0,170525	-2,438529	2,69	195,60199581	0,038025
1003,087158	-0,00323	-0,003196	0,170525	-2,457941	2,7	205,63286739	0,042025
1006,761475	-0,00323	-0,003201	0,171149	-2,457941	2,71	216,453717125	0,046225
1006,761475	-0,003232	-0,003198	0,171149	-2,477059	2,72	226,521331875	0,050625
1025,133057	-0,003225	-0,0032	0,174273	-2,477059	2,73	240,906268395	0,055225
1025,133057	-0,003229	-0,003196	0,174273	-2,496471	2,74	251,157598965	0,060025
1032,481689	-0,003229	-0,003197	0,175522	-2,496471	2,75	263,282830695	0,065025
1039,830322	-0,00323	-0,003198	0,176771	-2,515294	2,76	275,55503533	0,070225
1039,830322	-0,003229	-0,0032	0,176771	-2,515294	2,77	285,95333855	0,075625
1039,830322	-0,003229	-0,003196	0,176771	-2,534412	2,78	296,35164177	0,081225
1039,830322	-0,003231	-0,003197	0,176771	-2,534412	2,79	306,74994499	0,087025
1054,527466	-0,00323	-0,003197	0,17927	-2,553823	2,8	321,63087713	0,093025
1054,527466	-0,003231	-0,003198	0,17927	-2,553823	2,81	332,17615179	0,099225
1065,550415	-0,003229	-0,003197	0,181144	-2,572941	2,82	346,303884875	0,105625
1065,550415	-0,003229	-0,003195	0,181144	-2,572941	2,83	356,959389025	0,112225
1069,224731	-0,003231	-0,003196	0,181768	-2,59147	2,84	368,882532195	0,119025
1069,224731	-0,003231	-0,003198	0,181768	-2,59147	2,85	379,574779505	0,126025
1069,224731	-0,003231	-0,0032	0,181768	-2,610882	2,86	390,267026815	0,133225
1069,224731	-0,003231	-0,0032	0,181768	-2,610882	2,87	400,959274125	0,140625
1076,573364	-0,003231	-0,003196	0,183017	-2,63	2,88	414,48074514	0,148225
1076,573364	-0,003233	-0,003197	0,183017	-2,63	2,89	425,24647878	0,156025
1087,596313	-0,003229	-0,003195	0,184891	-2,649412	2,9	440,476506765	0,164025
1087,596313	-0,00323	-0,003198	0,184891	-2,649412	2,91	451,352469895	0,172225
1102,293579	-0,003228	-0,003197	0,18739	-2,669412	2,92	468,474771075	0,180625
1102,293579	-0,003228	-0,003198	0,18739	-2,687941	2,93	479,497706865	0,189225
1105,967896	-0,003229	-0,003197	0,188015	-2,687941	2,94	492,15571372	0,198025
1105,967896	-0,003229	-0,003197	0,188015	-2,707059	2,95	503,21539268	0,207025
1105,967896	-0,003226	-0,0032	0,188015	-2,707059	2,96	514,27507164	0,216225
1105,967896	-0,00323	-0,0032	0,188015	-2,726177	2,97	525,3347506	0,225625
1116,990845	-0,00323	-0,003197	0,189888	-2,726177	2,98	541,740559825	0,235225
1131,68811	-0,003232	-0,003196	0,192387	-2,745294	2,99	560,18561445	0,245025
1131,68811	-0,003232	-0,003196	0,192387	-2,745294	3	571,50249555	0,255025
1131,68811	-0,003228	-0,003197	0,192387	-2,764412	3,01	582,81937665	0,265225
1131,68811	-0,003232	-0,003197	0,192387	-2,764412	3,02	594,13625775	0,275625
1139,036743	-0,00323	-0,003196	0,193636	-2,782941	3,03	609,384657505	0,286225
1139,036743	-0,003231	-0,003198	0,193636	-2,782941	3,04	620,775024935	0,297025
1146,385376	-0,00323	-0,003195	0,194886	-2,802353	3,05	636,24388368	0,308025
1146,385376	-0,003229	-0,003198	0,194886	-2,802353	3,06	647,70773744	0,319225
1153,733887	-0,003231	-0,003201	0,196135	-2,821765	3,07	663,396985025	0,330625
1153,733887	-0,003231	-0,003198	0,196135	-2,821765	3,08	674,934323895	0,342225
1161,08252	-0,003231	-0,003198	0,197384	-2,840588	3,09	690,8440994	0,354025
1161,08252	-0,003232	-0,003195	0,197384	-2,840588	3,1	702,4549246	0,366025
1175,779785	-0,003231	-0,003202	0,199883	-2,860588	3,11	723,104567775	0,378225
1175,779785	-0,003231	-0,003198	0,199883	-2,860588	3,12	734,862365625	0,390625
1175,779785	-0,003229	-0,003198	0,199883	-2,879118	3,13	746,620163475	0,403225
1175,779785	-0,003228	-0,003196	0,199883	-2,879118	3,14	758,377961325	0,416025
1183,128418	-0,00323	-0,003197	0,201132	-2,89853	3,15	774,94911379	0,429025
1183,128418	-0,003235	-0,003197	0,201132	-2,917353	3,16	786,78039797	0,442225
1190,477051	-0,003231	-0,003197	0,202381	-2,917353	3,17	803,572009425	0,455625
1190,477051	-0,003232	-0,003198	0,202381	-2,936471	3,18	815,476779935	0,469225
1194,151367	-0,003232	-0,003198	0,203006	-2,936471	3,19	829,935200065	0,483025
1194,151367	-0,00323	-0,003198	0,203006	-2,955294	3,2	841,876713735	0,497025
1197,825684	-0,003232	-0,003196	0,20363	-2,955294	3,21	856,44536406	0,511225
1216,197266	-0,003232	-0,003196	0,206754	-2,974118	3,22	881,74301785	0,525625
1216,197266	-0,00323	-0,003196	0,206754	-2,974118	3,23	893,90499051	0,540225
1219,871582	-0,00323	-0,003196	0,207378	-2,993824	3,24	908,80432859	0,555025
1219,871582	-0,003231	-0,003201	0,207378	-2,993824	3,25	921,00304441	0,570025
1223,545898	-0,003232	-0,003198	0,208003	-3,012941	3,26	936,01261197	0,585225
1223,545898	-0,003231	-0,003198	0,208003	-3,012941	3,27	948,24807095	0,600625
1234,568848	-0,003231	-0,003196	0,209877	-3,032059	3,28	969,13654568	0,616225
1234,568848	-0,00323	-0,003197	0,209877	-3,032059	3,29	981,48223416	0,632025
1245,591797	-0,003228	-0,003197	0,211751	-3,051177	3,3	1002,701396585	0,648025
1245,591797	-0,003232	-0,003198	0,211751	-3,051177	3,31	1015,157314555	0,664225
1245,591797	-0,003229	-0,003196	0,211751	-3,070588	3,32	1027,613232525	0,680625
1245,591797	-0,003229	-0,003197	0,211751	-3,070588	3,33	1040,069150495	0,697225
1256,614624	-0,003231	-0,003197	0,213624	-3,090294	3,34	1061,83935728	0,714025
1256,614624	-0,003231	-0,003196	0,213624	-3,090294	3,35	1074,40550352	0,731025
1263,963257	-0,00323	-0,003197	0,214874	-3,11	3,36	1093,328217305	0,748225
1263,963257	-0,00323	-0,003198	0,214874	-3,11	3,37	1105,967849875	0,765625
1274,986206	-0,003232	-0,003196	0,216748	-3,129412	3,38	1128,36279231	0,783225
1274,986206	-0,00323	-0,003198	0,216748	-3,129412	3,39	1141,11265437	0,801025
1282,334839	-0,003229	-0,003195	0,217997	-3,149706	3,4	1160,513029295	0,819025
1282,334839	-0,00323	-0,003196	0,217997	-3,149706	3,41	1173,336377685	0,837225
1289,683472	-0,003228	-0,003197	0,219246	-3,16853	3,42	1192,9572116	0,855625
1289,683472	-0,00323	-0,003196	0,219246	-3,187941	3,43	1205,85404632	0,874225
1278,660522	-0,003231	-0,003197	0,217372	-3,187941	3,44	1208,33419329	0,893025
1278,660522	-0,003229	-0,003198	0,217372	-3,20647	3,45	1221,12079851	0,912025
1297,032104	-0,003228	-0,003195	0,220495	-3,20647	3,46	1251,63598036	0,931225
1308,055054	-0,00323	-0,0032	0,222369	-3,225588	3,47	1275,35367765	0,950625
1308,055054	-0,00323	-0,003196	0,222369	-3,225588	3,48	1288,43422819	0,970225
1315,403687	-0,003231	-0,003197	0,223619	-3,245	3,49	1308,826668565	0,990025
1315,403687	-0,003229	-0,003198	0,223619	-3,245	3,5	1321,980705435	1,010025
1322,752319	-0,00323	-0,003196	0,224868	-3,263824	3,51	1342,593603785	1,030225
1322,752319	-0,003229	-0,0032	0,224868	-3,263824	3,52	1355,821126975	1,050625
1322,752319	-0,00323	-0,003194	0,224868	-3,282941	3,53	1369,048650165	1,071225
1322,752319	-0,00323	-0,003197	0,224868	-3,282941	3,54	1382,276173355	1,092025
1333,775269	-0,003232	-0,003198	0,226742	-3,302059	3,55	1407,132908795	1,113025
1333,775269	-0,003231	-0,003196	0,226742	-3,302059	3,56	1420,470661485	1,134225
1344,798218	-0,003226	-0,003197	0,228616	-3,32147	3,57	1445,65808435	1,155625
1344,798218	-0,003228	-0,003195	0,228616	-3,32147	3,58	1459,10606653	1,177225
1355,821045	-0,003232	-0,003196	0,23049	-3,340588	3,59	1484,624044275	1,199025
1355,821045	-0,003231	-0,003196	0,23049	-3,340588	3,6	1498,182254725	1,221025
1359,495361	-0,003229	-0,003197	0,231114	-3,36	3,61	1515,837327515	1,243225
1359,495361	-0,003226	-0,003196	0,231114	-3,36	3,62	1529,432281125	1,265625
1363,169678	-0,003231	-0,003198	0,231739	-3,379706	3,63	1547,19758453	1,288225
1363,169678	-0,003229	-0,003198	0,231739	-3,379706	3,64	1560,82928131	1,311025
1377,866943	-0,003232	-0,003196	0,234237	-3,399706	3,65	1591,436319165	1,334025
1377,866943	-0,003231	-0,003195	0,234237	-3,399706	3,66	1605,214988595	1,357225
1377,866943	-0,003231	-0,003197	0,234237	-3,41853	3,67	1618,993658025	1,380625
1377,866943	-0,00323	-0,003195	0,234237	-3,41853	3,68	1632,772327455	1,404225
1377,866943	-0,00323	-0,003198	0,234237	-3,437059	3,69	1646,550996885	1,428025
1377,866943	-0,003231	-0,003195	0,234237	-3,456177	3,7	1660,329666315	1,452025
1388,889893	-0,003229	-0,0032	0,236111	-3,456177	3,71	1687,501219995	1,476225
1399,912842	-0,003231	-0,003198	0,237985	-3,475294	3,72	1714,89323145	1,500625
1399,912842	-0,00323	-0,003197	0,237985	-3,475294	3,73	1728,89235987	1,525225
1407,261475	-0,003231	-0,003195	0,239234	-3,494706	3,74	1752,040536375	1,550025
1407,261475	-0,003228	-0,003195	0,239234	-3,494706	3,75	1766,113151125	1,575025
1410,935791	-0,003229	-0,003195	0,239859	-3,513824	3,76	1784,833775615	1,600225
1410,935791	-0,003228	-0,003198	0,239859	-3,513824	3,77	1798,943133525	1,625625
1421,95874	-0,003225	-0,003197	0,241733	-3,532647	3,78	1827,2169809	1,651225
1421,95874	-0,003232	-0,0032	0,241733	-3,532647	3,79	1841,4365683	1,677025
1425,633057	-0,003229	-0,003198	0,242358	-3,552059	3,8	1860,451139385	1,703025
1425,633057	-0,003232	-0,003198	0,242358	-3,552059	3,81	1874,707469955	1,729225
1440,330322	-0,00323	-0,003198	0,244856	-3,570882	3,82	1908,43767665	1,755625
1440,330322	-0,003232	-0,003197	0,244856	-3,570882	3,83	1922,84097987	1,782225
1440,330322	-0,003231	-0,003198	0,244856	-3,59	3,84	1937,24428309	1,809025
1440,330322	-0,00323	-0,003195	0,244856	-3,59	3,85	1951,64758631	1,836025
1447,678955	-0,003228	-0,003196	0,246105	-3,609118	3,86	1976,081773575	1,863225
1447,678955	-0,00323	-0,003196	0,246105	-3,609118	3,87	1990,558563125	1,890625
1444,004639	-0,003226	-0,003196	0,245481	-3,627941	3,88	1999,946425015	1,918225
1444,004639	-0,00323	-0,003197	0,245481	-3,627941	3,89	2014,386471405	1,946025
1458,701782	-0,003231	-0,003197	0,247979	-3,647647	3,9	2049,47600371	1,974025
1458,701782	-0,003229	-0,003197	0,247979	-3,666765	3,91	2064,06302153	2,002225
1458,701782	-0,003231	-0,003195	0,247979	-3,666765	3,92	2078,65003935	2,030625
1458,701782	-0,003231	-0,003197	0,247979	-3,686177	3,93	2093,23705717	2,059225
1477,073364	-0,003231	-0,0032	0,251102	-3,686177	3,94	2134,37101098	2,088025
1484,421997	-0,003231	-0,003195	0,252352	-3,705588	3,95	2159,834005635	2,117025
1484,421997	-0,003229	-0,003198	0,252352	-3,705588	3,96	2174,678225605	2,146225
1491,77063	-0,003228	-0,003197	0,253601	-3,724118	3,97	2200,36167925	2,175625
1491,77063	-0,003229	-0,003196	0,253601	-3,724118	3,98	2215,27938555	2,205225
1499,119263	-0,00323	-0,003198	0,25485	-3,743529	3,99	2241,183298185	2,235025
1499,119263	-0,003228	-0,003197	0,25485	-3,743529	4	2256,174490815	2,265025
1502,793579	-0,00323	-0,003196	0,255475	-3,762647	4,01	2276,732272185	2,295225
1502,793579	-0,003231	-0,003198	0,255475	-3,762647	4,02	2291,760207975	2,325625
1510,142212	-0,003231	-0,003198	0,256724	-3,781765	4,03	2318,06829542	2,356225
1510,142212	-0,003229	-0,003197	0,256724	-3,781765	4,04	2333,16971754	2,387025
1521,165161	-0,00323	-0,003197	0,258598	-3,800882	4,05	2365,411825355	2,418025
1521,165161	-0,003229	-0,003196	0,258598	-3,800882	4,06	2380,623476965	2,449225
1521,165161	-0,003229	-0,003196	0,258598	-3,82	4,07	2395,835128575	2,480625
1521,165161	-0,003229	-0,003197	0,258598	-3,82	4,08	2411,046780185	2,512225
1521,165161	-0,003232	-0,003197	0,258598	-3,84	4,09	2426,258431795	2,544025
1521,165161	-0,003231	-0,003196	0,258598	-3,84	4,1	2441,470083405	2,576025
1535,862427	-0,003229	-0,003194	0,261097	-3,859412	4,11	2480,417819605	2,608225
1535,862427	-0,00323	-0,003195	0,261097	-3,859412	4,12	2495,776443875	2,640625
1539,536743	-0,003229	-0,003198	0,261721	-3,878235	4,13	2517,142574805	2,673225
1539,536743	-0,003231	-0,003197	0,261721	-3,878235	4,14	2532,537942235	2,706025
1550,559692	-0,00323	-0,003197	0,263595	-3,897941	4,15	2566,17629026	2,739025
1550,559692	-0,003229	-0,003197	0,263595	-3,916471	4,16	2581,68188718	2,772225
1557,908203	-0,003229	-0,003197	0,264844	-3,916471	4,17	2609,496240025	2,805625
1557,908203	-0,003231	-0,003198	0,264844	-3,935588	4,18	2625,075322055	2,839225
1557,908203	-0,003229	-0,003196	0,264844	-3,935588	4,19	2640,654404085	2,873025
1576,279785	-0,003231	-0,003198	0,267968	-3,954706	4,2	2687,557033425	2,907025
1576,279785	-0,003229	-0,003197	0,267968	-3,954706	4,21	2703,319831275	2,941225
1576,279785	-0,00323	-0,003198	0,267968	-3,973824	4,22	2719,082629125	2,975625
1576,279785	-0,003228	-0,003198	0,267968	-3,973824	4,23	2734,845426975	3,010225
1579,954102	-0,003233	-0,003197	0,268592	-3,993235	4,24	2757,01990799	3,045025
1579,954102	-0,00323	-0,003196	0,268592	-3,993235	4,25	2772,81944901	3,080025
1594,651367	-0,003228	-0,003198	0,271091	-4,012353	4,26	2814,559662755	3,115225
1594,651367	-0,003228	-0,003198	0,271091	-4,012353	4,27	2830,506176425	3,150625
1594,651367	-0,003231	-0,003196	0,271091	-4,031765	4,28	2846,452690095	3,186225
1594,651367	-0,003231	-0,003197	0,271091	-4,031765	4,29	2862,399203765	3,222025
1594,651367	-0,003229	-0,003197	0,271091	-4,050882	4,3	2878,345717435	3,258025
1594,651367	-0,003226	-0,003198	0,271091	-4,050882	4,31	2894,292231105	3,294225
1605,674316	-0,003231	-0,003197	0,272965	-4,069706	4,32	2930,3556267	3,330625
1605,674316	-0,003232	-0,003197	0,272965	-4,069706	4,33	2946,41236986	3,367225
1624,045898	-0,003231	-0,003197	0,276088	-4,091765	4,34	2996,36468181	3,404025
1624,045898	-0,00323	-0,0032	0,276088	-4,091765	4,35	3012,60514079	3,441025
1620,371582	-0,00323	-0,003197	0,275463	-4,110588	4,36	3021,99300043	3,478225
1620,371582	-0,003228	-0,003197	0,275463	-4,110588	4,37	3038,19671625	3,515625
1635,068848	-0,00323	-0,003195	0,277962	-4,129706	4,38	3082,10477848	3,553225
1635,068848	-0,00323	-0,003196	0,277962	-4,129706	4,39	3098,45546696	3,591025
1635,068848	-0,003231	-0,003197	0,277962	-4,149117	4,4	3114,80615544	3,629025
1635,068848	-0,00323	-0,003197	0,277962	-4,149117	4,41	3131,15684392	3,667225
1642,41748	-0,003229	-0,003197	0,279211	-4,169117	4,42	3161,653649	3,705625
1642,41748	-0,003232	-0,0032	0,279211	-4,169117	4,43	3178,0778238	3,744225
1649,766113	-0,003232	-0,003198	0,28046	-4,187647	4,44	3208,795089785	3,783025
1649,766113	-0,003231	-0,0032	0,28046	-4,20647	4,45	3225,292750915	3,822025
1657,114624	-0,003231	-0,003196	0,281709	-4,20647	4,46	3256,23023616	3,861225
1657,114624	-0,003231	-0,0032	0,281709	-4,225883	4,47	3272,8013824	3,900625
1657,114624	-0,003231	-0,0032	0,281709	-4,225883	4,48	3289,37252864	3,940225
1657,114624	-0,00323	-0,003196	0,281709	-4,244412	4,49	3305,94367488	3,980025
1664,463257	-0,003232	-0,003198	0,282959	-4,244412	4,5	3337,248830285	4,020025
1671,81189	-0,003228	-0,003196	0,284208	-4,264118	4,51	3368,70095835	4,060225
1671,81189	-0,003229	-0,003195	0,284208	-4,264118	4,52	3385,41907725	4,100625
1686,509155	-0,00323	-0,0032	0,286707	-4,282941	4,53	3432,046130425	4,141225
1686,509155	-0,003228	-0,0032	0,286707	-4,282941	4,54	3448,911221975	4,182025
1682,834839	-0,003231	-0,003197	0,286082	-4,302353	4,55	3458,225594145	4,223025
1682,834839	-0,003225	-0,003197	0,286082	-4,302353	4,56	3475,053942535	4,264225
1693,857788	-0,003229	-0,003198	0,287956	-4,321764	4,57	3514,7549101	4,305625
1693,857788	-0,00323	-0,003194	0,287956	-4,321764	4,58	3531,69348798	4,347225
1693,857788	-0,003231	-0,003197	0,287956	-4,340294	4,59	3548,63206586	4,389025
1693,857788	-0,003228	-0,003198	0,287956	-4,340294	4,6	3565,57064374	4,431025
1704,880737	-0,003231	-0,003196	0,28983	-4,359412	4,61	3605,822758755	4,473225
1704,880737	-0,00323	-0,0032	0,28983	-4,359412	4,62	3622,871566125	4,515625
1712,22937	-0,003233	-0,003198	0,291079	-4,379412	4,63	3655,60970495	4,558225
1712,22937	-0,003231	-0,0032	0,291079	-4,379412	4,64	3672,73199865	4,601025
1723,252319	-0,00323	-0,003198	0,292953	-4,399412	4,65	3713,608747445	4,644025
1723,252319	-0,003231	-0,0032	0,292953	-4,399412	4,66	3730,841270635	4,687225
1726,926636	-0,003229	-0,003198	0,293578	-4,419117	4,67	3756,0654333	4,730625
1726,926636	-0,003232	-0,003197	0,293578	-4,419117	4,68	3773,33469966	4,774225
1730,600952	-0,003231	-0,003197	0,294202	-4,439117	4,69	3798,66908964	4,818025
1730,600952	-0,003233	-0,003198	0,294202	-4,439117	4,7	3815,97509916	4,862025
1730,600952	-0,00323	-0,003197	0,294202	-4,458824	4,71	3833,28110868	4,906225
1730,600952	-0,003231	-0,003197	0,294202	-4,458824	4,72	3850,5871182	4,950625
1745,298218	-0,003233	-0,003196	0,296701	-4,479118	4,73	3900,74151723	4,995225
1745,298218	-0,003226	-0,003197	0,296701	-4,479118	4,74	3918,19449941	5,040025
1745,298218	-0,003231	-0,003197	0,296701	-4,499412	4,75	3935,64748159	5,085025
1745,298218	-0,003231	-0,003197	0,296701	-4,499412	4,76	3953,10046377	5,130225
1752,646851	-0,003229	-0,0032	0,29795	-4,518235	4,77	3987,271586025	5,175625
1752,646851	-0,003231	-0,003197	0,29795	-4,518235	4,78	4004,798054535	5,221225
1756,321045	-0,003229	-0,003198	0,298575	-4,537647	4,79	4030,756798275	5,267025
1756,321045	-0,003232	-0,003197	0,298575	-4,556765	4,8	4048,320008725	5,313025
1767,343994	-0,003229	-0,003195	0,300448	-4,556765	4,81	4091,40134611	5,359225
1767,343994	-0,003229	-0,0032	0,300448	-4,575588	4,82	4109,07478605	5,405625
1767,343994	-0,003228	-0,0032	0,300448	-4,575588	4,83	4126,74822599	5,452225
1778,366943	-0,003228	-0,003198	0,302322	-4,595294	4,84	4170,270481335	5,499025
1778,366943	-0,003229	-0,003196	0,302322	-4,595294	4,85	4188,054150765	5,546025
1782,04126	-0,00323	-0,003196	0,302947	-4,613235	4,86	4214,5275799	5,593225
1782,04126	-0,003231	-0,003196	0,302947	-4,613235	4,87	4232,3479925	5,640625
1789,389893	-0,003232	-0,003197	0,304196	-4,632941	4,88	4267,694894805	5,688225
1789,389893	-0,003228	-0,003198	0,304196	-4,632941	4,89	4285,588793735	5,736025
1804,087158	-0,003226	-0,003197	0,306695	-4,652059	4,9	4338,82961499	5,784025
1804,087158	-0,003226	-0,003195	0,306695	-4,652059	4,91	4356,87048657	5,832225
1800,412842	-0,003231	-0,003197	0,30607	-4,671471	4,92	4366,00114185	5,880625
1800,412842	-0,003231	-0,003196	0,30607	-4,671471	4,93	4384,00527027	5,929225
1800,412842	-0,00323	-0,003198	0,30607	-4,69	4,94	4402,00939869	5,978025
1800,412842	-0,00323	-0,003198	0,30607	-4,69	4,95	4420,01352711	6,027025
1811,435791	-0,003232	-0,003196	0,307944	-4,709412	4,96	4465,189224815	6,076225
1811,435791	-0,003231	-0,003198	0,307944	-4,709412	4,97	4483,303582725	6,125625
1822,45874	-0,003232	-0,003196	0,309818	-4,729118	4,98	4528,8099689	6,175225
1822,45874	-0,003232	-0,003195	0,309818	-4,729118	4,99	4547,0345563	6,225025
1822,45874	-0,003231	-0,003201	0,309818	-4,747647	5	4565,2591437	6,275025
1822,45874	-0,003231	-0,003197	0,309818	-4,747647	5,01	4583,4837311	6,325225
1833,481689	-0,00323	-0,003198	0,311692	-4,766765	5,02	4629,541264725	6,375625
1833,481689	-0,003231	-0,003198	0,311692	-4,785588	5,03	4647,876081615	6,426225
1833,481689	-0,003231	-0,003197	0,311692	-4,785588	5,04	4666,210898505	6,477025
1833,481689	-0,003229	-0,003198	0,311692	-4,804706	5,05	4684,545715395	6,528025
1840,830322	-0,003229	-0,003197	0,312941	-4,804706	5,06	4721,72977593	6,579225
1844,504639	-0,00323	-0,003196	0,313566	-4,823823	5,07	4749,599445425	6,630625
1844,504639	-0,003231	-0,003196	0,313566	-4,823823	5,08	4768,044491815	6,682225
1851,853271	-0,003229	-0,003198	0,314815	-4,843235	5,09	4805,559238245	6,734025
1851,853271	-0,003233	-0,003198	0,314815	-4,843235	5,1	4824,077770955	6,786025
1859,201782	-0,003228	-0,003197	0,316064	-4,862353	5,11	4861,81265993	6,838225
1859,201782	-0,003232	-0,0032	0,316064	-4,862353	5,12	4880,40467775	6,890625
1870,224731	-0,00323	-0,003196	0,317938	-4,881765	5,13	4928,042166185	6,943225
1870,224731	-0,003231	-0,003197	0,317938	-4,881765	5,14	4946,744413495	6,996025
1870,224731	-0,003232	-0,003198	0,317938	-4,900882	5,15	4965,446660805	7,049025
1870,224731	-0,003229	-0,003198	0,317938	-4,900882	5,16	4984,148908115	7,102225
1877,573364	-0,003231	-0,003196	0,319187	-4,92	5,17	5022,5087487	7,155625
1877,573364	-0,003231	-0,003196	0,319187	-4,92	5,18	5041,28448234	7,209225
1881,247681	-0,003231	-0,003195	0,319812	-4,939412	5,19	5069,962500295	7,263025
1881,247681	-0,00323	-0,003196	0,319812	-4,939412	5,2	5088,774977105	7,317025
1884,921997	-0,00323	-0,003196	0,320437	-4,958824	5,21	5117,563221855	7,371225
1884,921997	-0,003229	-0,003197	0,320437	-4,958824	5,22	5136,412441825	7,425625
1892,27063	-0,003229	-0,003196	0,321686	-4,977353	5,23	5175,36017305	7,480225
1892,27063	-0,003231	-0,003196	0,321686	-4,977353	5,24	5194,28287935	7,535025
1899,619263	-0,00323	-0,003197	0,322935	-4,997353	5,25	5233,451069565	7,590025
1899,619263	-0,003231	-0,003197	0,322935	-5,016177	5,26	5252,447262195	7,645225
1892,27063	-0,003231	-0,003196	0,321686	-5,016177	5,27	5251,05099825	7,700625
1892,27063	-0,003229	-0,003196	0,321686	-5,035588	5,28	5269,97370455	7,756225
1910,642212	-0,003231	-0,003197	0,324809	-5,035588	5,29	5340,24498254	7,812025
1921,665161	-0,003228	-0,003197	0,326683	-5,054706	5,3	5390,270776605	7,868025
1921,665161	-0,003231	-0,003198	0,326683	-5,054706	5,31	5409,487428215	7,924225
1925,339478	-0,00323	-0,003196	0,327308	-5,073823	5,32	5439,08402535	7,980625
1925,339478	-0,003228	-0,003195	0,327308	-5,073823	5,33	5458,33742013	8,037225
1929,013794	-0,003231	-0,003197	0,327932	-5,092941	5,34	5488,04424393	8,094025
1929,013794	-0,00323	-0,003197	0,327932	-5,092941	5,35	5507,33438187	8,151025
1932,68811	-0,003229	-0,003198	0,328557	-5,111765	5,36	5537,15143515	8,208225
1932,68811	-0,003231	-0,003197	0,328557	-5,111765	5,37	5556,47831625	8,265625
1940,036743	-0,00323	-0,003196	0,329806	-5,131176	5,38	5597,006003555	8,323225
1940,036743	-0,00323	-0,003196	0,329806	-5,131176	5,39	5616,406370985	8,381025
1947,385376	-0,00323	-0,0032	0,331055	-5,150588	5,4	5657,15451728	8,439025
1947,385376	-0,003231	-0,003197	0,331055	-5,150588	5,41	5676,62837104	8,497225
1954,733887	-0,00323	-0,003197	0,332305	-5,169706	5,42	5717,596619475	8,555625
1954,733887	-0,00323	-0,003197	0,332305	-5,169706	5,43	5737,143958345	8,614225
1962,08252	-0,003229	-0,003195	0,333554	-5,189412	5,44	5778,3330214	8,673025
1962,08252	-0,003229	-0,0032	0,333554	-5,189412	5,45	5797,9538466	8,732025
1969,431152	-0,003231	-0,003197	0,334803	-5,209117	5,46	5839,36336568	8,791225
1969,431152	-0,003229	-0,003197	0,334803	-5,209117	5,47	5859,0576772	8,850625
1954,733887	-0,003231	-0,003197	0,332305	-5,229118	5,48	5834,880652695	8,910225
1954,733887	-0,003229	-0,003198	0,332305	-5,229118	5,49	5854,427991565	8,970025
1973,105469	-0,003229	-0,003197	0,335428	-5,248824	5,5	5929,181934345	9,030025
1973,105469	-0,003229	-0,003197	0,335428	-5,248824	5,51	5948,912989035	9,090225
1984,128418	-0,003229	-0,003198	0,337302	-5,267353	5,52	6001,98846445	9,150625
1984,128418	-0,003232	-0,003196	0,337302	-5,267353	5,53	6021,82974863	9,211225
1987,802734	-0,003229	-0,003196	0,337926	-5,28647	5,54	6052,85932503	9,272025
1987,802734	-0,003231	-0,003197	0,337926	-5,305294	5,55	6072,73735237	9,333025
1991,477051	-0,00323	-0,003198	0,338551	-5,305294	5,56	6103,877161315	9,394225
1991,477051	-0,003233	-0,003198	0,338551	-5,324706	5,57	6123,791931825	9,455625
1998,825684	-0,003231	-0,0032	0,3398	-5,324706	5,58	6166,37723514	9,517225
2009,848633	-0,003233	-0,003198	0,341674	-5,344118	5,59	6220,481519135	9,579025
2009,848633	-0,003232	-0,0032	0,341674	-5,344118	5,6	6240,580005465	9,641025
2002,5	-0,00323	-0,003197	0,340425	-5,362941	5,61	6237,7875	9,703225
2002,5	-0,003228	-0,003197	0,340425	-5,362941	5,62	6257,8125	9,765625
2006,174316	-0,00323	-0,003196	0,34105	-5,382059	5,63	6289,35648066	9,828225
2006,174316	-0,003229	-0,003197	0,34105	-5,382059	5,64	6309,41822382	9,891025
2020,871582	-0,00323	-0,003196	0,343548	-5,401176	5,65	6375,84984121	9,954025
2020,871582	-0,00323	-0,003196	0,343548	-5,401176	5,66	6396,05855703	10,017225
2024,545898	-0,00323	-0,003195	0,344173	-5,420294	5,67	6427,93322615	10,080625
2024,545898	-0,003231	-0,003197	0,344173	-5,420294	5,68	6448,17868513	10,144225
2024,545898	-0,00323	-0,003197	0,344173	-5,439117	5,69	6468,42414411	10,208025
2024,545898	-0,003229	-0,003198	0,344173	-5,439117	5,7	6488,66960309	10,272025
2031,894531	-0,003226	-0,003197	0,345422	-5,458529	5,71	6532,540917165	10,336225
2031,894531	-0,00323	-0,003198	0,345422	-5,458529	5,72	6552,859862475	10,400625
2028,220215	-0,003233	-0,003197	0,344797	-5,478235	5,73	6561,292395525	10,465225
2028,220215	-0,003228	-0,003197	0,344797	-5,478235	5,74	6581,574597675	10,530025
2039,243164	-0,00323	-0,003198	0,346671	-5,498529	5,75	6637,73649882	10,595025
2039,243164	-0,003226	-0,0032	0,346671	-5,498529	5,76	6658,12893046	10,660225
2046,591797	-0,00323	-0,003198	0,347921	-5,518235	5,77	6702,588135175	10,725625
2046,591797	-0,00323	-0,003194	0,347921	-5,518235	5,78	6723,054053145	10,791225
2061,289062	-0,00323	-0,003197	0,350419	-5,538235	5,79	6791,94745929	10,857025
2061,289062	-0,00323	-0,003197	0,350419	-5,538235	5,8	6812,56034991	10,923025
2061,289062	-0,003232	-0,003196	0,350419	-5,557353	5,81	6833,17324053	10,989225
2061,289062	-0,003232	-0,003198	0,350419	-5,575882	5,82	6853,78613115	11,055625
2068,637695	-0,00323	-0,003201	0,351668	-5,575882	5,83	6898,906712825	11,122225
2068,637695	-0,003228	-0,003197	0,351668	-5,594706	5,84	6919,593089775	11,189025
2064,963379	-0,003231	-0,003197	0,351044	-5,594706	5,85	6927,952136545	11,256025
2068,637695	-0,00323	-0,003197	0,351668	-5,614118	5,86	6960,965843675	11,323225
2068,637695	-0,003229	-0,003195	0,351668	-5,614118	5,87	6981,652220625	11,390625
2079,660645	-0,003231	-0,003198	0,353542	-5,633235	5,88	7039,651283325	11,458225
2079,660645	-0,00323	-0,0032	0,353542	-5,633235	5,89	7060,447889775	11,526025
2087,009277	-0,003235	-0,003198	0,354792	-5,652059	5,9	7106,266588185	11,594025
2087,009277	-0,00323	-0,003197	0,354792	-5,652059	5,91	7127,136680955	11,662225
2087,009277	-0,003235	-0,003195	0,354792	-5,671471	5,92	7148,006773725	11,730625
2087,009277	-0,003228	-0,003197	0,354792	-5,671471	5,93	7168,876866495	11,799225
2094,35791	-0,00323	-0,003196	0,356041	-5,690882	5,94	7215,06299995	11,868025
2094,35791	-0,00323	-0,003197	0,356041	-5,690882	5,95	7236,00657905	11,937025
2090,683594	-0,003231	-0,003197	0,355416	-5,71	5,96	7244,21865321	12,006225
2090,683594	-0,003233	-0,003196	0,355416	-5,71	5,97	7265,12548915	12,075625
2109,054932	-0,003231	-0,003195	0,358539	-5,729118	5,98	7350,05643802	12,145225
2109,054932	-0,00323	-0,003195	0,358539	-5,729118	5,99	7371,14698734	12,215025
2101,706543	-0,003231	-0,003196	0,35729	-5,748529	6	7366,481433215	12,285025
2101,706543	-0,003231	-0,003198	0,35729	-5,748529	6,01	7387,498498645	12,355225
2116,403564	-0,003232	-0,003197	0,359789	-5,768235	6,02	7460,3225631	12,425625
2116,403564	-0,00323	-0,0032	0,359789	-5,768235	6,03	7481,48659874	12,496225
2112,729248	-0,003229	-0,003201	0,359164	-5,786177	6,04	7489,62518416	12,567025
2112,729248	-0,003232	-0,003197	0,359164	-5,805588	6,05	7510,75247664	12,638025
2123,752197	-0,003232	-0,003198	0,361038	-5,805588	6,06	7571,176582305	12,709225
2123,752197	-0,003231	-0,003195	0,361038	-5,824412	6,07	7592,414104275	12,780625
2123,752197	-0,003231	-0,003197	0,361038	-5,824412	6,08	7613,651626245	12,852225
2123,752197	-0,003228	-0,003196	0,361038	-5,843823	6,09	7634,889148215	12,924025
2131,10083	-0,003232	-0,003198	0,362287	-5,843823	6,1	7682,61849215	12,996025
2127,426514	-0,00323	-0,003196	0,361663	-5,862647	6,11	7690,64684811	13,068225
2127,426514	-0,003229	-0,003196	0,361663	-5,862647	6,12	7711,92111325	13,140625
2134,775146	-0,003233	-0,003198	0,362912	-5,882059	6,13	7759,90765571	13,213225
2134,775146	-0,003231	-0,003197	0,362912	-5,882059	6,14	7781,25540717	13,286025
2145,798096	-0,003232	-0,003197	0,364786	-5,901176	6,15	7842,89204088	13,359025
2145,798096	-0,003231	-0,003198	0,364786	-5,901176	6,16	7864,35002184	13,432225
2138,449463	-0,003232	-0,003197	0,363536	-5,920588	6,17	7858,801776525	13,505625
2138,449463	-0,003231	-0,003197	0,363536	-5,920588	6,18	7880,186271155	13,579225
2142,123779	-0,003226	-0,003197	0,364161	-5,939412	6,19	7915,147363405	13,653025
2142,123779	-0,003232	-0,003198	0,364161	-5,939412	6,2	7936,568601195	13,727025
2153,146729	-0,00323	-0,003196	0,366035	-5,958529	6,21	7998,940098235	13,801225
2153,146729	-0,003232	-0,003195	0,366035	-5,958529	6,22	8020,471565525	13,875625
2160,495361	-0,003232	-0,003195	0,367284	-5,978235	6,23	8069,450173335	13,950225
2160,495361	-0,003226	-0,003196	0,367284	-5,978235	6,24	8091,055126945	14,025025
2160,495361	-0,00323	-0,003194	0,367284	-5,998235	6,25	8112,660080555	14,100025
2160,495361	-0,003228	-0,003197	0,367284	-5,998235	6,26	8134,265034165	14,175225
2160,495361	-0,003231	-0,003198	0,367284	-6,018529	6,27	8155,869987775	14,250625
2160,495361	-0,003231	-0,003197	0,367284	-6,018529	6,28	8177,474941385	14,326225
2167,843994	-0,00323	-0,003195	0,368533	-6,037941	6,29	8226,96795723	14,402025
2167,843994	-0,003232	-0,003197	0,368533	-6,037941	6,3	8248,64639717	14,478025
2175,192627	-0,003229	-0,003194	0,369783	-6,058235	6,31	8298,359872005	14,554225
2175,192627	-0,00323	-0,003196	0,369783	-6,058235	6,32	8320,111798275	14,630625
2171,518311	-0,003228	-0,003196	0,369158	-6,078235	6,33	8327,772722685	14,707225
2171,518311	-0,003232	-0,003198	0,369158	-6,078235	6,34	8349,487905795	14,784025
2182,54126	-0,003231	-0,003198	0,371032	-6,098235	6,35	8413,6965573	14,861025
2182,54126	-0,00323	-0,003197	0,371032	-6,098235	6,36	8435,5219699	14,938225
2186,215576	-0,00323	-0,003196	0,371657	-6,117941	6,37	8471,585357	15,015625
2186,215576	-0,00323	-0,0032	0,371657	-6,117941	6,38	8493,44751276	15,093225
2189,889893	-0,003229	-0,003196	0,372281	-6,137647	6,39	8529,621133235	15,171025
2189,889893	-0,00323	-0,003197	0,372281	-6,137647	6,4	8551,520032165	15,249025
2193,564209	-0,00323	-0,003195	0,372906	-6,157647	6,41	8587,803878235	15,327225
2193,564209	-0,003233	-0,003198	0,372906	-6,157647	6,42	8609,739520325	15,405625
2197,238525	-0,003231	-0,003196	0,373531	-6,177941	6,43	8646,133595875	15,484225
2197,238525	-0,003229	-0,003195	0,373531	-6,177941	6,44	8668,105981125	15,563025
2200,912842	-0,003231	-0,003197	0,374155	-6,196764	6,45	8704,61029011	15,642025
2200,912842	-0,003232	-0,003196	0,374155	-6,215294	6,46	8726,61941853	15,721225
2200,912842	-0,003231	-0,003196	0,374155	-6,215294	6,47	8748,62854695	15,800625
2200,912842	-0,003229	-0,003195	0,374155	-6,234412	6,48	8770,63767537	15,880225
2200,912842	-0,003231	-0,003196	0,374155	-6,234412	6,49	8792,64680379	15,960025
2208,261475	-0,003232	-0,003198	0,375404	-6,253235	6,5	8844,087207375	16,040025
2208,261475	-0,00323	-0,003198	0,375404	-6,253235	6,51	8866,169822125	16,120225
2208,261475	-0,003231	-0,003197	0,375404	-6,272647	6,52	8888,252436875	16,200625
2208,261475	-0,003231	-0,003197	0,375404	-6,272647	6,53	8910,335051625	16,281225
2219,284424	-0,003232	-0,003198	0,377278	-6,290883	6,54	8977,00549508	16,362025
2219,284424	-0,003228	-0,003198	0,377278	-6,290883	6,55	8999,19833932	16,443025
2219,284424	-0,003229	-0,003198	0,377278	-6,310294	6,56	9021,39118356	16,524225
2219,284424	-0,00323	-0,003195	0,377278	-6,310294	6,57	9043,5840278	16,605625
2226,633057	-0,00323	-0,003196	0,378528	-6,329412	6,58	9095,796037845	16,687225
2226,633057	-0,003231	-0,003197	0,378528	-6,329412	6,59	9118,062368415	16,769025
2219,284424	-0,003229	-0,003197	0,377278	-6,349118	6,6	9110,16256052	16,851025
2219,284424	-0,003229	-0,0032	0,377278	-6,349118	6,61	9132,35540476	16,933225
2222,95874	-0,003232	-0,003195	0,377903	-6,368235	6,62	9169,7048025	17,015625
2222,95874	-0,003231	-0,003197	0,377903	-6,368235	6,63	9191,9343899	17,098225
2226,633057	-0,003229	-0,003201	0,378528	-6,388824	6,64	9229,394021265	17,181025
2226,633057	-0,00323	-0,003198	0,378528	-6,388824	6,65	9251,660351835	17,264025
2230,307373	-0,00323	-0,0032	0,379152	-6,408529	6,66	9289,230208545	17,347225
2230,307373	-0,00323	-0,003198	0,379152	-6,408529	6,67	9311,533282275	17,430625
2237,656006	-0,003231	-0,003202	0,380402	-6,428529	6,68	9364,59038511	17,514225
2237,656006	-0,003232	-0,003198	0,380402	-6,428529	6,69	9386,96694517	17,598025
2233,981689	-0,003232	-0,003195	0,379777	-6,448236	6,7	9393,893002245	17,682025
2233,981689	-0,003229	-0,003196	0,379777	-6,448236	6,71	9416,232819135	17,766225
293,944946	-0,003231	-0,003196	0,049971	-6,467647	6,72	1241,91739685	17,850625
293,944946	-0,003232	-0,003197	0,049971	-6,467647	6,73	1244,85684631	17,935225
44,091743	-0,00323	-0,0032	0,007496	-6,486176	6,74	187,169449035	18,020025
44,091743	-0,00323	-0,0032	0,007496	-6,505294	6,75	187,610366465	18,105025
18,371559	-0,00323	-0,003197	0,003123	-6,505294	6,76	78,354699135	18,190225
18,371559	-0,003229	-0,003197	0,003123	-6,524412	6,77	78,538414725	18,275625
14,697248	-0,003231	-0,0032	0,002499	-6,524412	6,78	62,97770768	18,361225
7,348624	-0,003231	-0,003198	0,001249	-6,543235	6,79	31,56234008	18,447025
7,348624	-0,003232	-0,003201	0,001249	-6,543235	6,8	31,63582632	18,533025
11,022936	-0,003228	-0,003198	0,001874	-6,562647	6,81	47,56396884	18,619225
11,022936	-0,003229	-0,003194	0,001874	-6,562647	6,82	47,6741982	18,705625
11,022936	-0,003229	-0,003201	0,001874	-6,581176	6,83	47,78442756	18,792225
11,022936	-0,003231	-0,003197	0,001874	-6,581176	6,84	47,89465692	18,879025
0	-0,003229	-0,003197	0	-6,600294	6,85	0	18,966025
0	-0,00323	-0,003198	0	-6,600294	6,86	0	19,053225
7,348624	-0,00323	-0,003197	0,001249	-6,619118	6,87	32,15023	19,140625
7,348624	-0,003232	-0,003197	0,001249	-6,619118	6,88	32,22371624	19,228225
11,022936	-0,003229	-0,003197	0,001874	-6,638824	6,89	48,44580372	19,316025
11,022936	-0,003229	-0,003197	0,001874	-6,638824	6,9	48,55603308	19,404025
7,348624	-0,00323	-0,003195	0,001249	-6,657353	6,91	32,44417496	19,492225
7,348624	-0,00323	-0,003198	0,001249	-6,657353	6,92	32,5176612	19,580625
14,697248	-0,003232	-0,003198	0,002499	-6,677647	6,93	65,18229488	19,669225
14,697248	-0,00323	-0,003197	0,002499	-6,677647	6,94	65,32926736	19,758025
3,674312	-0,003232	-0,003197	0,000625	-6,697941	6,95	16,36905996	19,847025
3,674312	-0,003232	-0,003198	0,000625	-6,697941	6,96	16,40580308	19,936225
7,348624	-0,00323	-0,003198	0,001249	-6,717941	6,97	32,8850924	20,025625
7,348624	-0,00323	-0,0032	0,001249	-6,717941	6,98	32,95857864	20,115225
7,348624	-0,003229	-0,003196	0,001249	-6,737353	6,99	33,03206488	20,205025
7,348624	-0,00323	-0,003198	0,001249	-6,737353	7	33,10555112	20,295025
3,674312	-0,003232	-0,003196	0,000625	-6,756176	7,01	16,58951868	20,385225
3,674312	-0,00323	-0,003197	0,000625	-6,756176	7,02	16,6262618	20,475625
11,022936	-0,003229	-0,003198	0,001874	-6,775294	7,03	49,98901476	20,566225
11,022936	-0,003228	-0,003197	0,001874	-6,795	7,04	50,09924412	20,657025
11,022936	-0,003232	-0,003198	0,001874	-6,795	7,05	50,20947348	20,748025
11,022936	-0,003226	-0,003198	0,001874	-6,813824	7,06	50,31970284	20,839225
7,348624	-0,003231	-0,003197	0,001249	-6,813824	7,07	33,6199548	20,930625
7,348624	-0,003232	-0,003201	0,001249	-6,833235	7,08	33,69344104	21,022225
7,348624	-0,00323	-0,003196	0,001249	-6,833235	7,09	33,76692728	21,114025
7,348624	-0,00323	-0,003196	0,001249	-6,833235	7,1	33,84041352	21,206025
7,348624	-0,00323	-0,003197	0,001249	-6,857353	7,11	33,91389976	21,298225
7,348624	-0,003229	-0,003198	0,001249	-6,872353	7,12	33,987386	21,390625
7,348624	-0,003229	-0,003198	0,001249	-6,872353	7,13	34,06087224	21,483225
7,348624	-0,003229	-0,003194	0,001249	-6,890882	7,14	34,13435848	21,576025
7,348624	-0,003228	-0,003198	0,001249	-6,890882	7,15	34,20784472	21,669025
7,348624	-0,003232	-0,003197	0,001249	-6,910588	7,16	34,28133096	21,762225
7,348624	-0,003232	-0,0032	0,001249	-6,910588	7,17	34,3548172	21,855625
7,348624	-0,00323	-0,003198	0,001249	-6,929412	7,18	34,42830344	21,949225
14,697248	-0,00323	-0,003198	0,002499	-6,929412	7,19	69,00357936	22,043025
11,022936	-0,003231	-0,0032	0,001874	-6,939412	7,2	51,86291388	22,137025
11,022936	-0,003231	-0,003198	0,001874	-6,939412	7,21	51,97314324	22,231225
0	-0,003231	-0,0032	0	-6,939117	7,22	0	22,325625
0	-0,003229	-0,003198	0	-6,939117	7,23	0	22,420225
11,022936	-0,003231	-0,003195	0,001874	-6,939412	7,24	52,30383132	22,515025
11,022936	-0,003228	-0,003198	0,001874	-6,939412	7,25	52,41406068	22,610025
0	-0,003228	-0,003198	0	-6,939412	7,26	0	22,705225
					7,27
					7,28
					7,29
					7,3
					7,31
					7,32
					7,33
					7,34
					7,35
					7,36
					7,37
					7,38
					7,39
					7,4
					7,41
					7,42
					7,43
					7,44
					7,45
					7,46
					7,47
					7,48
					7,49
					7,5
					7,51
					7,52
					7,53
					7,54
					7,55
					7,56
					7,57
					7,58
					7,59
					7,6
					7,61
					7,62
					7,63
					7,64
					7,65
					7,66
					7,67
					7,68
					7,69
					7,7
					7,71
					7,72
					7,73
					7,74
					7,75
					7,76
					7,77
					7,78
					7,79
					7,8
					7,81
					7,82
					7,83
					7,84
					7,85
					7,86
					7,87
					7,88
					7,89
					7,9
					7,91
					7,92
					7,93
					7,94
					7,95
					7,96
					7,97
					7,98
					7,99
					8
					8,01
					8,02
					8,03
					8,04
					8,05
					8,06
					8,07
					8,08
					8,09
					8,1
					8,11
					8,12
					8,13
					8,14
					8,15
					8,16
					8,17
					8,18
					8,19
					8,2
					8,21
					8,22
					8,23
					8,24
					8,25
					8,26
					8,27
					8,28
					8,29
					8,3
					8,31
					8,32
					8,33
					8,34
					8,35
					8,36
					8,37
					8,38
					8,39
					8,4
					8,41
					8,42
					8,43
					8,44
					8,45
					8,46
					8,47
					8,48
					8,49
					8,5
					8,51
					8,52
					8,53
					8,54
					8,55
					8,56
					8,57
					8,58
					8,59
					8,6
					8,61
					8,62
					8,63
					8,64
					8,65
					8,66
					8,67
					8,68
					8,69
					8,7
					8,71
					8,72
					8,73
					8,74
					8,75
					8,76
					8,77
					8,78
					8,79
					8,8
					8,81
					8,82
					8,83
					8,84
					8,85
					8,86
					8,87
					8,88
					8,89
					8,9
					8,91
					8,92
					8,93
					8,94
					8,95
					8,96
					8,97
					8,98
					8,99
					9
					9,01
					9,02
					9,03
					9,04
					9,05
					9,06
					9,07
					9,08
					9,09
					9,1
					9,11
					9,12
					9,13
					9,14
					9,15
					9,16
					9,17
					9,18
					9,19
					9,2
					9,21
					9,22
					9,23
					9,24
					9,25
					9,26
					9,27
					9,28

## Corde3_bis
Mesure effectuée le 31/03/2014 à 15:33
exl 116
Vitesse 0.1mm/s
Section 0.17mm2

gain force	gain longi	fact J longi	gain J trans	fact J trans	section mm²
0,002	0,1	2,09	0,1	2,09	0,17

contrainte MPa	def longi	def trans	Force en kN	Position	Allongement	Covariance	Variance_allong	Contrainte dans la corde en fonction de l'allongement / Corde 3 EXL120 - Essai 2 / Allongement (mm) / Contrainte (MPa)
260,87616	-0,00323	-0,0032	0,044349	-0,002353	0,01	2176,7479169356	6,943225
260,87616	-0,00323	-0,0032	0,044349	-0,002353	0,02	2168,487014025	6,890625
260,87616	-0,00323	-0,0032	0,044349	-0,002353	0,03	2160,2261111144	6,838225
257,201843	-0,003233	-0,003197	0,043724	-0,002353	0,04	2161,5368039889	6,786025
260,87616	-0,00323	-0,003201	0,044349	-0,002353	0,05	2143,7043052933	6,734025
260,87616	-0,003228	-0,003197	0,044349	-0,002353	0,06	2135,4434023827	6,682225
260,87616	-0,003229	-0,003195	0,044349	-0,002353	0,07	2127,1824994722	6,630625
260,87616	-0,003229	-0,003195	0,044349	-0,002353	0,08	2118,9215965616	6,579225
260,87616	-0,003229	-0,003197	0,044349	-0,002353	0,09	2110,660693651	6,528025
260,87616	-0,00323	-0,003197	0,044349	-0,002353	0,1	2102,3997907404	6,477025
260,87616	-0,003232	-0,0032	0,044349	-0,002353	0,11	2094,1388878299	6,426225
260,87616	-0,003229	-0,003197	0,044349	-0,002353	0,12	2085,8779849193	6,375625
264,550446	-0,003229	-0,003197	0,044974	-0,002353	0,13	2068,3762527187	6,325225
264,550446	-0,00323	-0,003197	0,044974	-0,002353	0,14	2060,1520926682	6,275025
260,87616	-0,00323	-0,003196	0,044349	-0,002353	0,15	2061,0952761876	6,225025
260,87616	-0,003229	-0,003197	0,044349	-0,002353	0,16	2052,834373277	6,175225
257,201843	-0,003229	-0,003197	0,043724	-0,002353	0,17	2053,6674049414	6,125625
257,201843	-0,003231	-0,003198	0,043724	-0,002353	0,18	2045,3697588609	6,076225
260,87616	-0,003231	-0,003198	0,044349	-0,002353	0,19	2028,0516645453	6,027025
260,87616	-0,003233	-0,003197	0,044349	-0,002353	0,2	2019,7907616347	5,978025
268,224762	-0,003231	-0,003195	0,045598	-0,002353	0,21	1993,6360128542	5,929225
268,224762	-0,003229	-0,003198	0,045598	-0,002353	0,22	1985,4485959636	5,880625
260,87616	-0,003231	-0,003197	0,044349	-0,002353	0,23	1995,008052903	5,832225
260,87616	-0,003231	-0,003197	0,044349	-0,002353	0,24	1986,7471499924	5,784025
268,224762	-0,003229	-0,003195	0,045598	-0,002941	0,25	1960,8863452919	5,736025
268,224762	-0,003231	-0,003197	0,045598	-0,002941	0,26	1952,6989284013	5,688225
260,87616	-0,00323	-0,003195	0,044349	-0,028824	0,27	1961,9644412607	5,640625
260,87616	-0,003232	-0,003196	0,044349	-0,028824	0,28	1953,7035383502	5,593225
268,224762	-0,003231	-0,003197	0,045598	-0,05	0,29	1928,1366777296	5,546025
268,224762	-0,003228	-0,003196	0,045598	-0,05	0,3	1919,949260839	5,499025
271,899078	-0,003232	-0,003195	0,046223	-0,070882	0,31	1903,1823160884	5,452225
271,899078	-0,003229	-0,003196	0,046223	-0,070882	0,32	1895,0316423579	5,405625
282,922028	-0,003229	-0,003196	0,048097	-0,091471	0,33	1861,3628393773	5,359225
282,922028	-0,003232	-0,003198	0,048097	-0,091471	0,34	1853,3223951467	5,313025
290,27063	-0,003231	-0,003195	0,049346	-0,114412	0,35	1828,4169093262	5,267025
290,27063	-0,003228	-0,003198	0,049346	-0,114412	0,36	1820,4499511156	5,221225
293,944946	-0,003228	-0,003198	0,049971	-0,134706	0,37	1804,123924005	5,175625
293,944946	-0,003228	-0,003197	0,049971	-0,134706	0,38	1796,1937089544	5,130225
304,967896	-0,003226	-0,003196	0,051845	-0,154118	0,39	1763,4067416539	5,085025
304,967896	-0,003231	-0,003195	0,051845	-0,154118	0,4	1755,5867561033	5,040025
315,990814	-0,003231	-0,003197	0,053718	-0,174706	0,41	1723,1305488227	4,995225
315,990814	-0,00323	-0,003196	0,053718	-0,174706	0,42	1715,4207924522	4,950625
312,316528	-0,00323	-0,003196	0,053094	-0,194412	0,43	1715,8495795716	4,906225
312,316528	-0,003231	-0,003194	0,053094	-0,194412	0,44	1708,103080341	4,862025
330,68808	-0,003232	-0,003197	0,056217	-0,213529	0,45	1660,0310244704	4,818025
330,68808	-0,003233	-0,003197	0,056217	-0,213529	0,46	1652,4682407599	4,774225
330,68808	-0,00323	-0,003196	0,056217	-0,234412	0,47	1644,9054570493	4,730625
330,68808	-0,003228	-0,003195	0,056217	-0,234412	0,48	1637,3426733387	4,687225
323,339447	-0,003228	-0,003197	0,054968	-0,253529	0,49	1645,6161937432	4,644025
323,339447	-0,003231	-0,003198	0,054968	-0,253529	0,5	1637,9799237026	4,601025
334,362396	-0,003231	-0,003195	0,056842	-0,272353	0,51	1606,809657547	4,558225
334,362396	-0,003228	-0,003196	0,056842	-0,272353	0,52	1599,2836169964	4,515625
327,013763	-0,003231	-0,003197	0,055592	-0,292059	0,53	1607,2999352409	4,473225
327,013763	-0,003231	-0,003197	0,055592	-0,292059	0,54	1599,7004083603	4,431025
330,68808	-0,003229	-0,003197	0,056217	-0,311471	0,55	1584,4031873647	4,389025
330,68808	-0,00323	-0,003198	0,056217	-0,311471	0,56	1576,8404036542	4,347225
330,68808	-0,003229	-0,003197	0,056217	-0,330588	0,57	1569,2776199436	4,305625
330,68808	-0,003229	-0,003195	0,056217	-0,330588	0,58	1561,714836233	4,264225
334,362396	-0,003225	-0,0032	0,056842	-0,351765	0,59	1546,6013331424	4,223025
334,362396	-0,003231	-0,003195	0,056842	-0,351765	0,6	1539,0752925919	4,182025
338,036713	-0,00323	-0,003196	0,057466	-0,371176	0,61	1524,0720169463	4,141225
338,036713	-0,003231	-0,003196	0,057466	-0,371176	0,62	1516,5827195657	4,100625
330,68808	-0,003231	-0,003195	0,056217	-0,391765	0,63	1523,9009176802	4,060225
330,68808	-0,003231	-0,003197	0,056217	-0,391765	0,64	1516,3381339696	4,020025
338,036713	-0,003232	-0,003191	0,057466	-0,409412	0,65	1494,114827424	3,980025
338,036713	-0,00323	-0,0032	0,057466	-0,428235	0,66	1486,6255300434	3,940225
345,385315	-0,003232	-0,003196	0,058716	-0,428235	0,67	1464,6227437129	3,900625
345,385315	-0,003228	-0,003195	0,058716	-0,447059	0,68	1457,2069323523	3,861225
352,733948	-0,003229	-0,003196	0,059965	-0,447059	0,69	1435,4245434767	3,822025
363,756866	-0,00323	-0,003195	0,061839	-0,466176	0,7	1406,6426429362	3,783025
363,756866	-0,00323	-0,003194	0,061839	-0,466176	0,71	1399,4105470856	3,744225
367,431183	-0,003231	-0,003194	0,062463	-0,485882	0,72	1385,10539101	3,705625
367,431183	-0,00323	-0,003198	0,062463	-0,485882	0,73	1377,9100383294	3,667225
378,454132	-0,003226	-0,0032	0,064337	-0,505	0,74	1349,7159678039	3,629025
378,454132	-0,003231	-0,003196	0,064337	-0,505	0,75	1342,6308446133	3,591025
374,779816	-0,00323	-0,003195	0,063713	-0,524118	0,76	1342,4718070827	3,553225
374,779816	-0,00323	-0,003197	0,063713	-0,524118	0,77	1335,3499407322	3,515625
374,779816	-0,00323	-0,003195	0,063713	-0,542941	0,78	1328,2280743816	3,478225
374,779816	-0,003229	-0,003196	0,063713	-0,542941	0,79	1321,106208031	3,441025
385,802765	-0,00323	-0,003197	0,065586	-0,562059	0,8	1293,6470007754	3,404025
385,802765	-0,00323	-0,003195	0,065586	-0,562059	0,81	1286,6353639149	3,367225
382,128448	-0,00323	-0,003195	0,064962	-0,583529	0,82	1286,3293555793	3,330625
382,128448	-0,00323	-0,003197	0,064962	-0,583529	0,83	1279,2809755487	3,294225
404,174316	-0,00323	-0,003197	0,06871	-0,602353	0,84	1232,4398037782	3,258025
404,174316	-0,003229	-0,003197	0,06871	-0,602353	0,85	1225,6118824276	3,222025
396,825684	-0,003229	-0,003197	0,06746	-0,621765	0,86	1231,901269197	3,186225
396,825684	-0,003231	-0,003196	0,06746	-0,621765	0,87	1224,9998615264	3,150625
407,848633	-0,003231	-0,003197	0,069334	-0,640882	0,88	1198,6429488709	3,115225
407,848633	-0,00323	-0,003197	0,069334	-0,640882	0,89	1191,8517706903	3,080025
422,545868	-0,00323	-0,003197	0,071833	-0,661176	0,9	1159,4139174347	3,045025
422,545868	-0,003232	-0,003198	0,071833	-0,661176	0,91	1152,7697116042	3,010225
429,894501	-0,00323	-0,003196	0,073082	-0,681765	0,92	1133,4491138486	2,975625
429,894501	-0,003229	-0,003196	0,073082	-0,681765	0,93	1126,878394348	2,941225
433,568817	-0,003229	-0,003196	0,073707	-0,700882	0,94	1114,0429660674	2,907025
433,568817	-0,00323	-0,003198	0,073707	-0,700882	0,95	1107,5089897269	2,873025
444,591736	-0,003224	-0,003197	0,075581	-0,720588	0,96	1082,4013948713	2,839225
444,591736	-0,003229	-0,003196	0,075581	-0,720588	0,97	1075,9776477207	2,805625
459,289001	-0,003229	-0,003196	0,078079	-0,743529	0,98	1045,0829543452	2,772225
459,289001	-0,003231	-0,003196	0,078079	-0,743529	0,99	1038,8061798446	2,739025
455,614685	-0,003231	-0,003197	0,077454	-0,762647	1	1038,573655164	2,706025
455,614685	-0,003231	-0,003196	0,077454	-0,762647	1,01	1032,2601375034	2,673225
459,289001	-0,003228	-0,003195	0,078079	-0,781471	1,02	1019,9758563429	2,640625
459,289001	-0,003229	-0,003197	0,078079	-0,781471	1,03	1013,6990818423	2,608225
466,637604	-0,003226	-0,003197	0,079328	-0,801176	1,04	995,6277995267	2,576025
466,637604	-0,003228	-0,003196	0,079328	-0,801176	1,05	989,4245110561	2,544025
488,683472	-0,003233	-0,003196	0,083076	-0,822059	1,06	948,2785218056	2,512225
488,683472	-0,003226	-0,003195	0,083076	-0,822059	1,07	942,295692015	2,480625
492,357788	-0,00323	-0,003196	0,083701	-0,841471	1,08	930,5625576844	2,449225
492,357788	-0,00323	-0,003198	0,083701	-0,841471	1,09	924,6164710539	2,418025
496,032104	-0,003229	-0,003196	0,084325	-0,860882	1,1	912,9935662033	2,387025
496,032104	-0,00323	-0,003196	0,084325	-0,860882	1,11	907,0842227327	2,356225
507,055054	-0,003229	-0,003194	0,086199	-0,880588	1,12	884,3648805121	2,325625
507,055054	-0,003231	-0,003196	0,086199	-0,880588	1,13	878,5657665416	2,295225
510,72937	-0,003231	-0,003195	0,086824	-0,901765	1,14	867,236806991	2,265025
510,72937	-0,003231	-0,003195	0,086824	-0,901765	1,15	861,4744361804	2,235025
521,752319	-0,003229	-0,003195	0,088698	-0,921765	1,16	839,3429861049	2,205225
521,752319	-0,003229	-0,003198	0,088698	-0,921765	1,17	833,6908447843	2,175625
529,100891	-0,00323	-0,003196	0,089947	-0,940588	1,18	817,2730454837	2,146225
529,100891	-0,003231	-0,0032	0,089947	-0,940588	1,19	811,6943898831	2,117025
540,12384	-0,00323	-0,003194	0,091821	-0,961176	1,2	790,1875729776	2,088025
540,12384	-0,00323	-0,003197	0,091821	-0,961176	1,21	784,719146867	2,059225
543,798157	-0,003228	-0,003196	0,092446	-0,980588	1,22	774,0148190314	2,030625
543,798157	-0,00323	-0,003197	0,092446	-0,980588	1,23	768,5831360909	2,002225
540,12384	-0,003228	-0,003197	0,091821	-1,000294	1,24	768,3138685353	1,974025
540,12384	-0,003229	-0,003195	0,091821	-1,000294	1,25	762,8454424247	1,946025
547,472473	-0,003229	-0,003195	0,09307	-1,019118	1,26	747,1991596091	1,918225
547,472473	-0,003229	-0,003195	0,09307	-1,019118	1,27	741,8042198286	1,890625
565,844055	-0,00323	-0,003201	0,096193	-1,038529	1,28	711,332070618	1,863225
565,844055	-0,003231	-0,003197	0,096193	-1,057353	1,29	706,1208466574	1,836025
573,192688	-0,003226	-0,003198	0,097443	-1,057353	1,3	691,0257113119	1,809025
573,192688	-0,00323	-0,003198	0,097443	-1,076471	1,31	685,8879736813	1,782225
580,54126	-0,003225	-0,003195	0,098692	-1,076471	1,32	671,0133781507	1,755625
584,215576	-0,003229	-0,003198	0,099317	-1,095588	1,33	661,1174007001	1,729225
584,215576	-0,00323	-0,003196	0,099317	-1,095588	1,34	656,0898919496	1,703025
595,238525	-0,003228	-0,0032	0,101191	-1,114118	1,35	636,787664244	1,677025
595,238525	-0,00323	-0,003196	0,101191	-1,114118	1,36	631,8703849834	1,651225
595,238525	-0,003228	-0,003198	0,101191	-1,133529	1,37	626,9531057229	1,625625
595,238525	-0,00323	-0,003196	0,101191	-1,133529	1,38	622,0358264623	1,600225
595,238525	-0,00323	-0,003201	0,101191	-1,153235	1,39	617,1185472017	1,575025
595,238525	-0,003232	-0,003195	0,101191	-1,153235	1,4	612,2012679411	1,550025
617,284424	-0,003226	-0,003196	0,104938	-1,172353	1,41	580,0573034156	1,525225
617,284424	-0,003226	-0,003197	0,104938	-1,172353	1,42	575,360483145	1,500625
624,633057	-0,00323	-0,003198	0,106188	-1,191471	1,43	561,7350737794	1,476225
624,633057	-0,003231	-0,003198	0,106188	-1,191471	1,44	557,1117398389	1,452025
631,981628	-0,003229	-0,003197	0,107437	-1,210588	1,45	543,7068635533	1,428025
631,981628	-0,003231	-0,003197	0,107437	-1,210588	1,46	539,1570153227	1,404225
631,981628	-0,003231	-0,003196	0,107437	-1,230882	1,47	534,6071670921	1,380625
631,981628	-0,003231	-0,003197	0,107437	-1,230882	1,48	530,0573188616	1,357225
646,678894	-0,00323	-0,003195	0,109935	-1,25	1,49	508,532128401	1,334025
646,678894	-0,003229	-0,003195	0,109935	-1,25	1,5	504,1292528304	1,311025
654,027527	-0,003228	-0,003196	0,111185	-1,269706	1,51	491,3856788049	1,288225
654,027527	-0,003229	-0,003196	0,111185	-1,269706	1,52	487,0562895643	1,265625
665,050476	-0,003231	-0,003196	0,113059	-1,290588	1,53	470,4363121887	1,243225
665,050476	-0,00323	-0,003196	0,113059	-1,290588	1,54	466,2171524381	1,221025
668,724792	-0,003229	-0,003196	0,113683	-1,308529	1,55	457,9746166676	1,199025
668,724792	-0,003231	-0,003196	0,113683	-1,327647	1,56	453,792200077	1,177225
676,073425	-0,003229	-0,003195	0,114932	-1,327647	1,57	441,7100030114	1,155625
676,073425	-0,00323	-0,003196	0,114932	-1,346765	1,58	437,6010727509	1,134225
683,421997	-0,003229	-0,003197	0,116182	-1,346765	1,59	425,7393990303	1,113025
687,096313	-0,003228	-0,003195	0,116806	-1,365882	1,6	417,8642942697	1,092025
687,096313	-0,00323	-0,003194	0,116806	-1,365882	1,61	413,8655928891	1,071225
701,793579	-0,003229	-0,003198	0,119305	-1,384706	1,62	394,8021938586	1,050625
701,793579	-0,003229	-0,003197	0,119305	-1,384706	1,63	390,950465138	1,030225
705,467896	-0,003229	-0,003196	0,11993	-1,404118	1,64	383,4060478324	1,010025
705,467896	-0,00323	-0,003196	0,11993	-1,404118	1,65	379,5910622819	0,990025
705,467896	-0,003231	-0,003196	0,11993	-1,422647	1,66	375,7760767313	0,970225
705,467896	-0,00323	-0,003198	0,11993	-1,422647	1,67	371,9610911807	0,950625
723,839478	-0,003231	-0,003195	0,123053	-1,442059	1,68	350,4175290001	0,931225
723,839478	-0,003228	-0,003198	0,123053	-1,442059	1,69	346,7862592696	0,912025
723,839478	-0,003229	-0,003196	0,123053	-1,461177	1,7	343,154989539	0,893025
723,839478	-0,003228	-0,003196	0,123053	-1,461177	1,71	339,5237198084	0,874225
742,210999	-0,00323	-0,003198	0,126176	-1,480882	1,72	318,8987931529	0,855625
742,210999	-0,003231	-0,003198	0,126176	-1,480882	1,73	315,4512386323	0,837225
745,885315	-0,003228	-0,003196	0,126801	-1,5	1,74	308,6784281317	0,819025
745,885315	-0,00323	-0,003198	0,126801	-1,5	1,75	305,2676167711	0,801025
745,885315	-0,003229	-0,003194	0,126801	-1,519412	1,76	301,8568054106	0,783225
745,885315	-0,003229	-0,003196	0,126801	-1,519412	1,77	298,44599405	0,765625
764,256897	-0,00323	-0,003195	0,129924	-1,538823	1,78	279,1437642594	0,748225
764,256897	-0,003229	-0,003198	0,129924	-1,557353	1,79	275,9166687189	0,731025
767,931213	-0,003229	-0,003197	0,130548	-1,557353	1,8	269,5847761583	0,714025
767,931213	-0,003229	-0,003196	0,130548	-1,576471	1,81	266,3944237777	0,697225
775,279846	-0,003229	-0,003196	0,131798	-1,576471	1,82	257,1414491721	0,680625
778,954102	-0,003228	-0,003197	0,132422	-1,595294	1,83	251,0300644816	0,664225
778,954102	-0,003231	-0,003197	0,132422	-1,595294	1,84	247,949940991	0,648025
786,302734	-0,003228	-0,003197	0,133671	-1,614412	1,85	239,0276550604	0,632025
786,302734	-0,003229	-0,003198	0,133671	-1,614412	1,86	236,0210178899	0,616225
789,977051	-0,003229	-0,003198	0,134296	-1,633824	1,87	230,1667850443	0,600625
789,977051	-0,003224	-0,003197	0,134296	-1,633824	1,88	227,1968910437	0,585225
804,674316	-0,003224	-0,003197	0,136795	-1,653235	1,89	213,1305619681	0,570025
804,674316	-0,00323	-0,003198	0,136795	-1,653235	1,9	210,3076406176	0,555025
812,022949	-0,00323	-0,003198	0,138044	-1,672353	1,91	202,083474012	0,540225
812,022949	-0,003232	-0,003198	0,138044	-1,672353	1,92	199,3340389914	0,525625
819,371582	-0,003229	-0,003197	0,139293	-1,691176	1,93	191,3303313759	0,511225
819,371582	-0,003231	-0,003197	0,139293	-1,691176	1,94	188,6543826853	0,497025
823,045898	-0,003228	-0,003198	0,139918	-1,710294	1,95	183,4247843747	0,483025
823,045898	-0,003229	-0,003195	0,139918	-1,710294	1,96	180,7855788441	0,469225
837,743103	-0,003233	-0,003197	0,142416	-1,730294	1,97	168,2257599386	0,455625
837,743103	-0,00323	-0,003196	0,142416	-1,730294	1,98	165,733526458	0,442225
841,417419	-0,003229	-0,003196	0,143041	-1,749706	1,99	160,8346159974	0,429025
841,417419	-0,003229	-0,003196	0,143041	-1,749706	2	158,3791256769	0,416025
841,417419	-0,003229	-0,003196	0,143041	-1,769706	2,01	155,9236353563	0,403225
841,417419	-0,00323	-0,003196	0,143041	-1,769706	2,02	153,4681450357	0,390625
856,114685	-0,00323	-0,003196	0,145539	-1,789412	2,03	141,9738361251	0,378225
856,114685	-0,003228	-0,003197	0,145539	-1,789412	2,04	139,6653184646	0,366025
859,789001	-0,003228	-0,003197	0,146164	-1,810588	2,05	135,170582784	0,354025
859,789001	-0,00323	-0,003196	0,146164	-1,810588	2,06	132,8988082834	0,342225
874,486267	-0,00323	-0,003196	0,148663	-1,830588	2,07	122,1761058329	0,330625
874,486267	-0,003226	-0,003195	0,148663	-1,830588	2,08	120,0513039923	0,319225
878,160522	-0,003226	-0,003195	0,149287	-1,85	2,09	115,8872906267	0,308025
878,160522	-0,003228	-0,003196	0,149287	-1,85	2,1	113,7992313361	0,297025
885,509155	-0,003225	-0,003197	0,150537	-1,869706	2,11	107,7796533906	0,286225
885,509155	-0,00323	-0,003197	0,150537	-1,869706	2,12	105,76508043	0,275625
885,509155	-0,00323	-0,0032	0,150537	-1,89	2,13	103,7505074694	0,265225
885,509155	-0,00323	-0,003197	0,150537	-1,89	2,14	101,7359345089	0,255025
900,206421	-0,00323	-0,0032	0,153035	-1,909412	2,15	92,4462148783	0,245025
900,206421	-0,003233	-0,003197	0,153035	-1,909412	2,16	90,5786145777	0,235225
914,903687	-0,003233	-0,003197	0,155534	-1,932941	2,17	81,7298129271	0,225625
914,903687	-0,003229	-0,003198	0,155534	-1,932941	2,18	80,0091852866	0,216225
907,555054	-0,00323	-0,003198	0,154284	-1,947941	2,19	81,632185661	0,207025
907,555054	-0,003232	-0,003197	0,154284	-1,966765	2,2	79,8380716904	0,198025
925,926636	-0,003229	-0,003196	0,157408	-1,966765	2,21	70,0523195499	0,189225
925,926636	-0,003228	-0,003196	0,157408	-1,986471	2,22	68,4419213993	0,180625
918,578003	-0,003231	-0,0032	0,156158	-1,986471	2,23	69,8812059437	0,172225
933,275208	-0,003229	-0,003197	0,158657	-2,005294	2,24	62,2449534381	0,164025
933,275208	-0,003228	-0,003197	0,158657	-2,005294	2,25	60,7080410076	0,156025
940,62384	-0,003228	-0,003196	0,159906	-2,025	2,26	56,341905257	0,148225
940,62384	-0,003233	-0,0032	0,159906	-2,025	2,27	54,8784791464	0,140625
951,64679	-0,003228	-0,003195	0,16178	-2,04353	2,28	49,3916762859	0,133225
951,64679	-0,00323	-0,003198	0,16178	-2,04353	2,29	48,0384796753	0,126025
962,669739	-0,00323	-0,0032	0,163654	-2,062353	2,3	42,8823656597	0,119025
962,669739	-0,003229	-0,003201	0,163654	-2,062353	2,31	41,6393985391	0,112225
973,692688	-0,00323	-0,003196	0,165528	-2,081765	2,32	36,8139729936	0,105625
973,692688	-0,003229	-0,003198	0,165528	-2,081765	2,33	35,681235363	0,099225
970,018372	-0,003232	-0,003197	0,164903	-2,100882	2,34	35,6691641124	0,093025
970,018372	-0,003229	-0,003198	0,164903	-2,100882	2,35	34,4996833219	0,087025
977,366943	-0,003229	-0,003198	0,166152	-2,12	2,36	31,2358597963	0,081225
977,366943	-0,003229	-0,003197	0,166152	-2,12	2,37	30,1398647157	0,075625
988,389893	-0,003228	-0,003198	0,168026	-2,139706	2,38	26,1227878851	0,070225
988,389893	-0,003231	-0,003196	0,168026	-2,139706	2,39	25,1370223046	0,065025
992,064209	-0,003231	-0,003198	0,168651	-2,16	2,4	23,251049304	0,060025
992,064209	-0,00323	-0,003193	0,168651	-2,16	2,41	22,3020268834	0,055225
995,738525	-0,003228	-0,003197	0,169276	-2,18	2,42	20,5262833629	0,050625
995,738525	-0,003232	-0,003196	0,169276	-2,18	2,43	19,6140041023	0,046225
1010,435791	-0,003226	-0,003197	0,171774	-2,199412	2,44	15,6887853117	0,042025
1010,435791	-0,003232	-0,003196	0,171774	-2,199412	2,45	14,9234787111	0,038025
1021,45874	-0,003231	-0,003198	0,173648	-2,221471	2,46	12,1189265456	0,034225
1021,45874	-0,003231	-0,003197	0,173648	-2,221471	2,47	11,463849435	0,030625
1028,807373	-0,003229	-0,003197	0,174897	-2,240294	2,48	9,5962478794	0,027225
1028,807373	-0,003229	-0,003196	0,174897	-2,240294	2,49	9,0146570989	0,024025
1036,156006	-0,003231	-0,003198	0,176147	-2,26	2,5	7,3675145333	0,021025
1036,156006	-0,003229	-0,003194	0,176147	-2,26	2,51	6,8594100827	0,018225
1043,504639	-0,003228	-0,003195	0,177396	-2,279118	2,52	5,4327265071	0,015625
1043,504639	-0,00323	-0,003195	0,177396	-2,279118	2,53	4,9981083866	0,013225
1050,853271	-0,003229	-0,003196	0,178645	-2,299706	2,54	3,791883906	0,011025
1050,853271	-0,00323	-0,003196	0,178645	-2,299706	2,55	3,4307521054	0,009025
1061,876099	-0,003229	-0,003197	0,180519	-2,319118	2,56	2,1326799249	0,007225
1061,876099	-0,003229	-0,003196	0,180519	-2,319118	2,57	1,8817764043	0,005625
1065,550415	-0,003231	-0,003196	0,181144	-2,339118	2,58	1,3920423437	0,004225
1065,550415	-0,00323	-0,003194	0,181144	-2,339118	2,59	1,1778819831	0,003025
1076,573364	-0,003229	-0,003197	0,183017	-2,357941	2,6	0,4676889176	0,002025
1076,573364	-0,003228	-0,003196	0,183017	-2,357941	2,61	0,363758047	0,001225
1072,899048	-0,003229	-0,0032	0,182393	-2,377647	2,62	0,3516850764	0,000625
1072,899048	-0,003229	-0,003194	0,182393	-2,396471	2,63	0,2110110459	0,000225
1083,921997	-0,003231	-0,0032	0,184267	-2,396471	2,64	0,0152222703	0,000025
1083,921997	-0,00323	-0,003197	0,184267	-2,415	2,65	-0,0152222703	0,000025
1098,619263	-0,00323	-0,003197	0,186765	-2,415	2,66	0,1747921791	0,000225
1105,967896	-0,00323	-0,003196	0,188015	-2,434412	2,67	0,4750361236	0,000625
1105,967896	-0,003235	-0,0032	0,188015	-2,434412	2,68	0,665050573	0,001225
1109,642212	-0,00323	-0,003196	0,188639	-2,452941	2,69	1,0204092424	0,002025
1109,642212	-0,003231	-0,003197	0,188639	-2,452941	2,7	1,2471668519	0,003025
1120,665161	-0,00323	-0,003197	0,190513	-2,472647	2,71	2,1904161463	0,004225
1120,665161	-0,003231	-0,003196	0,190513	-2,472647	2,72	2,5274032457	0,005625
1135,362427	-0,003231	-0,003197	0,193012	-2,491471	2,73	4,1136579551	0,007225
1135,362427	-0,00323	-0,003196	0,193012	-2,491471	2,74	4,5976177146	0,009025
1131,68811	-0,003232	-0,0032	0,192387	-2,511177	2,75	4,695774189	0,011025
1131,68811	-0,00323	-0,0032	0,192387	-2,511177	2,76	5,1429907784	0,013225
1146,385376	-0,00323	-0,003196	0,194886	-2,530294	2,77	7,4273656179	0,015625
1146,385376	-0,003229	-0,003198	0,194886	-2,530294	2,78	8,0215548673	0,018225
1142,71106	-0,003224	-0,003198	0,194261	-2,549118	2,79	8,0829682967	0,021025
1142,71106	-0,003232	-0,003197	0,194261	-2,549118	2,8	8,6404143861	0,024025
1153,733887	-0,00323	-0,003195	0,196135	-2,569118	2,81	11,0166269306	0,027225
1153,733887	-0,003229	-0,0032	0,196135	-2,569118	2,82	11,68430129	0,030625
1161,08252	-0,003231	-0,003196	0,197384	-2,587647	2,83	13,7114727544	0,034225
1161,08252	-0,003226	-0,0032	0,197384	-2,606471	2,84	14,4526334439	0,038025
1172,105469	-0,003228	-0,003198	0,199258	-2,606471	2,85	17,4534986783	0,042025
1172,105469	-0,00323	-0,003197	0,199258	-2,625294	2,86	18,3048888577	0,046225
1175,779785	-0,003229	-0,003193	0,199883	-2,625294	2,87	19,9830001371	0,050625
1186,802734	-0,003229	-0,003198	0,201756	-2,644412	2,88	23,4615264916	0,055225
1186,802734	-0,003231	-0,0032	0,201756	-2,644412	2,89	24,459889321	0,060025
1190,477051	-0,003231	-0,003196	0,202381	-2,663824	2,9	26,3952029854	0,065025
1190,477051	-0,00323	-0,003198	0,202381	-2,663824	2,91	27,4303089849	0,070225
1205,174316	-0,003231	-0,0032	0,20488	-2,683235	2,92	32,5071628593	0,075625
1205,174316	-0,003231	-0,003198	0,20488	-2,683235	2,93	33,6892415087	0,081225
1201,5	-0,003226	-0,003197	0,204255	-2,702647	2,94	33,7873969381	0,087025
1201,5	-0,00323	-0,003197	0,204255	-2,702647	2,95	34,9327324276	0,093025
1219,871582	-0,003229	-0,003195	0,207378	-2,721471	2,96	41,865116247	0,099225
1219,871582	-0,00323	-0,003197	0,207378	-2,721471	2,97	43,1941675564	0,105625
1219,871582	-0,003231	-0,003197	0,207378	-2,740294	2,98	44,5232188659	0,112225
1219,871582	-0,003229	-0,003197	0,207378	-2,740294	2,99	45,8522701753	0,119025
1234,568848	-0,003231	-0,003197	0,209877	-2,759706	3	52,3988509147	0,126025
1234,568848	-0,00323	-0,003198	0,209877	-2,759706	3,01	53,8748748841	0,133225
1241,91748	-0,003225	-0,003196	0,211126	-2,778824	3,02	58,1066358536	0,140625
1241,91748	-0,003229	-0,003197	0,211126	-2,778824	3,03	59,656146143	0,148225
1245,591797	-0,003228	-0,0032	0,211751	-2,797647	3,04	62,6570116474	0,156025
1245,591797	-0,003232	-0,003198	0,211751	-2,797647	3,05	64,2432651069	0,164025
1245,591797	-0,003232	-0,003197	0,211751	-2,817353	3,06	65,8295185663	0,172225
1245,591797	-0,003229	-0,003197	0,211751	-2,836765	3,07	67,4157720257	0,180625
1252,940308	-0,00323	-0,003196	0,213	-2,836765	3,08	72,1986277701	0,189225
1252,940308	-0,00323	-0,003198	0,213	-2,855882	3,09	73,8583663396	0,198025
1263,963257	-0,003231	-0,003196	0,214874	-2,855882	3,1	80,533546704	0,207025
1263,963257	-0,003232	-0,003198	0,214874	-2,874706	3,11	82,3035147634	0,216225
1274,986206	-0,003233	-0,003193	0,216748	-2,874706	3,12	89,3093835979	0,225625
1278,660522	-0,003231	-0,003197	0,217372	-2,894118	3,13	92,9716244073	0,235225
1278,660522	-0,003229	-0,003196	0,217372	-2,894118	3,14	94,8885651167	0,245025
1289,683472	-0,003228	-0,003198	0,219246	-2,912941	3,15	102,3720955761	0,255025
1289,683472	-0,00323	-0,003196	0,219246	-2,912941	3,16	104,3992657856	0,265225
1300,706421	-0,003231	-0,003197	0,22112	-2,931765	3,17	112,21348422	0,275625
1300,706421	-0,003229	-0,003198	0,22112	-2,931765	3,18	114,3508839194	0,286225
1297,032104	-0,003228	-0,003197	0,220495	-2,951176	3,19	114,4857808539	0,297025
1297,032104	-0,003229	-0,003197	0,220495	-2,951176	3,2	116,5864373833	0,308025
1315,403687	-0,003228	-0,003195	0,223619	-2,970294	3,21	129,0670383077	0,319225
1315,403687	-0,003232	-0,003196	0,223619	-2,970294	3,22	131,3514106671	0,330625
1311,72937	-0,00323	-0,003196	0,222994	-2,989412	3,23	131,4863075816	0,342225
1311,72937	-0,00323	-0,003196	0,222994	-2,989412	3,24	133,733936771	0,354025
1326,426636	-0,00323	-0,003198	0,225493	-3,008824	3,25	144,8734118904	0,366025
1326,426636	-0,003228	-0,003196	0,225493	-3,008824	3,26	147,2680137399	0,378225
1326,426636	-0,00323	-0,003201	0,225493	-3,027941	3,27	149,6626155893	0,390625
1326,426636	-0,00323	-0,003195	0,225493	-3,027941	3,28	152,0572174387	0,403225
1337,449585	-0,003228	-0,003196	0,227366	-3,047647	3,29	161,5616213931	0,416025
1337,449585	-0,003228	-0,0032	0,227366	-3,066471	3,3	164,0664527326	0,429025
1337,449585	-0,003231	-0,003198	0,227366	-3,066471	3,31	166,571284072	0,442225
1337,449585	-0,00323	-0,0032	0,227366	-3,085	3,32	169,0761154114	0,455625
1341,123901	-0,003228	-0,003197	0,227991	-3,085	3,33	174,0978532109	0,469225
1363,169678	-0,003226	-0,003197	0,231739	-3,104412	3,34	191,9612427253	0,483025
1363,169678	-0,003226	-0,003197	0,231739	-3,104412	3,35	194,7232749947	0,497025
1363,169678	-0,00323	-0,003196	0,231739	-3,123529	3,36	197,4853072641	0,511225
1363,169678	-0,003228	-0,003198	0,231739	-3,123529	3,37	200,2473395336	0,525625
1363,169678	-0,003226	-0,003197	0,231739	-3,142647	3,38	203,009371803	0,540225
1363,169678	-0,00323	-0,003198	0,231739	-3,142647	3,39	205,7714040724	0,555025
1377,866943	-0,003229	-0,003196	0,234237	-3,162059	3,4	219,6298714169	0,570025
1377,866943	-0,00323	-0,003197	0,234237	-3,162059	3,41	222,5388763363	0,585225
1396,238525	-0,003229	-0,003198	0,237361	-3,180882	3,42	239,6858573057	0,600625
1396,238525	-0,00323	-0,003197	0,237361	-3,180882	3,43	242,7785780451	0,616225
1392,564209	-0,003228	-0,003198	0,236736	-3,2	3,44	242,9502175646	0,632025
1392,564209	-0,003231	-0,0032	0,236736	-3,2	3,45	246,006195144	0,648025
1403,587158	-0,003228	-0,003198	0,23861	-3,219412	3,46	258,0458761584	0,664225
1403,587158	-0,00323	-0,003197	0,23861	-3,219412	3,47	261,2120832279	0,680625
1410,935791	-0,00323	-0,003196	0,239859	-3,242353	3,48	270,5143988523	0,697225
1410,935791	-0,00323	-0,003198	0,239859	-3,242353	3,49	273,7540922517	0,714025
1421,95874	-0,00323	-0,003198	0,241733	-3,261177	3,5	286,4184070461	0,731025
1421,95874	-0,003232	-0,003198	0,241733	-3,261177	3,51	289,7683299356	0,748225
1425,633057	-0,00323	-0,003198	0,242358	-3,280588	3,52	296,3332802	0,765625
1425,633057	-0,003229	-0,003196	0,242358	-3,280588	3,53	299,7199462594	0,783225
1429,307373	-0,003231	-0,003197	0,242982	-3,299412	3,54	306,3951251389	0,801025
1429,307373	-0,00323	-0,003197	0,242982	-3,299412	3,55	309,8185343583	0,819025
1440,330322	-0,003231	-0,003197	0,244856	-3,318529	3,56	323,3279419127	0,837225
1440,330322	-0,00323	-0,003198	0,244856	-3,318529	3,57	326,8615806221	0,855625
1444,004639	-0,003229	-0,003198	0,245481	-3,339412	3,58	333,8307057266	0,874225
1444,004639	-0,00323	-0,003197	0,245481	-3,339412	3,59	337,401087606	0,893025
1451,353271	-0,003231	-0,003198	0,24673	-3,359118	3,6	347,9894130454	0,912025
1451,353271	-0,003231	-0,003198	0,24673	-3,359118	3,61	351,6332812449	0,931225
1466,050415	-0,003229	-0,003197	0,249229	-3,379412	3,62	369,6068648443	0,950625
1466,050415	-0,003229	-0,003196	0,249229	-3,379412	3,63	373,3977044837	0,970225
1473,399048	-0,003229	-0,003196	0,250478	-3,398823	3,64	384,5004339581	0,990025
1473,399048	-0,003229	-0,003198	0,250478	-3,398823	3,65	388,3647599276	1,010025
1469,724731	-0,003228	-0,003197	0,249853	-3,41853	3,66	388,499654142	1,030225
1469,724731	-0,003229	-0,003195	0,249853	-3,41853	3,67	392,3272369414	1,050625
1480,747681	-0,003228	-0,003195	0,251727	-3,439118	3,68	407,5635729909	1,071225
1480,747681	-0,003229	-0,003198	0,251727	-3,439118	3,69	411,5013852903	1,092025
1495,444946	-0,00323	-0,003194	0,254226	-3,458823	3,7	430,9448121647	1,113025
1495,444946	-0,003229	-0,003198	0,254226	-3,458823	3,71	435,0295971141	1,134225
1499,119263	-0,00323	-0,003196	0,25485	-3,479118	3,72	443,0642728386	1,155625
1499,119263	-0,003231	-0,003195	0,25485	-3,479118	3,73	447,185800958	1,177225
1502,793579	-0,00323	-0,003196	0,255475	-3,498824	3,74	455,3307050974	1,199025
1502,793579	-0,003231	-0,003196	0,255475	-3,498824	3,75	459,4889763769	1,221025
1510,142212	-0,003231	-0,003195	0,256724	-3,519118	3,76	471,8409734513	1,243225
1510,142212	-0,003231	-0,003195	0,256724	-3,519118	3,77	476,0727310607	1,265625
1513,816528	-0,003229	-0,003198	0,257349	-3,539118	3,78	484,4748373301	1,288225
1513,816528	-0,00323	-0,003194	0,257349	-3,539118	3,79	488,7433380996	1,311025
1528,513794	-0,00323	-0,003198	0,259847	-3,558824	3,8	509,987181099	1,334025
1528,513794	-0,003231	-0,003198	0,259847	-3,558824	3,81	514,4026545284	1,357225
1535,862427	-0,003228	-0,003196	0,261097	-3,577059	3,82	527,4527717329	1,380625
1535,862427	-0,003228	-0,003198	0,261097	-3,577059	3,83	531,9417314923	1,404225
1543,21106	-0,003232	-0,003198	0,262346	-3,596471	3,84	545,2123076867	1,428025
1543,21106	-0,003229	-0,003198	0,262346	-3,615588	3,85	549,7747537761	1,452025
1543,21106	-0,00323	-0,003197	0,262346	-3,615588	3,86	554,3371998656	1,476225
1543,21106	-0,003229	-0,003196	0,262346	-3,634706	3,87	558,899645955	1,500625
1557,908203	-0,003228	-0,003197	0,264844	-3,634706	3,88	581,6130636494	1,525225
1568,931152	-0,003229	-0,003198	0,266718	-3,653824	3,89	600,0460526739	1,550025
1568,931152	-0,003231	-0,003197	0,266718	-3,653824	3,9	604,8656996833	1,575025
1565,256836	-0,003229	-0,003197	0,266094	-3,672941	3,91	605,0373369527	1,600225
1565,256836	-0,003229	-0,003196	0,266094	-3,672941	3,92	609,8202408021	1,625625
1576,279785	-0,003229	-0,003198	0,267968	-3,692059	3,93	628,7676341166	1,651225
1576,279785	-0,003228	-0,0032	0,267968	-3,692059	3,94	633,660767456	1,677025
1587,302734	-0,003232	-0,003197	0,269841	-3,711471	3,95	652,9388492404	1,703025
1587,302734	-0,003233	-0,003198	0,269841	-3,711471	3,96	657,9422120699	1,729225
1594,651367	-0,003232	-0,003201	0,271091	-3,730588	3,97	672,6825136243	1,755625
1594,651367	-0,003231	-0,003196	0,271091	-3,730588	3,98	677,7593627837	1,782225
1598,325684	-0,003229	-0,003197	0,271715	-3,749118	3,99	687,7781683081	1,809025
1598,325684	-0,003231	-0,003198	0,271715	-3,749118	4	692,8917606376	1,836025
1609,348633	-0,003231	-0,003198	0,273589	-3,768529	4,01	713,051678352	1,863225
1609,348633	-0,00323	-0,003198	0,273589	-3,768529	4,02	718,2755001714	1,890625
1620,371582	-0,003231	-0,003195	0,275463	-3,789706	4,03	738,7661063559	1,918225
1620,371582	-0,003225	-0,003196	0,275463	-3,789706	4,04	744,1001576653	1,946025
1620,371582	-0,003232	-0,003197	0,275463	-3,808529	4,05	749,4342089747	1,974025
1620,371582	-0,00323	-0,0032	0,275463	-3,808529	4,06	754,7682602841	2,002225
1638,743164	-0,003228	-0,003195	0,278586	-3,828529	4,07	786,2818159436	2,030625
1638,743164	-0,003228	-0,003197	0,278586	-3,828529	4,08	791,799583073	2,059225
1627,720215	-0,00323	-0,003197	0,276712	-3,848529	4,09	781,3891888974	2,088025
1627,720215	-0,003229	-0,003198	0,276712	-3,848529	4,1	786,7967265369	2,117025
1649,766113	-0,003228	-0,003196	0,28046	-3,868235	4,11	824,5015047463	2,146225
1649,766113	-0,00323	-0,003197	0,28046	-3,868235	4,12	830,1295013657	2,175625
1653,440308	-0,003228	-0,003196	0,281085	-3,886765	4,13	841,2136775601	2,205225
1653,440308	-0,00323	-0,003196	0,281085	-3,906177	4,14	846,8784161296	2,235025
1657,114624	-0,003228	-0,003198	0,281709	-3,906177	4,15	858,073000279	2,265025
1657,114624	-0,003228	-0,003196	0,281709	-3,925	4,16	863,7744820084	2,295225
1653,440308	-0,003228	-0,003198	0,281085	-3,925	4,17	863,8726318379	2,325625
1675,486206	-0,00323	-0,003196	0,284833	-3,943235	4,18	903,3778238373	2,356225
1675,486206	-0,003229	-0,003197	0,284833	-3,943235	4,19	909,2630213867	2,387025
1686,509155	-0,003232	-0,003198	0,286707	-3,962941	4,2	932,2889046311	2,418025
1686,509155	-0,003231	-0,0032	0,286707	-3,962941	4,21	938,2843316706	2,449225
1693,857788	-0,003229	-0,003196	0,287956	-3,982059	4,22	955,853855685	2,480625
1693,857788	-0,003231	-0,003198	0,287956	-3,982059	4,23	961,9227690544	2,512225
1686,509155	-0,003229	-0,003196	0,286707	-4,001176	4,24	956,2706127889	2,544025
1686,509155	-0,003231	-0,003197	0,286707	-4,001176	4,25	962,2660398283	2,576025
1693,857788	-0,003229	-0,003197	0,287956	-4,020882	4,26	980,1295091627	2,608225
1693,857788	-0,00323	-0,003198	0,287956	-4,020882	4,27	986,1984225321	2,640625
1704,880737	-0,003232	-0,003196	0,28983	-4,040294	4,28	1010,2898575166	2,673225
1704,880737	-0,003231	-0,003196	0,28983	-4,040294	4,29	1016,469000376	2,706025
1715,903687	-0,00323	-0,003197	0,291704	-4,059118	4,3	1040,8911254854	2,739025
1715,903687	-0,003229	-0,003196	0,291704	-4,059118	4,31	1047,1804978449	2,772225
1730,600952	-0,00323	-0,003195	0,294202	-4,077941	4,32	1078,0877890793	2,805625
1730,600952	-0,003228	-0,0032	0,294202	-4,077941	4,33	1084,5241340887	2,839225
1726,926636	-0,00323	-0,003198	0,293578	-4,097941	4,34	1084,7325134782	2,873025
1726,926636	-0,00323	-0,003196	0,293578	-4,097941	4,35	1091,1321153276	2,907025
1734,275269	-0,003231	-0,003196	0,294827	-4,116471	4,36	1110,134622772	2,941225
1734,275269	-0,003231	-0,003196	0,294827	-4,135588	4,37	1116,6077109514	2,975625
1730,600952	-0,003232	-0,003195	0,294202	-4,135588	4,38	1116,7058591359	3,010225
1730,600952	-0,003232	-0,003198	0,294202	-4,155	4,39	1123,1422041453	3,045025
1748,972534	-0,003226	-0,003196	0,297325	-4,155	4,4	1161,8206755647	3,080025
1748,972534	-0,00323	-0,003198	0,297325	-4,173823	4,41	1168,4407363942	3,115225
1741,623901	-0,003229	-0,003198	0,296076	-4,173823	4,42	1162,0169736486	3,150625
1759,995361	-0,003231	-0,003198	0,299199	-4,192941	4,43	1201,356604248	3,186225
1759,995361	-0,003231	-0,003196	0,299199	-4,192941	4,44	1208,0868933474	3,222025
1771,018311	-0,003232	-0,003197	0,301073	-4,211765	4,45	1234,7136071969	3,258025
1771,018311	-0,003228	-0,003198	0,301073	-4,211765	4,46	1241,5541257963	3,294225
1767,343994	-0,00323	-0,003196	0,300448	-4,230882	4,47	1241,6890158707	3,330625
1767,343994	-0,003231	-0,003198	0,300448	-4,230882	4,48	1248,4927913002	3,367225
1778,366943	-0,003226	-0,003197	0,302322	-4,25	4,49	1275,6339076346	3,404025
1778,366943	-0,003232	-0,003201	0,302322	-4,25	4,5	1282,547912554	3,441025
1782,04126	-0,00323	-0,003198	0,302947	-4,268824	4,51	1296,3145186784	3,478225
1782,04126	-0,003231	-0,003197	0,302947	-4,268824	4,52	1303,2652667679	3,515625
1793,064209	-0,00323	-0,0032	0,304821	-4,288235	4,53	1330,9942737223	3,553225
1793,064209	-0,003229	-0,003198	0,304821	-4,288235	4,54	1338,0552513017	3,591025
1796,738525	-0,00323	-0,003197	0,305446	-4,307941	4,55	1352,1158008612	3,629025
1796,738525	-0,003233	-0,003197	0,305446	-4,307941	4,56	1359,2135216006	3,667225
1800,412842	-0,003231	-0,003196	0,30607	-4,326765	4,57	1373,384302565	3,705625
1800,412842	-0,003228	-0,003198	0,30607	-4,326765	4,58	1380,5187664744	3,744225
1811,435791	-0,003232	-0,003197	0,307944	-4,346177	4,59	1409,0928661889	3,783025
1811,435791	-0,003231	-0,0032	0,307944	-4,365294	4,6	1416,3375595883	3,822025
1818,784424	-0,003229	-0,003198	0,309193	-4,365294	4,61	1438,0223168327	3,861225
1818,784424	-0,003229	-0,003194	0,309193	-4,384412	4,62	1445,3404965622	3,900625
1815,110107	-0,003229	-0,003196	0,308569	-4,384412	4,63	1445,3651570466	3,940225
1829,807373	-0,00323	-0,003195	0,311067	-4,40353	4,64	1481,967639276	3,980025
1829,807373	-0,003229	-0,003198	0,311067	-4,40353	4,65	1489,3960484954	4,020025
1829,807373	-0,003231	-0,003198	0,311067	-4,422647	4,66	1496,8244577149	4,060225
1829,807373	-0,00323	-0,003198	0,311067	-4,422647	4,67	1504,2528669343	4,100625
1844,504639	-0,003231	-0,003195	0,313566	-4,441765	4,68	1541,5902124637	4,141225
1844,504639	-0,003226	-0,0032	0,313566	-4,441765	4,69	1549,1655943432	4,182025
1851,853271	-0,003232	-0,003196	0,314815	-4,460294	4,7	1571,8424149826	4,223025
1851,853271	-0,003228	-0,003198	0,314815	-4,460294	4,71	1579,491283182	4,264225
1848,178955	-0,003231	-0,003198	0,31419	-4,479706	4,72	1579,5159456814	4,305625
1848,178955	-0,003232	-0,003197	0,31419	-4,479706	4,73	1587,1280707209	4,347225
1862,876099	-0,003231	-0,003197	0,316689	-4,499412	4,74	1625,5307124403	4,389025
1862,876099	-0,003229	-0,003196	0,316689	-4,499412	4,75	1633,2898089197	4,431025
1870,224731	-0,003229	-0,003197	0,317938	-4,518824	4,76	1656,5912620792	4,473225
1870,224731	-0,00323	-0,003196	0,317938	-4,518824	4,77	1664,4238448786	4,515625
1877,573364	-0,003231	-0,003197	0,319187	-4,538529	4,78	1687,945759133	4,558225
1877,573364	-0,00323	-0,003196	0,319187	-4,538529	4,79	1695,8518282624	4,601025
1881,247681	-0,00323	-0,003196	0,319812	-4,558235	4,8	1711,6760505269	4,644025
1881,247681	-0,00323	-0,0032	0,319812	-4,558235	4,81	1719,6188628263	4,687225
1877,573364	-0,003231	-0,003197	0,319187	-4,577647	4,82	1719,5700356507	4,730625
1877,573364	-0,003229	-0,003198	0,319187	-4,577647	4,83	1727,4761047802	4,774225
1892,27063	-0,003231	-0,003196	0,321686	-4,597647	4,84	1767,6426727796	4,818025
1892,27063	-0,00323	-0,003198	0,321686	-4,597647	4,85	1775,695714569	4,862025
1899,619263	-0,003231	-0,003198	0,322935	-4,615882	4,86	1800,0259784534	4,906225
1899,619263	-0,00323	-0,003198	0,322935	-4,635	4,87	1808,1525065729	4,950625
1906,967896	-0,003229	-0,003196	0,324185	-4,635	4,88	1832,7032294473	4,995225
1906,967896	-0,003226	-0,003198	0,324185	-4,654118	4,89	1840,9032438967	5,040025
1914,316528	-0,003229	-0,003196	0,325434	-4,654118	4,9	1865,6744235062	5,085025
1914,316528	-0,003229	-0,003198	0,325434	-4,673823	4,91	1873,9479242756	5,130225
1914,316528	-0,003229	-0,003197	0,325434	-4,673823	4,92	1882,221425045	5,175625
1917,990845	-0,003232	-0,003197	0,326058	-4,692647	4,93	1898,8907401594	5,221225
1917,990845	-0,00323	-0,003198	0,326058	-4,692647	4,94	1907,2009840989	5,267025
1929,013794	-0,003229	-0,003196	0,327932	-4,712059	4,95	1940,9191254833	5,313025
1929,013794	-0,003229	-0,003197	0,327932	-4,712059	4,96	1949,3395989127	5,359225
1932,68811	-0,003232	-0,003197	0,328557	-4,731176	4,97	1966,3028570422	5,405625
1932,68811	-0,003231	-0,003196	0,328557	-4,731176	4,98	1974,7600736316	5,452225
1943,71106	-0,003229	-0,003197	0,330431	-4,750294	4,99	2009,066107971	5,499025
1943,71106	-0,00323	-0,0032	0,330431	-4,750294	5	2017,6335540604	5,546025
1951,059692	-0,003228	-0,003198	0,33168	-4,769118	5,01	2043,5805148299	5,593225
1951,059692	-0,003231	-0,003196	0,33168	-4,769118	5,02	2052,2214472393	5,640625
1951,059692	-0,003232	-0,0032	0,33168	-4,788235	5,03	2060,8623796487	5,688225
1951,059692	-0,003229	-0,0032	0,33168	-4,788235	5,04	2069,5033120582	5,736025
1951,059692	-0,003232	-0,003198	0,33168	-4,807353	5,05	2078,1442444676	5,784025
1951,059692	-0,003228	-0,003196	0,33168	-4,807353	5,06	2086,785176877	5,832225
1969,431152	-0,003231	-0,003197	0,334803	-4,82647	5,07	2139,9768997864	5,880625
1969,431152	-0,00323	-0,003198	0,334803	-4,82647	5,08	2148,8015467959	5,929225
1976,779785	-0,003229	-0,003198	0,336053	-4,846177	5,09	2175,5936014903	5,978025
1976,779785	-0,003228	-0,003195	0,336053	-4,865	5,1	2184,4917348297	6,027025
1984,128418	-0,003224	-0,003198	0,337302	-4,865	5,11	2211,5042485142	6,076225
1984,128418	-0,003229	-0,003197	0,337302	-4,883823	5,12	2220,4758681836	6,125625
1987,802734	-0,003226	-0,003196	0,337926	-4,883823	5,13	2238,578163113	6,175225
1987,802734	-0,00323	-0,003196	0,337926	-4,903235	5,14	2247,5865259424	6,225025
1987,802734	-0,003229	-0,003197	0,337926	-4,903235	5,15	2256,5948887719	6,275025
1995,151367	-0,003231	-0,003197	0,339176	-4,922059	5,16	2284,0850635963	6,325225
1995,151367	-0,00323	-0,0032	0,339176	-4,922059	5,17	2293,1669127557	6,375625
2009,848633	-0,003231	-0,003196	0,341674	-4,941765	5,18	2339,5063312252	6,426225
2009,848633	-0,003228	-0,003198	0,341674	-4,941765	5,19	2348,7351530446	6,477025
2006,174316	-0,00323	-0,003197	0,34105	-4,96	5,2	2348,576094929	6,528025
2006,174316	-0,00323	-0,003196	0,34105	-4,96	5,21	2357,7681735784	6,579225
2009,848633	-0,003229	-0,003195	0,341674	-4,979706	5,22	2376,4216185029	6,630625
2009,848633	-0,003229	-0,0032	0,341674	-4,979706	5,23	2385,6504403223	6,682225
2020,871582	-0,003231	-0,003198	0,343548	-4,999118	5,24	2423,4838147967	6,734025
2020,871582	-0,003231	-0,003198	0,343548	-4,999118	5,25	2432,8228661062	6,786025
2028,220215	-0,003231	-0,003197	0,344797	-5,018235	5,26	2461,3785927106	6,838225
2028,220215	-0,003232	-0,003196	0,344797	-5,018235	5,27	2470,79113035	6,890625
2028,220215	-0,003231	-0,003196	0,344797	-5,038235	5,28	2480,2036679894	6,943225
2028,220215	-0,00323	-0,003198	0,344797	-5,038235	5,29	2489,6162056289	6,996025
2039,243164	-0,003229	-0,0032	0,346671	-5,057647	5,3	2528,2946728633	7,049025
2039,243164	-0,003231	-0,003197	0,346671	-5,057647	5,31	2537,8174399927	7,102225
2042,91748	-0,003231	-0,003198	0,347296	-5,077647	5,32	2557,1690024222	7,155625
2042,91748	-0,003231	-0,003198	0,347296	-5,077647	5,33	2566,7285127116	7,209225
2042,91748	-0,00323	-0,003198	0,347296	-5,095882	5,34	2576,288023001	7,263025
2042,91748	-0,003231	-0,003197	0,347296	-5,114706	5,35	2585,8475332904	7,317025
2046,591797	-0,003229	-0,003197	0,347921	-5,114706	5,36	2605,3828142349	7,371225
2046,591797	-0,00323	-0,003198	0,347921	-5,133823	5,37	2614,9790676943	7,425625
2061,289062	-0,003231	-0,003196	0,350419	-5,133823	5,38	2664,7723409287	7,480225
2061,289062	-0,003231	-0,003196	0,350419	-5,153235	5,39	2674,5155670382	7,535025
2061,289062	-0,003226	-0,003197	0,350419	-5,153235	5,4	2684,2587931476	7,590025
2057,614746	-0,00323	-0,003196	0,349795	-5,172353	5,41	2683,842535517	7,645225
2057,614746	-0,003231	-0,003195	0,349795	-5,172353	5,42	2693,5490184664	7,700625
2072,312012	-0,003229	-0,003197	0,352293	-5,191765	5,43	2744,1873872259	7,756225
2072,312012	-0,003229	-0,003197	0,352293	-5,191765	5,44	2754,0408428353	7,812025
2075,986328	-0,003225	-0,003198	0,352918	-5,210882	5,45	2774,2007548247	7,868025
2075,986328	-0,003228	-0,003196	0,352918	-5,210882	5,46	2784,0909535942	7,924225
2079,660645	-0,003229	-0,003198	0,353542	-5,23	5,47	2804,3610978886	7,980625
2079,660645	-0,003229	-0,003197	0,353542	-5,23	5,48	2814,288039828	8,037225
2079,660645	-0,003229	-0,003195	0,353542	-5,249412	5,49	2824,2149817674	8,094025
2079,660645	-0,003226	-0,003196	0,353542	-5,249412	5,5	2834,1419237069	8,151025
2101,706543	-0,003232	-0,003197	0,35729	-5,267941	5,51	2907,2303634163	8,208225
2101,706543	-0,003229	-0,003196	0,35729	-5,267941	5,52	2917,3777643357	8,265625
2098,032227	-0,003231	-0,0032	0,356665	-5,287353	5,53	2916,9247635952	8,323225
2098,032227	-0,003229	-0,003196	0,356665	-5,287353	5,54	2927,0354213546	8,381025
2101,706543	-0,00323	-0,003197	0,35729	-5,307353	5,55	2947,819967094	8,439025
2101,706543	-0,003229	-0,003198	0,35729	-5,307353	5,56	2957,9673680134	8,497225
2105,380615	-0,003229	-0,003197	0,357915	-5,32647	5,57	2978,8614295329	8,555625
2105,380615	-0,00323	-0,003198	0,357915	-5,32647	5,58	2989,0455711723	8,614225
2116,403564	-0,003228	-0,0032	0,359789	-5,346177	5,59	3031,6922976167	8,673025
2116,403564	-0,003229	-0,003197	0,359789	-5,365	5,6	3041,9866687462	8,732025
2123,752197	-0,00323	-0,003196	0,361038	-5,365	5,61	3074,0697367206	8,791225
2123,752197	-0,00323	-0,003197	0,361038	-5,383823	5,62	3084,43759418	8,850625
2127,426514	-0,003229	-0,003197	0,361663	-5,383823	5,63	3105,7732878844	8,910225
2134,775146	-0,00323	-0,003196	0,362912	-5,402941	5,64	3138,1870413539	8,970025
2134,775146	-0,00323	-0,003197	0,362912	-5,402941	5,65	3148,6651283033	9,030025
2142,123779	-0,003226	-0,003195	0,364161	-5,422059	5,66	3181,2993437477	9,090225
2142,123779	-0,00323	-0,003196	0,364161	-5,422059	5,67	3191,8509170272	9,150625
2134,775146	-0,003228	-0,003198	0,362912	-5,440882	5,68	3180,0993891516	9,211225
2134,775146	-0,00323	-0,003197	0,362912	-5,440882	5,69	3190,577476101	9,272025
2142,123779	-0,00323	-0,003195	0,364161	-5,46	5,7	3223,5056368654	9,333025
2142,123779	-0,00323	-0,003195	0,364161	-5,46	5,71	3234,0572101449	9,394225
2149,472412	-0,003229	-0,003198	0,36541	-5,478824	5,72	3267,2058298993	9,455625
2149,472412	-0,00323	-0,003198	0,36541	-5,478824	5,73	3277,8308895087	9,517225
2149,472412	-0,00323	-0,003196	0,36541	-5,498235	5,74	3288,4559491182	9,579025
2149,472412	-0,003229	-0,003197	0,36541	-5,498235	5,75	3299,0810087276	9,641025
2164,169678	-0,003229	-0,003197	0,367909	-5,517941	5,76	3355,488051927	9,703225
2164,169678	-0,003229	-0,003197	0,367909	-5,517941	5,77	3366,2600841964	9,765625
2164,169678	-0,003228	-0,003197	0,367909	-5,537059	5,78	3377,0321164659	9,828225
2164,169678	-0,003228	-0,003197	0,367909	-5,537059	5,79	3387,8041487353	9,891025
2171,518311	-0,003229	-0,003197	0,369158	-5,557059	5,8	3421,7611181197	9,954025
2171,518311	-0,003229	-0,003195	0,369158	-5,557059	5,81	3432,6066367192	10,017225
2167,843994	-0,003226	-0,003198	0,368533	-5,577059	5,82	3431,7861988436	10,080625
2167,843994	-0,003233	-0,003201	0,368533	-5,577059	5,83	3442,594974273	10,144225
2178,866943	-0,00323	-0,0032	0,370407	-5,595882	5,84	3488,6220717574	10,208025
2178,866943	-0,003231	-0,003198	0,370407	-5,614412	5,85	3499,5410766769	10,272025
2175,192627	-0,003229	-0,003196	0,369783	-5,614412	5,86	3498,6471556563	10,336225
2175,192627	-0,00323	-0,003198	0,369783	-5,633529	5,87	3509,5294174157	10,400625
2182,54126	-0,003228	-0,003196	0,371032	-5,633529	5,88	3544,1845069302	10,465225
2182,54126	-0,003231	-0,003198	0,371032	-5,652941	5,89	3555,1402550196	10,530025
2189,889893	-0,003229	-0,003198	0,372281	-5,652941	5,9	3590,015803524	10,595025
2197,238525	-0,00323	-0,003195	0,373531	-5,672059	5,91	3625,0383214234	10,660225
2197,238525	-0,003232	-0,003197	0,373531	-5,672059	5,92	3636,1410421629	10,725625
2189,889893	-0,003229	-0,003196	0,372281	-5,691176	5,93	3623,1035067823	10,791225
2189,889893	-0,00323	-0,0032	0,372281	-5,691176	5,94	3634,1327412017	10,857025
2200,912842	-0,003229	-0,003194	0,374155	-5,710294	5,95	3681,5928220662	10,923025
2200,912842	-0,003229	-0,003198	0,374155	-5,710294	5,96	3692,7322859756	10,989225
2208,261475	-0,003229	-0,003198	0,375404	-5,729412	5,97	3728,30595461	11,055625
2208,261475	-0,00323	-0,003196	0,375404	-5,729412	5,98	3739,5189048494	11,122225
2208,261475	-0,00323	-0,003196	0,375404	-5,748529	5,99	3750,7318550889	11,189025
2208,261475	-0,00323	-0,003196	0,375404	-5,748529	6	3761,9448053283	11,256025
2211,935791	-0,00323	-0,003196	0,376029	-5,767647	6,01	3785,5218289077	11,323225
2211,935791	-0,003229	-0,003197	0,376029	-5,767647	6,02	3796,7715223072	11,390625
2219,284424	-0,003229	-0,003197	0,377278	-5,787059	6,03	3832,8963384116	11,458225
2219,284424	-0,00323	-0,003196	0,377278	-5,787059	6,04	3844,219518141	11,526025
2222,95874	-0,003229	-0,003195	0,377903	-5,807059	6,05	3868,0537438504	11,594025
2222,95874	-0,003228	-0,003196	0,377903	-5,807059	6,06	3879,4136667399	11,662225
2226,633057	-0,003228	-0,003196	0,378528	-5,825882	6,07	3903,3581253543	11,730625
2226,633057	-0,00323	-0,003196	0,378528	-5,825882	6,08	3914,7547914137	11,799225
2230,307373	-0,00323	-0,003196	0,379152	-5,845294	6,09	3938,8094760932	11,868025
2230,307373	-0,003229	-0,003197	0,379152	-5,863823	6,1	3950,2428853126	11,937025
2230,307373	-0,00323	-0,003196	0,379152	-5,863823	6,11	3961,676294532	12,006225
2230,307373	-0,003231	-0,003196	0,379152	-5,882941	6,12	3973,1097037514	12,075625
2237,656006	-0,003235	-0,003195	0,380402	-5,882941	6,13	4010,1530989759	12,145225
2241,330322	-0,00323	-0,003197	0,381026	-5,902059	6,14	4034,5017289453	12,215025
2241,330322	-0,00323	-0,003197	0,381026	-5,902059	6,15	4046,0453676547	12,285025
2245,004639	-0,003228	-0,003198	0,381651	-5,921765	6,16	4070,5042306192	12,355225
2245,004639	-0,003228	-0,003198	0,381651	-5,921765	6,17	4082,0846124986	12,425625
2252,353271	-0,003231	-0,003197	0,3829	-5,940882	6,18	4119,642408498	12,496225
2252,353271	-0,003232	-0,003197	0,3829	-5,940882	6,19	4131,2962766974	12,567025
2252,353271	-0,00323	-0,003195	0,3829	-5,959412	6,2	4142,9501448969	12,638025
2252,353271	-0,003228	-0,003198	0,3829	-5,959412	6,21	4154,6040130963	12,709225
2252,353271	-0,003228	-0,003198	0,3829	-5,979118	6,22	4166,2578812957	12,780625
2252,353271	-0,003229	-0,003198	0,3829	-5,979118	6,23	4177,9117494952	12,852225
2259,701904	-0,003228	-0,003198	0,384149	-5,997941	6,24	4215,9839533296	12,924025
2259,701904	-0,003229	-0,003197	0,384149	-5,997941	6,25	4227,711307859	12,996025
2263,376221	-0,003229	-0,003197	0,384774	-6,017059	6,26	4252,7213183434	13,068225
2263,376221	-0,003232	-0,003195	0,384774	-6,017059	6,27	4264,4854160429	13,140625
2267,050537	-0,003229	-0,003196	0,385399	-6,037059	6,28	4289,6056524023	13,213225
2267,050537	-0,003231	-0,003195	0,385399	-6,037059	6,29	4301,4064932617	13,286025
2270,724854	-0,00323	-0,003197	0,386023	-6,056765	6,3	4326,6369627562	13,359025
2270,724854	-0,00323	-0,003197	0,386023	-6,056765	6,31	4338,4745467856	13,432225
2267,050537	-0,003232	-0,003197	0,385399	-6,075882	6,32	4336,80901584	13,505625
2267,050537	-0,003228	-0,003196	0,385399	-6,075882	6,33	4348,6098566994	13,579225
2274,39917	-0,003228	-0,003196	0,386648	-6,095294	6,34	4387,5638964939	13,653025
2274,39917	-0,003226	-0,003194	0,386648	-6,114118	6,35	4399,4382236833	13,727025
2274,39917	-0,003226	-0,003194	0,386648	-6,114118	6,36	4411,3125508727	13,801225
2274,39917	-0,003228	-0,003194	0,386648	-6,132941	6,37	4423,1868780622	13,875625
2281,747803	-0,003228	-0,003194	0,387897	-6,132941	6,38	4462,5083495066	13,950225
2281,747803	-0,00323	-0,003197	0,387897	-6,152647	6,39	4474,456163026	14,025025
2281,747803	-0,003231	-0,003196	0,387897	-6,152647	6,4	4486,4039765454	14,100025
2285,422119	-0,003231	-0,003196	0,388522	-6,171765	6,41	4512,1855898049	14,175225
2285,422119	-0,003226	-0,003198	0,388522	-6,171765	6,42	4524,1701464843	14,250625
2281,747803	-0,003226	-0,003198	0,387897	-6,190588	6,43	4522,2474171037	14,326225
2281,747803	-0,003231	-0,003197	0,387897	-6,190588	6,44	4534,1952306232	14,402025
2292,770752	-0,003233	-0,003191	0,389771	-6,209706	6,45	4588,0853650876	14,478025
2292,770752	-0,003229	-0,003198	0,389771	-6,209706	6,46	4600,143408097	14,554225
2289,096436	-0,003229	-0,003198	0,389146	-6,229412	6,47	4598,1471924064	14,630625
2289,096436	-0,003231	-0,003198	0,389146	-6,229412	6,48	4610,1684922559	14,707225
2296,445068	-0,003226	-0,003198	0,390396	-6,248235	6,49	4650,4452821453	14,784025
2296,445068	-0,00323	-0,003197	0,390396	-6,248235	6,5	4662,5400683147	14,861025
2292,770752	-0,00323	-0,003196	0,389771	-6,267647	6,51	4660,4336231442	14,938225
2292,770752	-0,00323	-0,0032	0,389771	-6,267647	6,52	4672,4916661536	15,015625
2311,14209	-0,003226	-0,003197	0,392894	-6,28647	6,53	4755,922357293	15,093225
2311,14209	-0,00323	-0,003196	0,392894	-6,28647	6,54	4768,1641136824	15,171025
2307,467773	-0,003229	-0,003195	0,39227	-6,30647	6,55	4766,0576621869	15,249025
2307,467773	-0,003228	-0,003198	0,39227	-6,30647	6,56	4778,2626754063	15,327225
2303,793701	-0,003229	-0,003195	0,391645	-6,325588	6,57	4776,0469560257	15,405625
2303,793701	-0,003228	-0,003197	0,391645	-6,325588	6,58	4788,2152285252	15,484225
2311,14209	-0,003229	-0,003197	0,392894	-6,345	6,59	4829,3728956296	15,563025
2311,14209	-0,00323	-0,003197	0,392894	-6,364118	6,6	4841,614652019	15,642025
2311,14209	-0,00323	-0,003197	0,392894	-6,364118	6,61	4853,8564084084	15,721225
2311,14209	-0,00323	-0,003195	0,392894	-6,382941	6,62	4866,0981647979	15,800625
2314,816406	-0,00323	-0,003197	0,393519	-6,382941	6,63	4892,9820704473	15,880225
2318,490723	-0,00323	-0,003197	0,394143	-6,402353	6,64	4919,9394664117	15,960025
2318,490723	-0,003229	-0,003198	0,394143	-6,402353	6,65	4932,2547091312	16,040025
2314,816406	-0,003229	-0,003198	0,393519	-6,421765	6,66	4929,8175690956	16,120225
2314,816406	-0,00323	-0,003195	0,393519	-6,421765	6,67	4942,096068645	16,200625
2318,490723	-0,00323	-0,003195	0,394143	-6,440294	6,68	4969,2004372894	16,281225
2318,490723	-0,003229	-0,003197	0,394143	-6,440294	6,69	4981,5156800089	16,362025
2322,165039	-0,003229	-0,003195	0,394768	-6,459412	6,7	5008,7302741083	16,443025
2322,165039	-0,00323	-0,003197	0,394768	-6,459412	6,71	5021,0822599877	16,524225
2322,165039	-0,003229	-0,003195	0,394768	-6,478529	6,72	5033,4342458672	16,605625
2322,165039	-0,003231	-0,003197	0,394768	-6,478529	6,73	5045,7862317466	16,687225
2325,839355	-0,003231	-0,003197	0,395393	-6,497647	6,74	5073,184541646	16,769025
2325,839355	-0,003229	-0,003197	0,395393	-6,497647	6,75	5085,5732706854	16,851025
2314,816406	-0,003229	-0,003197	0,393519	-6,516765	6,76	5052,6025645899	16,933225
2314,816406	-0,003229	-0,003198	0,393519	-6,516765	6,77	5064,8810641393	17,015625
2329,513672	-0,003229	-0,003198	0,396017	-6,536765	6,78	5137,9327585987	17,098225
2329,513672	-0,003226	-0,003198	0,396017	-6,536765	6,79	5150,3582308081	17,181025
2325,839355	-0,003226	-0,003198	0,395393	-6,557059	6,8	5147,5169158826	17,264025
2325,839355	-0,003231	-0,003196	0,395393	-6,557059	6,81	5159,905644922	17,347225
2336,862305	-0,003231	-0,003196	0,397267	-6,575588	6,82	5218,3151902114	17,430625
2336,862305	-0,003228	-0,0032	0,397267	-6,575588	6,83	5230,8141487509	17,514225
2333,187988	-0,003228	-0,0032	0,396642	-6,595	6,84	5227,8993474753	17,598025
2333,187988	-0,003228	-0,003198	0,396642	-6,613823	6,85	5240,3615628447	17,682025
2340,536621	-0,003228	-0,003198	0,397891	-6,613823	6,86	5283,7982663091	17,766225
2340,536621	-0,003231	-0,003198	0,397891	-6,633235	6,87	5296,3339680086	17,850625
2329,513672	-0,003231	-0,003197	0,396017	-6,633235	6,88	5262,187480693	17,935225
2333,187988	-0,003226	-0,003197	0,396642	-6,652353	6,89	5290,2104243224	18,020025
2333,187988	-0,003228	-0,003193	0,396642	-6,652353	6,9	5302,6726396919	18,105025
2344,210937	-0,003231	-0,003196	0,398516	-6,670882	6,91	5362,1477325463	18,190225
2344,210937	-0,003231	-0,003195	0,398516	-6,670882	6,92	5374,7201774057	18,275625
2336,862305	-0,003231	-0,003197	0,397267	-6,690294	6,93	5355,8037341451	18,361225
2336,862305	-0,003229	-0,0032	0,397267	-6,690294	6,94	5368,3026926846	18,447025
2344,210937	-0,003229	-0,003197	0,398516	-6,709706	6,95	5412,437511984	18,533025
2344,210937	-0,00323	-0,003198	0,398516	-6,709706	6,96	5425,0099568434	18,619225
2347,885254	-0,003231	-0,003194	0,399141	-6,728529	6,97	5453,4738227279	18,705625
2347,885254	-0,003228	-0,003197	0,399141	-6,728529	6,98	5466,0830107573	18,792225
2344,210937	-0,003229	-0,003198	0,398516	-6,747647	6,99	5462,7272914217	18,879025
2344,210937	-0,003229	-0,003195	0,398516	-6,747647	7	5475,2997362811	18,966025
2347,885254	-0,00323	-0,003196	0,399141	-6,766765	7,01	5503,9105748456	19,053225
2347,885254	-0,00323	-0,003195	0,399141	-6,766765	7,02	5516,519762875	19,140625
2351,55957	-0,00323	-0,003197	0,399765	-6,78647	7,03	5545,2408265644	19,228225
2351,55957	-0,00323	-0,003197	0,399765	-6,78647	7,04	5557,8867577539	19,316025
2351,55957	-0,003226	-0,003196	0,399765	-6,80647	7,05	5570,5326889433	19,404025
2351,55957	-0,003229	-0,003197	0,399765	-6,80647	7,06	5583,1786201327	19,492225
2351,55957	-0,003233	-0,003198	0,399765	-6,82647	7,07	5595,8245513221	19,580625
2351,55957	-0,00323	-0,003198	0,399765	-6,82647	7,08	5608,4704825116	19,669225
925,926636	-0,00323	-0,003196	0,157408	-6,846765	7,09	-715,821977929	19,758025
925,926636	-0,003228	-0,003196	0,157408	-6,846765	7,1	-717,4323760796	19,847025
110,229355	-0,003228	-0,003196	0,018739	-6,866765	7,11	-4361,1311338951	19,936225
110,229355	-0,003229	-0,003197	0,018739	-6,866765	7,12	-4370,8985048557	20,025625
22,045872	-0,003229	-0,003196	0,003748	-6,887647	7,13	-4776,1687970713	20,115225
22,045872	-0,003229	-0,003196	0,003748	-6,887647	7,14	-4786,8180028619	20,205025
3,674312	-0,00323	-0,003198	0,000625	-6,907059	7,15	-4880,2310864524	20,295025
3,674312	-0,003232	-0,003196	0,000625	-6,907059	7,16	-4891,064007843	20,385225
11,022936	-0,003228	-0,003195	0,001874	-6,926471	7,17	-4868,6444056336	20,475625
11,022936	-0,00323	-0,003195	0,001874	-6,926471	7,18	-4879,4038407841	20,566225
3,674312	-0,003228	-0,003197	0,000625	-6,945	7,19	-4923,5627720147	20,657025
3,674312	-0,003228	-0,003196	0,000625	-6,945	7,2	-4934,3956934053	20,748025
0	-0,003232	-0,003196	0	-6,964412	7,21	-4962,0018490759	20,839225
0	-0,003229	-0,003196	0	-6,983823	7,22	-4972,8715135864	20,930625
7,348624	-0,003229	-0,003197	0,001249	-6,983823	7,23	-4950,047737057	21,022225
7,348624	-0,003229	-0,003196	0,001249	-7,002647	7,24	-4960,8439153276	21,114025
11,022936	-0,003229	-0,003201	0,001874	-7,002647	7,25	-4954,7198868381	21,206025
7,348624	-0,00323	-0,003195	0,001249	-7,022059	7,26	-4982,4362718687	21,298225
7,348624	-0,00323	-0,003198	0,001249	-7,022059	7,27	-4993,2324501393	21,390625
7,348624	-0,003229	-0,003198	0,001249	-7,040883	7,28	-5004,0286284098	21,483225
7,348624	-0,003229	-0,003196	0,001249	-7,040883	7,29	-5014,8248066804	21,576025
7,348624	-0,003229	-0,003196	0,001249	-7,060294	7,3	-5025,620984951	21,669025
7,348624	-0,00323	-0,003197	0,001249	-7,060294	7,31	-5036,4171632216	21,762225
7,348624	-0,00323	-0,003197	0,001249	-7,079118	7,32	-5047,2133414921	21,855625
7,348624	-0,003228	-0,0032	0,001249	-7,079118	7,33	-5058,0095197627	21,949225
3,674312	-0,003232	-0,003195	0,000625	-7,098235	7,34	-5086,0565928733	22,043025
3,674312	-0,00323	-0,003198	0,000625	-7,098235	7,35	-5096,8895142638	22,137025
11,022936	-0,00323	-0,003197	0,001874	-7,117059	7,36	-5073,0736734944	22,231225
11,022936	-0,003232	-0,0032	0,001874	-7,117059	7,37	-5083,833108645	22,325625
3,674312	-0,00323	-0,003197	0,000625	-7,136177	7,38	-5129,3882784356	22,420225
3,674312	-0,00323	-0,003197	0,000625	-7,136177	7,39	-5140,2211998261	22,515025
11,022936	-0,00323	-0,003198	0,001874	-7,156177	7,4	-5116,1114140967	22,610025
11,022936	-0,00323	-0,003198	0,001874	-7,156177	7,41	-5126,8708492473	22,705225
7,348624	-0,003231	-0,003196	0,001249	-7,176177	7,42	-5155,1751241978	22,800625
7,348624	-0,003226	-0,003197	0,001249	-7,176177	7,43	-5165,9713024684	22,896225
0	-0,003228	-0,003196	0	-7,196471	7,44	-5212,004132819	22,992025
0	-0,003229	-0,003198	0	-7,196471	7,45	-5222,8737973296	23,088025
0	-0,003229	-0,003195	0	-7,216471	7,46	-5233,7434618401	23,184225
0	-0,003229	-0,0032	0	-7,216471	7,47	-5244,6131263507	23,280625
14,697248	-0,00323	-0,003197	0,002499	-7,237059	7,48	-5184,4215967813	23,377225
14,697248	-0,00323	-0,003198	0,002499	-7,237059	7,49	-5195,1442888118	23,474025
3,674312	-0,003231	-0,003197	0,000625	-7,255	7,5	-5259,3833351224	23,571025
3,674312	-0,00323	-0,003197	0,000625	-7,255	7,51	-5270,216256513	23,668225
0	-0,003233	-0,003196	0	-7,273824	7,52	-5298,9614489036	23,765625
0	-0,003228	-0,003196	0	-7,292941	7,53	-5309,8311134141	23,863225
0	-0,003231	-0,003198	0	-7,292941	7,54	-5320,7007779247	23,961025
0	-0,003229	-0,003195	0	-7,312059	7,55	-5331,5704424353	24,059025
7,348624	-0,003232	-0,003197	0,001249	-7,312059	7,56	-5306,3216199858	24,157225
11,022936	-0,00323	-0,003198	0,001874	-7,331176	7,57	-5299,0218116564	24,255625
11,022936	-0,00323	-0,003198	0,001874	-7,331176	7,58	-5309,781246807	24,354225
0	-0,003231	-0,003198	0	-7,350588	7,59	-5375,0491004776	24,453025
0	-0,003229	-0,003197	0	-7,350588	7,6	-5385,9187649881	24,552025
7,348624	-0,00323	-0,003198	0,001249	-7,369706	7,61	-5360,3025113387	24,651225
7,348624	-0,003231	-0,003197	0,001249	-7,369706	7,62	-5371,0986896093	24,750625
0	-0,003232	-0,003196	0	-7,388529	7,63	-5418,5277585198	24,850225
0	-0,003225	-0,003197	0	-7,388529	7,64	-5429,3974230304	24,950025
14,697248	-0,003229	-0,003195	0,002499	-7,408235	7,65	-5366,707361301	25,050025
14,697248	-0,003228	-0,0032	0,002499	-7,408235	7,66	-5377,4300533316	25,150225
7,348624	-0,003229	-0,003196	0,001249	-7,427059	7,67	-5425,0795809621	25,250625
7,348624	-0,003229	-0,003197	0,001249	-7,427059	7,68	-5435,8757592327	25,351225
3,674312	-0,003229	-0,003198	0,000625	-7,445882	7,69	-5465,2088415433	25,452025
3,674312	-0,003228	-0,003196	0,000625	-7,445882	7,7	-5476,0417629338	25,553025
0	-0,003229	-0,003196	0	-7,465882	7,71	-5505,4850746044	25,654225
0	-0,00323	-0,003198	0	-7,465882	7,72	-5516,354739115	25,755625
0	-0,003229	-0,003196	0	-7,486471	7,73	-5527,2244036256	25,857225
0	-0,003231	-0,003196	0	-7,486471	7,74	-5538,0940681361	25,959025
3,674312	-0,003231	-0,003195	0,000625	-7,505882	7,75	-5530,2063698867	26,061025
3,674312	-0,003228	-0,003196	0,000625	-7,505882	7,76	-5541,0392912773	26,163225
11,022936	-0,003226	-0,0032	0,001874	-7,526471	7,77	-5514,2105146678	26,265625
11,022936	-0,00323	-0,003197	0,001874	-7,526471	7,78	-5524,9699498184	26,368225
0	-0,003229	-0,003196	0	-7,545	7,79	-5592,442390689	26,471025
0	-0,003229	-0,003196	0	-7,562647	7,8	-5603,3120551996	26,574025
11,022936	-0,00323	-0,003197	0,001874	-7,562647	7,81	-5557,2482552701	26,677225
11,022936	-0,00323	-0,003197	0,001874	-7,562647	7,82	-5568,0076904207	26,780625
3,674312	-0,00323	-0,003196	0,000625	-7,588235	7,83	-5616,8697410113	26,884225
3,674312	-0,003229	-0,003197	0,000625	-7,588235	7,84	-5627,7026624018	26,988025
7,348624	-0,003231	-0,003198	0,001249	-7,607059	7,85	-5619,4107898324	27,092025
7,348624	-0,00323	-0,003195	0,001249	-7,607059	7,86	-5630,206968103	27,196225
7,348624	-0,003231	-0,003195	0,001249	-7,626176	7,87	-5641,0031463735	27,300625
7,348624	-0,00323	-0,003196	0,001249	-7,626176	7,88	-5651,7993246441	27,405225
3,674312	-0,003232	-0,003195	0,000625	-7,646176	7,89	-5681,8672693547	27,510025
3,674312	-0,003232	-0,003195	0,000625	-7,646176	7,9	-5692,7001907453	27,615025
3,674312	-0,003228	-0,0032	0,000625	-7,666765	7,91	-5703,5331121358	27,720225
3,674312	-0,003229	-0,003195	0,000625	-7,666765	7,92	-5714,3660335264	27,825625
3,674312	-0,00323	-0,003197	0,000625	-7,66853	7,93	-5725,198954917	27,931225
3,674312	-0,003229	-0,0032	0,000625	-7,66853	7,94	-5736,0318763075	28,037025
0	-0,003232	-0,0032	0	-7,66853	7,95	-5766,3570228581	28,143025
0	-0,003232	-0,0032	0	-7,66853	7,96	-5777,2266873687	28,249225
7,348624	-0,003233	-0,0032	0,001249	-7,668235	7,97	-5748,9649290793	28,355625
7,348624	-0,003233	-0,003198	0,001249	-7,668235	7,98	-5759,7611073498	28,462225
11,022936	-0,00323	-0,003195	0,001874	-7,668235	7,99	-5750,9180879804	28,569025
11,022936	-0,003229	-0,003195	0,001874	-7,668235	8	-5761,677523131	28,676025

## Corde4
Mesure effectuée le 31/03/2014 à 15:22
exl 116
Vitesse 0.1mm/s
Section 0.45mm2

gain force	gain longi	fact J longi	gain J trans	fact J trans	section mm²
0,001	0,1	2,09	0,1	2,09	0,45

contrainte MPa	def longi	def trans	Force en kN	Position	Allongement	Covariance	Variance_allong
91,612846	-0,003233	-0,003198	0,041226	-0,002059	0,01	308,7762296775	3,553225	Contrainte dans la corde en fonction de l'allongement / Corde 4 EXL120 - Essai 1 / Allongement (mm) / Contrainte (MPa)
91,612846	-0,003233	-0,003198	0,041226	-0,002059	0,02	307,1381594935	3,515625
91,612846	-0,003233	-0,003198	0,041226	-0,002059	0,03	305,5000893096	3,478225
90,22477	-0,003231	-0,003198	0,040601	-0,002059	0,04	306,4369001056	3,441025
90,22477	-0,003232	-0,003198	0,040601	-0,002059	0,05	304,7849491616	3,404025
90,22477	-0,003228	-0,0032	0,040601	-0,002059	0,06	303,1329982177	3,367225
90,22477	-0,003228	-0,0032	0,040601	-0,002059	0,07	301,4810472737	3,330625
91,612846	-0,003231	-0,003202	0,041226	-0,002059	0,08	297,3097383897	3,294225
91,612846	-0,00323	-0,003196	0,041226	-0,002059	0,09	295,6716682058	3,258025
91,612846	-0,00323	-0,003196	0,041226	-0,002059	0,1	294,0335980218	3,222025
91,612846	-0,003231	-0,003197	0,041226	-0,002059	0,11	292,3955278378	3,186225
88,8367	-0,003233	-0,003201	0,039977	-0,002059	0,12	295,6851168039	3,150625
88,8367	-0,003231	-0,003198	0,039977	-0,002059	0,13	294,0192851599	3,115225
93,000916	-0,003235	-0,003198	0,04185	-0,002059	0,14	285,0452544359	3,080025
93,000916	-0,003231	-0,003198	0,04185	-0,002059	0,15	283,421064952	3,045025
93,000916	-0,003231	-0,003198	0,04185	-0,002059	0,16	281,796875468	3,010225
93,000916	-0,00323	-0,0032	0,04185	-0,002059	0,17	280,1726859841	2,975625
90,22477	-0,00323	-0,0032	0,040601	-0,002059	0,18	283,3095868901	2,941225
90,22477	-0,00323	-0,0032	0,040601	-0,002059	0,19	281,6576359461	2,907025
91,612846	-0,00323	-0,0032	0,041226	-0,002059	0,2	277,6528961822	2,873025
91,612846	-0,003228	-0,003201	0,041226	-0,002059	0,21	276,0148259982	2,839225
90,22477	-0,003232	-0,003198	0,040601	-0,002059	0,22	276,7017831142	2,805625
90,22477	-0,003231	-0,003197	0,040601	-0,002059	0,23	275,0498321703	2,772225
93,000916	-0,00323	-0,0032	0,04185	-0,002059	0,24	268,8033595963	2,739025
93,000916	-0,00323	-0,0032	0,04185	-0,002059	0,25	267,1791701123	2,706025
90,22477	-0,003235	-0,0032	0,040601	-0,002059	0,26	270,0939793384	2,673225
90,22477	-0,003231	-0,003201	0,040601	-0,002059	0,27	268,4420283944	2,640625
90,22477	-0,00323	-0,0032	0,040601	-0,014412	0,28	266,7900774504	2,608225
90,22477	-0,003231	-0,003198	0,040601	-0,014412	0,29	265,1381265065	2,576025
95,777061	-0,003232	-0,003201	0,0431	-0,039118	0,3	254,6302714175	2,544025
95,777061	-0,003232	-0,003201	0,0431	-0,039118	0,31	253,0338433835	2,512225
94,388992	-0,003231	-0,003197	0,042475	-0,060882	0,32	253,6236240246	2,480625
94,388992	-0,003233	-0,003198	0,042475	-0,060882	0,33	252,0133153006	2,449225
97,165138	-0,003231	-0,003201	0,043724	-0,082941	0,34	246,0860995466	2,418025
97,165138	-0,003231	-0,003201	0,043724	-0,082941	0,35	244,5035522827	2,387025
102,71743	-0,003233	-0,0032	0,046223	-0,101765	0,36	234,3982367987	2,356225
102,71743	-0,003233	-0,0032	0,046223	-0,101765	0,37	232,8712124547	2,325625
102,71743	-0,003233	-0,0032	0,046223	-0,143235	0,38	231,3441881108	2,295225
102,71743	-0,003231	-0,003197	0,046223	-0,143235	0,39	229,8171637668	2,265025
106,881653	-0,003232	-0,003198	0,048097	-0,162059	0,4	222,0646260378	2,235025
106,881653	-0,003231	-0,003198	0,048097	-0,162059	0,41	220,5792439239	2,205225
112,433945	-0,003233	-0,0032	0,050595	-0,181765	0,42	210,9042311099	2,175625
112,433945	-0,00323	-0,003202	0,050595	-0,181765	0,43	209,4743719159	2,146225
113,822021	-0,003232	-0,0032	0,05122	-0,201765	0,44	206,024862142	2,117025
113,822021	-0,003233	-0,0032	0,05122	-0,201765	0,45	204,608883708	2,088025
112,433945	-0,003233	-0,0032	0,050595	-0,222059	0,46	205,1847943341	2,059225
112,433945	-0,003233	-0,0032	0,050595	-0,222059	0,47	203,7549351401	2,030625
112,433945	-0,003233	-0,0032	0,050595	-0,265294	0,48	202,3250759461	2,002225
116,598167	-0,003232	-0,0032	0,052469	-0,271176	0,49	195,0444848422	1,974025
116,598167	-0,003236	-0,003198	0,052469	-0,271176	0,5	193,6562678682	1,946025
122,150459	-0,003233	-0,003198	0,054968	-0,291471	0,51	184,5781264742	1,918225
122,150459	-0,003231	-0,003198	0,054968	-0,291471	0,52	183,2454324203	1,890625
120,762383	-0,003231	-0,003201	0,054343	-0,311471	0,53	183,8074621063	1,863225
120,762383	-0,003231	-0,003201	0,054343	-0,311471	0,54	182,4608872923	1,836025
119,374313	-0,003233	-0,003197	0,053718	-0,335294	0,55	182,9812666284	1,809025
119,374313	-0,003232	-0,003198	0,053718	-0,335294	0,56	181,6208111144	1,782225
122,150459	-0,003232	-0,003198	0,054968	-0,354706	0,57	176,5819621504	1,755625
122,150459	-0,003231	-0,003201	0,054968	-0,354706	0,58	175,2492680965	1,729225
123,538528	-0,003232	-0,003198	0,055592	-0,374412	0,59	172,1051439975	1,703025
123,538528	-0,003235	-0,003198	0,055592	-0,374412	0,6	170,7863306335	1,677025
123,538528	-0,003231	-0,0032	0,055592	-0,393529	0,61	169,4675172696	1,651225
123,538528	-0,003233	-0,003198	0,055592	-0,393529	0,62	168,1487039056	1,625625
126,314682	-0,003231	-0,0032	0,056842	-0,412059	0,63	163,3180557316	1,600225
126,314682	-0,003231	-0,0032	0,056842	-0,412059	0,64	162,0270039077	1,575025
126,314682	-0,003231	-0,003201	0,056842	-0,432059	0,65	160,7359520837	1,550025
126,314682	-0,003232	-0,0032	0,056842	-0,432059	0,66	159,4449002597	1,525225
127,702751	-0,003233	-0,0032	0,057466	-0,451471	0,67	156,4534639108	1,500625
127,702751	-0,003233	-0,003198	0,057466	-0,451471	0,68	155,1762927768	1,476225
131,866974	-0,003235	-0,0032	0,05934	-0,471471	0,69	148,8812329278	1,452025
131,866974	-0,003235	-0,0032	0,05934	-0,471471	0,7	147,6457040239	1,428025
131,866974	-0,003233	-0,003198	0,05934	-0,491176	0,71	146,4101751199	1,404225
131,866974	-0,003231	-0,003198	0,05934	-0,491176	0,72	145,1746462159	1,380625
131,866974	-0,003231	-0,003198	0,05934	-0,491176	0,73	143,939117312	1,357225
130,478897	-0,003231	-0,003198	0,058716	-0,543235	0,74	144,306817343	1,334025
130,478897	-0,00323	-0,003198	0,058716	-0,556471	0,75	143,0574076691	1,311025
131,866974	-0,003232	-0,003201	0,05934	-0,556471	0,76	140,2325306001	1,288225
136,031189	-0,003235	-0,003197	0,061214	-0,575588	0,77	134,3122598211	1,265625
136,031189	-0,00323	-0,003198	0,061214	-0,575588	0,78	133,1183730672	1,243225
136,031189	-0,00323	-0,003198	0,061214	-0,575588	0,79	131,9244863132	1,221025
136,031189	-0,00323	-0,003198	0,061214	-0,575588	0,8	130,7305995592	1,199025
136,031189	-0,00323	-0,003198	0,061214	-0,615294	0,81	129,5367128053	1,177225
138,807343	-0,003232	-0,003198	0,062463	-0,634412	0,82	125,3584605013	1,155625
138,807343	-0,00323	-0,003198	0,062463	-0,634412	0,83	124,1923352873	1,134225
142,971558	-0,00323	-0,003198	0,064337	-0,653529	0,84	118,6329632484	1,113025
142,971558	-0,003231	-0,0032	0,064337	-0,653529	0,85	117,5084801844	1,092025
144,359634	-0,003233	-0,0032	0,064962	-0,672941	0,86	114,9473384604	1,071225
144,359634	-0,003233	-0,0032	0,064962	-0,672941	0,87	113,8367361565	1,050625
149,911926	-0,00323	-0,003201	0,06746	-0,692353	0,88	107,0905574725	1,030225
149,911926	-0,00323	-0,0032	0,06746	-0,692353	0,89	106,0354780885	1,010025
149,911926	-0,003235	-0,0032	0,06746	-0,711765	0,9	104,9803987046	0,990025
149,911926	-0,003233	-0,0032	0,06746	-0,711765	0,91	103,9253193206	0,970225
151,300003	-0,003233	-0,003201	0,068085	-0,731471	0,92	101,5168648616	0,950625
151,300003	-0,003232	-0,003201	0,068085	-0,731471	0,93	100,4756662477	0,931225
152,68808	-0,003232	-0,003201	0,06871	-0,751471	0,94	98,1088540987	0,912025
152,68808	-0,003231	-0,0032	0,06871	-0,751471	0,95	97,0815362547	0,893025
156,852295	-0,003231	-0,0032	0,070584	-0,770882	0,96	92,1606773858	0,874225
156,852295	-0,003233	-0,003198	0,070584	-0,770882	0,97	91,1750016918	0,855625
158,240372	-0,003233	-0,0032	0,071208	-0,790882	0,98	88,9192355428	0,837225
158,240372	-0,003232	-0,003197	0,071208	-0,790882	0,99	87,9474406189	0,819025
161,01651	-0,003233	-0,003198	0,072457	-0,811176	1	84,4910021849	0,801025
161,01651	-0,003231	-0,0032	0,072457	-0,811176	1,01	83,5469686409	0,783225
161,01651	-0,003232	-0,003197	0,072457	-0,830882	1,02	82,602935097	0,765625
161,01651	-0,003232	-0,003197	0,072457	-0,830882	1,03	81,658901553	0,748225
166,568802	-0,003232	-0,003196	0,074956	-0,850882	1,04	75,9676583491	0,731025
166,568802	-0,003233	-0,0032	0,074956	-0,850882	1,05	75,0791477251	0,714025
169,344955	-0,003235	-0,003198	0,076205	-0,871176	1,06	71,8725493461	0,697225
169,344955	-0,003232	-0,003198	0,076205	-0,871176	1,07	71,0118002522	0,680625
165,18074	-0,003231	-0,003198	0,074331	-0,891176	1,08	73,5448863832	0,664225
165,18074	-0,003232	-0,003202	0,074331	-0,891176	1,09	72,6424951392	0,648025
172,121094	-0,003233	-0,003198	0,077454	-0,911176	1,1	66,2225224653	0,632025
172,121094	-0,003233	-0,003197	0,077454	-0,911176	1,11	65,3895347613	0,616225
170,733032	-0,003233	-0,003197	0,07683	-0,931176	1,12	65,6322951073	0,600625
170,733032	-0,003231	-0,0032	0,07683	-0,931176	1,13	64,7854267834	0,585225
174,897247	-0,003231	-0,003201	0,078704	-0,950882	1,14	60,7945761344	0,570025
174,897247	-0,003235	-0,003201	0,078704	-0,950882	1,15	59,9893499604	0,555025
176,285324	-0,003232	-0,003198	0,079328	-0,970882	1,16	58,1638871915	0,540225
176,285324	-0,00323	-0,003198	0,079328	-0,970882	1,17	57,3725417875	0,525625
181,837616	-0,003231	-0,0032	0,081827	-0,991176	1,18	52,6113076035	0,511225
181,837616	-0,003231	-0,0032	0,081827	-0,991176	1,19	51,8754851196	0,497025
184,613754	-0,003235	-0,003201	0,083076	-1,011471	1,2	49,2102467256	0,483025
184,613754	-0,003231	-0,003198	0,083076	-1,011471	1,21	48,5021856216	0,469225
181,837616	-0,003235	-0,003201	0,081827	-1,031765	1,22	49,6680176677	0,455625
181,837616	-0,003232	-0,003198	0,081827	-1,031765	1,23	48,9321951837	0,442225
183,225693	-0,003235	-0,0032	0,082452	-1,051471	1,24	47,2871822647	0,429025
183,225693	-0,003229	-0,003197	0,082452	-1,051471	1,25	46,5652405508	0,416025
188,777985	-0,003232	-0,003195	0,08495	-1,071177	1,26	42,3175934168	0,403225
188,777985	-0,003232	-0,003195	0,08495	-1,071177	1,27	41,6511746228	0,390625
191,554123	-0,003232	-0,003198	0,086199	-1,091177	1,28	39,2774309589	0,378225
191,554123	-0,003229	-0,003198	0,086199	-1,091177	1,29	38,6387735449	0,366025
192,9422	-0,003231	-0,003198	0,086824	-1,111176	1,3	37,1742103159	0,354025
192,9422	-0,003233	-0,003197	0,086824	-1,111176	1,31	36,549433672	0,342225
194,330276	-0,003233	-0,003198	0,087449	-1,131176	1,32	35,126513328	0,330625
194,330276	-0,003232	-0,0032	0,087449	-1,131176	1,33	34,5156174441	0,319225
194,330276	-0,003232	-0,0032	0,087449	-1,150882	1,34	33,9047215601	0,308025
194,330276	-0,003232	-0,0032	0,087449	-1,150882	1,35	33,2938256761	0,297025
197,106415	-0,003232	-0,0032	0,088698	-1,170882	1,36	31,1976954272	0,286225
197,106415	-0,003231	-0,003198	0,088698	-1,170882	1,37	30,6145609332	0,275625
201,270645	-0,003235	-0,003197	0,090572	-1,190882	1,38	27,8868479892	0,265225
201,270645	-0,003232	-0,003202	0,090572	-1,190882	1,39	27,3453557953	0,255025
205,43486	-0,003233	-0,0032	0,092446	-1,211177	1,4	24,7425771763	0,245025
205,43486	-0,003232	-0,003197	0,092446	-1,211177	1,41	24,2427271323	0,235225
206,822937	-0,003232	-0,003198	0,09307	-1,230882	1,42	23,0835405134	0,225625
206,822937	-0,00323	-0,0032	0,09307	-1,230882	1,43	22,5975712394	0,216225
206,822937	-0,00323	-0,0032	0,09307	-1,250882	1,44	22,1116019654	0,207025
206,822937	-0,003231	-0,003198	0,09307	-1,250882	1,45	21,6256326915	0,198025
213,763306	-0,003231	-0,0032	0,096193	-1,270294	1,46	18,1206029025	0,189225
213,763306	-0,003232	-0,003197	0,096193	-1,270294	1,47	17,7040373185	0,180625
212,375229	-0,003231	-0,003197	0,095569	-1,290588	1,48	17,8635236896	0,172225
212,375229	-0,003232	-0,003198	0,095569	-1,290588	1,49	17,4330773356	0,164025
212,375229	-0,003232	-0,003201	0,095569	-1,310588	1,5	17,0026309816	0,156025
212,375229	-0,003232	-0,003201	0,095569	-1,310588	1,51	16,5721846277	0,148225
217,927521	-0,003232	-0,003197	0,098067	-1,330882	1,52	14,0596287737	0,140625
217,927521	-0,003235	-0,0032	0,098067	-1,330882	1,53	13,6847053397	0,133225
220,703674	-0,003235	-0,0032	0,099317	-1,351177	1,54	12,3242475908	0,126025
220,703674	-0,00323	-0,003203	0,099317	-1,351177	1,55	11,9770856868	0,119025
222,091736	-0,003229	-0,003198	0,099941	-1,371176	1,56	11,1649230128	0,112225
222,091736	-0,003232	-0,0032	0,099941	-1,371176	1,57	10,8316417289	0,105625
220,703674	-0,003232	-0,003198	0,099317	-1,390882	1,58	10,9355999749	0,099225
220,703674	-0,003237	-0,0032	0,099317	-1,390882	1,59	10,5884380709	0,093025
224,867889	-0,003232	-0,0032	0,101191	-1,411471	1,6	9,012832742	0,087025
224,867889	-0,00323	-0,0032	0,101191	-1,411471	1,61	8,707312988	0,081225
226,255966	-0,003233	-0,003197	0,101815	-1,431176	1,62	8,0200720591	0,075625
226,255966	-0,003232	-0,003198	0,101815	-1,431176	1,63	7,7284330751	0,070225
227,644043	-0,003232	-0,003198	0,10244	-1,450588	1,64	7,0828344561	0,065025
227,644043	-0,00323	-0,003202	0,10244	-1,450588	1,65	6,8050762422	0,060025
233,196335	-0,003231	-0,0032	0,104938	-1,470882	1,66	5,2225294082	0,055225
233,196335	-0,003232	-0,003198	0,104938	-1,470882	1,67	5,0002941142	0,050625
231,808258	-0,003233	-0,003198	0,104314	-1,490588	1,68	5,0764953753	0,046225
231,808258	-0,003233	-0,0032	0,104314	-1,490588	1,69	4,8403793113	0,042025
237,36055	-0,003233	-0,003198	0,106812	-1,510882	1,7	3,5215663073	0,038025
237,36055	-0,003231	-0,003196	0,106812	-1,510882	1,71	3,3409731634	0,034225
238,748627	-0,003231	-0,003196	0,107437	-1,530882	1,72	2,9174665444	0,030625
238,748627	-0,003232	-0,003201	0,107437	-1,530882	1,73	2,7507541704	0,027225
240,136703	-0,003235	-0,003198	0,108062	-1,550882	1,74	2,3688900165	0,024025
240,136703	-0,003232	-0,003198	0,108062	-1,550882	1,75	2,2160584025	0,021025
242,912842	-0,003231	-0,003198	0,109311	-1,570294	1,76	1,6884480235	0,018225
242,912842	-0,003231	-0,0032	0,109311	-1,570294	1,77	1,5633777996	0,015625
242,912842	-0,003229	-0,003201	0,109311	-1,590294	1,78	1,4383075756	0,013225
242,912842	-0,003232	-0,003197	0,109311	-1,590294	1,79	1,3132373516	0,011025
248,465134	-0,003235	-0,003196	0,111809	-1,610588	1,8	0,6606993877	0,009025
248,465134	-0,003226	-0,003197	0,111809	-1,610588	1,81	0,5911520837	0,007225
248,465134	-0,003226	-0,003197	0,111809	-1,630588	1,82	0,5216047797	0,005625
248,465134	-0,00323	-0,0032	0,111809	-1,630588	1,83	0,4520574758	0,004225
249,85321	-0,003232	-0,003198	0,112434	-1,650588	1,84	0,3061659918	0,003025
249,85321	-0,003235	-0,0032	0,112434	-1,650588	1,85	0,2504994478	0,002025
252,629364	-0,003232	-0,003198	0,113683	-1,670588	1,86	0,0976675139	0,001225
252,629364	-0,003233	-0,003198	0,113683	-1,670588	1,87	0,0697625099	0,000625
254,017426	-0,003235	-0,003196	0,114308	-1,690588	1,88	0,0210365759	0,000225
254,017426	-0,003235	-0,003196	0,114308	-1,690588	1,89	0,007012192	0,000025
256,793579	-0,003235	-0,003198	0,115557	-1,710882	1,9	0,006868573	0,000025
256,793579	-0,00323	-0,003198	0,115557	-1,710882	1,91	0,0206057191	0,000225
262,345886	-0,003232	-0,003198	0,118056	-1,730882	1,92	0,1731505401	0,000625
262,345886	-0,003233	-0,003201	0,118056	-1,730882	1,93	0,2424107561	0,001225
263,733948	-0,003231	-0,003198	0,11868	-1,751176	1,94	0,3741337622	0,002025
263,733948	-0,003231	-0,003197	0,11868	-1,751176	1,95	0,4572745982	0,003025
265,122009	-0,003232	-0,003196	0,119305	-1,770294	1,96	0,6306393992	0,004225
265,122009	-0,003233	-0,003197	0,119305	-1,770294	1,97	0,7276608453	0,005625
265,122009	-0,003233	-0,003197	0,119305	-1,790294	1,98	0,8246822913	0,007225
265,122009	-0,003229	-0,003197	0,119305	-1,790294	1,99	0,9217037373	0,009025
266,510101	-0,003235	-0,003197	0,11993	-1,810588	2	1,1644748434	0,011025
266,510101	-0,003233	-0,003198	0,11993	-1,810588	2,01	1,2753772094	0,013225
272,062378	-0,003231	-0,003198	0,122428	-1,830588	2,02	2,0803142004	0,015625
272,062378	-0,003231	-0,003198	0,122428	-1,830588	2,03	2,2467393365	0,018225
274,838531	-0,003231	-0,003196	0,123677	-1,850588	2,04	2,8157066575	0,021025
274,838531	-0,00323	-0,003198	0,123677	-1,850588	2,05	3,0098933235	0,024025
273,45047	-0,00323	-0,003198	0,123053	-1,870294	2,06	2,9750499246	0,027225
273,45047	-0,003231	-0,0032	0,123053	-1,870294	2,07	3,1553559806	0,030625
280,390839	-0,003231	-0,003197	0,126176	-1,890882	2,08	4,6196303016	0,034225
280,390839	-0,003231	-0,003198	0,126176	-1,890882	2,09	4,8693400477	0,038025
280,390839	-0,003233	-0,003196	0,126176	-1,910588	2,1	5,1190497937	0,042025
280,390839	-0,00323	-0,003198	0,126176	-1,910588	2,11	5,3687595397	0,046225
281,7789	-0,003233	-0,0032	0,126801	-1,930294	2,12	5,9307830108	0,050625
281,7789	-0,003232	-0,003198	0,126801	-1,930294	2,13	6,1943733668	0,055225
283,166962	-0,003232	-0,003197	0,127425	-1,950294	2,14	6,7980389128	0,060025
283,166962	-0,003232	-0,003198	0,127425	-1,950294	2,15	7,0755098889	0,065025
288,719269	-0,003232	-0,003198	0,129924	-1,970294	2,16	8,8243422199	0,070225
288,719269	-0,003233	-0,003198	0,129924	-1,970294	2,17	9,1573362659	0,075625
291,495422	-0,003231	-0,003198	0,131173	-1,99	2,18	10,281533917	0,081225
291,495422	-0,003231	-0,003201	0,131173	-1,99	2,19	10,642289493	0,087025
290,10733	-0,00323	-0,003202	0,130548	-2,010588	2,2	10,5796770091	0,093025
290,10733	-0,003231	-0,003198	0,130548	-2,010588	2,21	10,9265516651	0,099225
291,495422	-0,003233	-0,003198	0,131173	-2,030588	2,22	11,7245562211	0,105625
291,495422	-0,003235	-0,003201	0,131173	-2,030588	2,23	12,0853117972	0,112225
294,271545	-0,003235	-0,003201	0,132422	-2,050588	2,24	13,4038298082	0,119025
294,271545	-0,003231	-0,003198	0,132422	-2,050588	2,25	13,7923466142	0,126025
297,047699	-0,003231	-0,003198	0,133671	-2,070588	2,26	15,1941596303	0,133225
297,047699	-0,00323	-0,0032	0,133671	-2,070588	2,27	15,6104379763	0,140625
295,659637	-0,003233	-0,003201	0,133047	-2,090294	2,28	15,4923124523	0,148225
295,659637	-0,003233	-0,0032	0,133047	-2,090294	2,29	15,8947101784	0,156025
301,211914	-0,003231	-0,003197	0,135545	-2,110294	2,3	18,5457800894	0,164025
301,211914	-0,003232	-0,003196	0,135545	-2,110294	2,31	19,0037005854	0,172225
302,600006	-0,003232	-0,003196	0,13617	-2,130294	2,32	20,0515601815	0,180625
302,600006	-0,003232	-0,003201	0,13617	-2,130294	2,33	20,5233615975	0,189225
305,37616	-0,003232	-0,003202	0,137419	-2,150294	2,34	22,2305515435	0,198025
305,37616	-0,003233	-0,0032	0,137419	-2,150294	2,35	22,7301144996	0,207025
305,37616	-0,003231	-0,0032	0,137419	-2,170294	2,36	23,2296774556	0,216225
305,37616	-0,003232	-0,003198	0,137419	-2,170294	2,37	23,7292404116	0,225625
306,764221	-0,003235	-0,003196	0,138044	-2,190294	2,38	24,9020129527	0,235225
306,764221	-0,003235	-0,003196	0,138044	-2,190294	2,39	25,4154565187	0,245025
309,540375	-0,003233	-0,003201	0,139293	-2,210294	2,4	27,3308578547	0,255025
309,540375	-0,003231	-0,0032	0,139293	-2,210294	2,41	27,8720629608	0,265225
312,316528	-0,003233	-0,003198	0,140542	-2,230588	2,42	29,8707483918	0,275625
312,316528	-0,003233	-0,003198	0,140542	-2,230588	2,43	30,4397150278	0,286225
313,70459	-0,003233	-0,0032	0,141167	-2,250588	2,44	31,7651754539	0,297025
313,70459	-0,003231	-0,0032	0,141167	-2,250588	2,45	32,3480227099	0,308025
319,256866	-0,003232	-0,003198	0,143666	-2,270294	2,46	36,0679059059	0,319225
319,256866	-0,003232	-0,003198	0,143666	-2,270294	2,47	36,706275922	0,330625
322,03302	-0,003233	-0,003198	0,144915	-2,29	2,48	38,968696028	0,342225
322,03302	-0,003231	-0,003198	0,144915	-2,29	2,49	39,6348275841	0,354025
322,03302	-0,003233	-0,003198	0,144915	-2,310294	2,5	40,3009591401	0,366025
322,03302	-0,003231	-0,003201	0,144915	-2,310294	2,51	40,9670906961	0,378225
322,03302	-0,003232	-0,003201	0,144915	-2,330294	2,52	41,6332222522	0,390625
322,03302	-0,003232	-0,003198	0,144915	-2,330294	2,53	42,2993538082	0,403225
324,809174	-0,003232	-0,0032	0,146164	-2,350294	2,54	44,7561046942	0,416025
324,809174	-0,003231	-0,0032	0,146164	-2,350294	2,55	45,4499977903	0,429025
326,197235	-0,003231	-0,0032	0,146789	-2,370294	2,56	47,0669514513	0,442225
326,197235	-0,003233	-0,003196	0,146789	-2,370294	2,57	47,7747251573	0,455625
330,361481	-0,003233	-0,003198	0,148663	-2,390294	2,58	51,3350073734	0,469225
330,361481	-0,003231	-0,003198	0,148663	-2,390294	2,59	52,0844235394	0,483025
330,361481	-0,003231	-0,0032	0,148663	-2,410294	2,6	52,8338397054	0,497025
330,361481	-0,003231	-0,003197	0,148663	-2,410294	2,61	53,5832558715	0,511225
331,749542	-0,003232	-0,0032	0,149287	-2,430294	2,62	55,3390162625	0,525625
331,749542	-0,003232	-0,003197	0,149287	-2,430294	2,63	56,1023130385	0,540225
333,137604	-0,003232	-0,003197	0,149912	-2,45	2,64	57,8997160046	0,555025
333,137604	-0,003231	-0,003198	0,149912	-2,45	2,65	58,6768934006	0,570025
333,137604	-0,003231	-0,0032	0,149912	-2,469706	2,66	59,4540707966	0,585225
333,137604	-0,003233	-0,003198	0,149912	-2,469706	2,67	60,2312481927	0,600625
338,689911	-0,003232	-0,0032	0,15241	-2,49	2,68	65,3669865837	0,616225
338,689911	-0,003231	-0,003201	0,15241	-2,49	2,69	66,1996870497	0,632025
340,077972	-0,003232	-0,003201	0,153035	-2,510588	2,7	68,1497766208	0,648025
340,077972	-0,003232	-0,0032	0,153035	-2,510588	2,71	68,9963576968	0,664225
341,466064	-0,003233	-0,0032	0,15366	-2,530294	2,72	70,9881146728	0,680625
341,466064	-0,003236	-0,0032	0,15366	-2,530294	2,73	71,8485766689	0,697225
347,018341	-0,003236	-0,0032	0,156158	-2,55	2,74	77,4007127299	0,714025
347,018341	-0,003232	-0,0032	0,156158	-2,55	2,75	78,3166974959	0,731025
348,406433	-0,003231	-0,003198	0,156783	-2,57	2,76	80,433381842	0,748225
348,406433	-0,003231	-0,003201	0,156783	-2,57	2,77	81,363247528	0,765625
347,018341	-0,003233	-0,0032	0,156158	-2,59	2,78	81,0646517941	0,783225
347,018341	-0,003235	-0,0032	0,156158	-2,59	2,79	81,9806365601	0,801025
349,794495	-0,00323	-0,003201	0,157408	-2,609706	2,8	85,4090406961	0,819025
349,794495	-0,003235	-0,0032	0,157408	-2,609706	2,81	86,3527870022	0,837225
351,182556	-0,003233	-0,0032	0,158032	-2,629412	2,82	88,5804897332	0,855625
351,182556	-0,003231	-0,003198	0,158032	-2,629412	2,83	89,5381166492	0,874225
352,570648	-0,003231	-0,003198	0,158657	-2,65	2,84	91,8074905053	0,893025
352,570648	-0,003232	-0,003201	0,158657	-2,65	2,85	92,7789983413	0,912025
358,122925	-0,003231	-0,003198	0,161155	-2,669706	2,86	99,1084534823	0,931225
358,122925	-0,003231	-0,0032	0,161155	-2,669706	2,87	100,1354840884	0,950625
359,511017	-0,003231	-0,0032	0,16178	-2,69	2,88	102,5297853144	0,970225
359,511017	-0,003233	-0,003197	0,16178	-2,69	2,89	103,5706968404	0,990025
360,899078	-0,003232	-0,003198	0,162405	-2,710294	2,9	106,0066096715	1,010025
360,899078	-0,003232	-0,003197	0,162405	-2,710294	2,91	107,0614018075	1,030225
360,899078	-0,003232	-0,003198	0,162405	-2,73	2,92	108,1161939435	1,050625
360,899078	-0,003231	-0,0032	0,162405	-2,73	2,93	109,1709860796	1,071225
363,675232	-0,003231	-0,0032	0,163654	-2,75	2,94	113,1268591456	1,092025
363,675232	-0,003233	-0,0032	0,163654	-2,75	2,95	114,2094128216	1,113025
365,063293	-0,00323	-0,003197	0,164278	-2,769706	2,96	116,7702514627	1,134225
365,063293	-0,003231	-0,0032	0,164278	-2,769706	2,97	117,8666857487	1,155625
366,451385	-0,003232	-0,0032	0,164903	-2,789706	2,98	120,4691998547	1,177225
366,451385	-0,00323	-0,003198	0,164903	-2,789706	2,99	121,5795150608	1,199025
367,839447	-0,003231	-0,003196	0,165528	-2,81	3	124,2236387768	1,221025
367,839447	-0,003233	-0,003198	0,165528	-2,81	3,01	125,3478346028	1,243225
373,391754	-0,003233	-0,003197	0,168026	-2,829706	3,02	132,7183758039	1,265625
373,391754	-0,003232	-0,003201	0,168026	-2,829706	3,03	133,8980946999	1,288225
374,779816	-0,003232	-0,003201	0,168651	-2,849706	3,04	136,6671445859	1,311025
374,779816	-0,003235	-0,0032	0,168651	-2,849706	3,05	137,860744102	1,334025
374,779816	-0,003232	-0,003197	0,168651	-2,869706	3,06	139,054343618	1,357225
374,779816	-0,003232	-0,003201	0,168651	-2,869706	3,07	140,2479431341	1,380625
378,944031	-0,003235	-0,0032	0,170525	-2,890294	3,08	146,3761374251	1,404225
378,944031	-0,003231	-0,003198	0,170525	-2,890294	3,09	147,6113790911	1,428025
377,555969	-0,003232	-0,003198	0,1699	-2,910294	3,1	147,1740060472	1,452025
377,555969	-0,003233	-0,003196	0,1699	-2,910294	3,11	148,3953670932	1,476225
380,332123	-0,003233	-0,0032	0,171149	-2,93	3,12	153,0175167892	1,500625
380,332123	-0,003233	-0,0032	0,171149	-2,93	3,13	154,2666393753	1,525225
384,496338	-0,00323	-0,003198	0,173023	-2,949706	3,14	160,7002096363	1,550025
384,496338	-0,003235	-0,003198	0,173023	-2,949706	3,15	161,9909743723	1,575025
385,884399	-0,00323	-0,0032	0,173648	-2,969412	3,16	165,0376362734	1,600225
385,884399	-0,003229	-0,003201	0,173648	-2,969412	3,17	166,3422816194	1,625625
384,496338	-0,003231	-0,003201	0,173023	-2,989706	3,18	165,8632685804	1,651225
384,496338	-0,003233	-0,003197	0,173023	-2,989706	3,19	167,1540333165	1,677025
390,048615	-0,003235	-0,003201	0,175522	-3,01	3,2	175,6905195375	1,703025
390,048615	-0,00323	-0,0032	0,175522	-3,01	3,21	177,0368070435	1,729225
391,436707	-0,00323	-0,0032	0,176147	-3,03	3,22	180,2223164496	1,755625
391,436707	-0,003233	-0,0032	0,176147	-3,03	3,23	181,5824848756	1,782225
391,436707	-0,003232	-0,0032	0,176147	-3,049706	3,24	182,9426533016	1,809025
391,436707	-0,003229	-0,003198	0,176147	-3,049706	3,25	184,3028217277	1,836025
390,048615	-0,003231	-0,003201	0,175522	-3,069706	3,26	183,7682445737	1,863225
390,048615	-0,00323	-0,0032	0,175522	-3,069706	3,27	185,1145320797	1,890625
396,988983	-0,003232	-0,0032	0,178645	-3,089706	3,28	196,0732292658	1,918225
396,988983	-0,003232	-0,0032	0,178645	-3,089706	3,29	197,4889204518	1,946025
398,377075	-0,00323	-0,003201	0,17927	-3,109706	3,3	200,8548808978	1,974025
398,377075	-0,003237	-0,0032	0,17927	-3,109706	3,31	202,2844530039	2,002225
402,54129	-0,003232	-0,003198	0,181144	-3,129706	3,32	209,6480314849	2,030625
402,54129	-0,003232	-0,003201	0,181144	-3,129706	3,33	211,1192457409	2,059225
405,317444	-0,003232	-0,003201	0,182393	-3,149706	3,34	216,602002527	2,088025
405,317444	-0,003233	-0,003201	0,182393	-3,149706	3,35	218,100978323	2,117025
403,929352	-0,003232	-0,003197	0,181768	-3,169706	3,36	217,5663993391	2,146225
403,929352	-0,003232	-0,003197	0,181768	-3,169706	3,37	219,0514942151	2,175625
406,705505	-0,003235	-0,0032	0,183017	-3,189412	3,38	224,6591762961	2,205225
406,705505	-0,003229	-0,003198	0,183017	-3,189412	3,39	226,1720327022	2,235025
408,093567	-0,003231	-0,003201	0,183642	-3,21	3,4	229,7739224182	2,265025
408,093567	-0,003232	-0,003198	0,183642	-3,21	3,41	231,3006594442	2,295225
408,093567	-0,003233	-0,0032	0,183642	-3,229706	3,42	232,8273964703	2,325625
408,093567	-0,003232	-0,003201	0,183642	-3,229706	3,43	234,3541334963	2,356225
413,645874	-0,003235	-0,0032	0,186141	-3,249706	3,44	244,4591848373	2,387025
413,645874	-0,003233	-0,003201	0,186141	-3,249706	3,45	246,0414449334	2,418025
417,810089	-0,003233	-0,003197	0,188015	-3,269412	3,46	254,1407015044	2,449225
417,810089	-0,003233	-0,0032	0,188015	-3,269412	3,47	255,7646037504	2,480625
413,645874	-0,003233	-0,0032	0,186141	-3,289412	3,48	250,7882252215	2,512225
413,645874	-0,003231	-0,003198	0,186141	-3,289412	3,49	252,3704853175	2,544025
417,810089	-0,003233	-0,0032	0,188015	-3,309412	3,5	260,6363104885	2,576025
417,810089	-0,003232	-0,0032	0,188015	-3,309412	3,51	262,2602127346	2,608225
420,586243	-0,003232	-0,0032	0,189264	-3,329706	3,52	268,3953652306	2,640625
420,586243	-0,003235	-0,0032	0,189264	-3,329706	3,53	270,0470290166	2,673225
421,974304	-0,003233	-0,003198	0,189888	-3,349412	3,54	273,9820531477	2,706025
421,974304	-0,003231	-0,0032	0,189888	-3,349412	3,55	275,6475975437	2,739025
427,526611	-0,003231	-0,0032	0,192387	-3,369706	3,56	286,5577330947	2,772225
427,526611	-0,00323	-0,003201	0,192387	-3,369706	3,57	288,2788005608	2,805625
426,138519	-0,003233	-0,003198	0,191762	-3,389412	3,58	287,6609330068	2,839225
426,138519	-0,003233	-0,0032	0,191762	-3,389412	3,59	289,3681195528	2,873025
427,526611	-0,003236	-0,0032	0,192387	-3,409706	3,6	293,4420029589	2,907025
427,526611	-0,003233	-0,0032	0,192387	-3,409706	3,61	295,1630704249	2,941225
430,302765	-0,003233	-0,003198	0,193636	-3,429412	3,62	301,6730035409	2,975625
430,302765	-0,003233	-0,003198	0,193636	-3,429412	3,63	303,421832547	3,010225
428,914673	-0,003233	-0,003198	0,193012	-3,449118	3,64	302,748441013	3,045025
428,914673	-0,003233	-0,003198	0,193012	-3,449118	3,65	304,4833890991	3,080025
433,078888	-0,003231	-0,0032	0,194886	-3,468823	3,66	313,5681766601	3,115225
433,078888	-0,003231	-0,003198	0,194886	-3,468823	3,67	315,3447668961	3,150625
437,243134	-0,00323	-0,0032	0,196759	-3,489412	3,68	324,5545362422	3,186225
437,243134	-0,003232	-0,003197	0,196759	-3,489412	3,69	326,3727689382	3,222025
435,855042	-0,003232	-0,003201	0,196135	-3,509706	3,7	325,6854955742	3,258025
435,855042	-0,003232	-0,003201	0,196135	-3,509706	3,71	327,4898473503	3,294225
441,407349	-0,003232	-0,0032	0,198633	-3,529412	3,72	339,4271594013	3,330625
441,407349	-0,003235	-0,003198	0,198633	-3,529412	3,73	341,2870342473	3,367225
444,183472	-0,003232	-0,003198	0,199883	-3,549412	3,74	348,2688560284	3,404025
444,183472	-0,003232	-0,0032	0,199883	-3,549412	3,75	350,1564921044	3,441025
445,571564	-0,003231	-0,003201	0,200507	-3,569412	3,76	354,6329197604	3,478225
445,571564	-0,003231	-0,003197	0,200507	-3,569412	3,77	356,5344367565	3,515625
445,571564	-0,003232	-0,0032	0,200507	-3,589706	3,78	358,4359537525	3,553225
445,571564	-0,003232	-0,0032	0,200507	-3,589706	3,79	360,3374707485	3,591025
444,183472	-0,003232	-0,0032	0,199883	-3,609706	3,8	359,5946724846	3,629025
444,183472	-0,003232	-0,003197	0,199883	-3,609706	3,81	361,4823085606	3,667225
446,959625	-0,003231	-0,0032	0,201132	-3,629706	3,82	368,7140391616	3,705625
446,959625	-0,003233	-0,003198	0,201132	-3,629706	3,83	370,6294367677	3,744225
449,735779	-0,003232	-0,003197	0,202381	-3,649412	3,84	377,9444539037	3,783025
449,735779	-0,003233	-0,003201	0,202381	-3,649412	3,85	379,8876130497	3,822025
449,735779	-0,003235	-0,003202	0,202381	-3,669706	3,86	381,8307721958	3,861225
449,735779	-0,003235	-0,003202	0,202381	-3,669706	3,87	383,7739313418	3,900625
451,12384	-0,003233	-0,003197	0,203006	-3,689412	3,88	388,4723915728	3,940225
451,12384	-0,003233	-0,003197	0,203006	-3,689412	3,89	390,4294313289	3,980025
456,676147	-0,003232	-0,0032	0,205504	-3,709706	3,9	403,5188466199	4,020025
456,676147	-0,003231	-0,003197	0,205504	-3,709706	3,91	405,5314094459	4,060225
463,616516	-0,003233	-0,003197	0,208627	-3,73	3,92	421,598219497	4,100625
463,616516	-0,003233	-0,003198	0,208627	-3,73	3,93	423,680186013	4,141225
459,452301	-0,00323	-0,003201	0,206754	-3,749412	3,94	417,2463328541	4,182025
459,452301	-0,00323	-0,003201	0,206754	-3,749412	3,95	419,2866572201	4,223025
462,228455	-0,003232	-0,003198	0,208003	-3,768824	3,96	427,0597395961	4,264225
462,228455	-0,00323	-0,0032	0,208003	-3,768824	3,97	429,1278255022	4,305625
462,228455	-0,003231	-0,003198	0,208003	-3,789118	3,98	431,1959114082	4,347225
462,228455	-0,003233	-0,003198	0,208003	-3,789118	3,99	433,2639973142	4,389025
463,616516	-0,003233	-0,0032	0,208627	-3,809118	4	438,2539516253	4,431025
463,616516	-0,003232	-0,0032	0,208627	-3,809118	4,01	440,3359181413	4,473225
469,168793	-0,003232	-0,0032	0,211126	-3,829118	4,02	454,2164732823	4,515625
469,168793	-0,003231	-0,003201	0,211126	-3,829118	4,03	456,3539625684	4,558225
470,556885	-0,003231	-0,003201	0,211751	-3,849412	4,04	461,4689091944	4,601025
470,556885	-0,003231	-0,003196	0,211751	-3,849412	4,05	463,6202794004	4,644025
471,944946	-0,003233	-0,003196	0,212375	-3,868824	4,06	468,7768016715	4,687225
471,944946	-0,003231	-0,0032	0,212375	-3,868824	4,07	470,9420524875	4,730625
474,7211	-0,003231	-0,003197	0,213624	-3,889118	4,08	479,1731997935	4,774225
474,7211	-0,003231	-0,003197	0,213624	-3,889118	4,09	481,3662121496	4,818025
473,333038	-0,003233	-0,003203	0,213	-3,909412	4,1	480,4985477956	4,862025
473,333038	-0,003231	-0,0032	0,213	-3,909412	4,11	482,6776795316	4,906225
476,109161	-0,003231	-0,0032	0,214249	-3,929118	4,12	491,0336849427	4,950625
476,109161	-0,003232	-0,003197	0,214249	-3,929118	4,13	493,2405779087	4,995225
480,273407	-0,003232	-0,0032	0,216123	-3,949118	4,14	504,7962031447	5,040025
480,273407	-0,00323	-0,003198	0,216123	-3,949118	4,15	507,0447385708	5,085025
481,661469	-0,003232	-0,003198	0,216748	-3,968823	4,16	512,4372344268	5,130225
481,661469	-0,003231	-0,003196	0,216748	-3,968823	4,17	514,6996504728	5,175625
481,661469	-0,003229	-0,0032	0,216748	-3,989118	4,18	516,9620665189	5,221225
481,661469	-0,003229	-0,0032	0,216748	-3,989118	4,19	519,2244825649	5,267025
484,437622	-0,003229	-0,003197	0,217997	-4,009118	4,2	527,8859312759	5,313025
484,437622	-0,003235	-0,003198	0,217997	-4,009118	4,21	530,176108852	5,359225
485,825684	-0,003231	-0,0032	0,218622	-4,029412	4,22	535,693530578	5,405625
485,825684	-0,003231	-0,0032	0,218622	-4,029412	4,23	537,9975887741	5,452225
487,213776	-0,003232	-0,003198	0,219246	-4,049412	4,24	543,5567227101	5,499025
487,213776	-0,003231	-0,003198	0,219246	-4,049412	4,25	545,8746618261	5,546025
487,213776	-0,003233	-0,0032	0,219246	-4,069118	4,26	548,1926009422	5,593225
487,213776	-0,003233	-0,0032	0,219246	-4,069118	4,27	550,5105400582	5,640625
488,601837	-0,003231	-0,003198	0,219871	-4,089706	4,28	556,1390046592	5,688225
488,601837	-0,003235	-0,003198	0,219871	-4,089706	4,29	558,4708243853	5,736025
491,377991	-0,003231	-0,003197	0,22112	-4,109412	4,3	567,4792944813	5,784025
491,377991	-0,003232	-0,0032	0,22112	-4,109412	4,31	569,8388757473	5,832225
495,542206	-0,003232	-0,0032	0,222994	-4,129117	4,32	582,2966783884	5,880625
495,542206	-0,003232	-0,003201	0,222994	-4,129117	4,33	584,6979018044	5,929225
494,154114	-0,003232	-0,0032	0,222369	-4,149117	4,34	583,7052402804	5,978025
494,154114	-0,003233	-0,003198	0,222369	-4,149117	4,35	586,0925827765	6,027025
496,930267	-0,003233	-0,003198	0,223619	-4,169117	4,36	595,3231424175	6,076225
496,930267	-0,003232	-0,003201	0,223619	-4,169117	4,37	597,7382464435	6,125625
496,930267	-0,003231	-0,0032	0,223619	-4,189117	4,38	600,1533504696	6,175225
496,930267	-0,003232	-0,003198	0,223619	-4,189117	4,39	602,5684544956	6,225025
501,094482	-0,003232	-0,003198	0,225493	-4,209412	4,4	615,4149170966	6,275025
501,094482	-0,003236	-0,0032	0,225493	-4,209412	4,41	617,8716632727	6,325225
501,094482	-0,003231	-0,003197	0,225493	-4,229412	4,42	620,3284094487	6,375625
501,094482	-0,003231	-0,0032	0,225493	-4,229412	4,43	622,7851556247	6,426225
505,258728	-0,003232	-0,003201	0,227366	-4,249412	4,44	635,8399078708	6,477025
505,258728	-0,003232	-0,003201	0,227366	-4,249412	4,45	638,3382965068	6,528025
505,258728	-0,003232	-0,0032	0,227366	-4,268824	4,46	640,8366851428	6,579225
505,258728	-0,003235	-0,003198	0,227366	-4,268824	4,47	643,3350737789	6,630625
508,034851	-0,003233	-0,003196	0,228616	-4,288529	4,48	653,0097403699	6,682225
508,034851	-0,00323	-0,003198	0,228616	-4,288529	4,49	655,5358902359	6,734025
512,199097	-0,003231	-0,003198	0,23049	-4,308824	4,5	668,909900932	6,786025
512,199097	-0,003232	-0,003201	0,23049	-4,308824	4,51	671,477693258	6,838225
513,587158	-0,003231	-0,0032	0,231114	-4,329118	4,52	677,6891457091	6,890625
513,587158	-0,003233	-0,0032	0,231114	-4,329118	4,53	680,2708186451	6,943225
513,587158	-0,003233	-0,0032	0,231114	-4,348824	4,54	682,8524915811	6,996025
513,587158	-0,003233	-0,003197	0,231114	-4,348824	4,55	685,4341645172	7,049025
516,363281	-0,003229	-0,003197	0,232363	-4,368824	4,56	695,4142052482	7,102225
516,363281	-0,003233	-0,003201	0,232363	-4,368824	4,57	698,0236394142	7,155625
517,751404	-0,00323	-0,003197	0,232988	-4,389118	4,58	704,3601838353	7,209225
517,751404	-0,00323	-0,003197	0,232988	-4,389118	4,59	706,9834992313	7,263025
516,363281	-0,003233	-0,003202	0,232363	-4,409118	4,6	705,8519419123	7,317025
516,363281	-0,003233	-0,003202	0,232363	-4,409118	4,61	708,4613760784	7,371225
520,527527	-0,003232	-0,003197	0,234237	-4,428823	4,62	722,4183805944	7,425625
520,527527	-0,003233	-0,0032	0,234237	-4,428823	4,63	725,0694572204	7,480225
521,915588	-0,003231	-0,003198	0,234862	-4,448823	4,64	731,5307612915	7,535025
521,915588	-0,003232	-0,0032	0,234862	-4,448823	4,65	734,1957185275	7,590025
521,915588	-0,003231	-0,003201	0,234862	-4,468235	4,66	736,8606757635	7,645225
521,915588	-0,003233	-0,0032	0,234862	-4,468235	4,67	739,5256329996	7,700625
526,079834	-0,003233	-0,003201	0,236736	-4,488823	4,68	753,7880153456	7,756225
526,079834	-0,003233	-0,003201	0,236736	-4,488823	4,69	756,4946150416	7,812025
527,467896	-0,003229	-0,003198	0,237361	-4,508823	4,7	763,0947286477	7,868025
527,467896	-0,003235	-0,0032	0,237361	-4,508823	4,71	765,8152089637	7,924225
530,244019	-0,003232	-0,0032	0,23861	-4,529412	4,72	776,3782367547	7,980625
530,244019	-0,003229	-0,003198	0,23861	-4,529412	4,73	779,1264783008	8,037225
528,855957	-0,00323	-0,003197	0,237985	-4,548823	4,74	777,9256834568	8,094025
528,855957	-0,003232	-0,003198	0,237985	-4,548823	4,75	780,6600443828	8,151025
531,63208	-0,003232	-0,003197	0,239234	-4,568823	4,76	791,3479977039	8,208225
531,63208	-0,003232	-0,003198	0,239234	-4,568823	4,77	794,1101198599	8,265625
534,408264	-0,003232	-0,003198	0,240484	-4,588823	4,78	804,8815328559	8,323225
534,408264	-0,003235	-0,0032	0,240484	-4,588823	4,79	807,671416852	8,381025
533,020203	-0,003232	-0,0032	0,239859	-4,608823	4,8	806,428983643	8,439025
533,020203	-0,003232	-0,003201	0,239859	-4,608823	4,81	809,2049870291	8,497225
539,960571	-0,003231	-0,003198	0,242982	-4,62853	4,82	832,2815668151	8,555625
539,960571	-0,003232	-0,003201	0,242982	-4,62853	4,83	835,1269738811	8,614225
538,572449	-0,003233	-0,003201	0,242358	-4,64853	4,84	833,8843616572	8,673025
538,572449	-0,003233	-0,003201	0,242358	-4,64853	4,85	836,7158875032	8,732025
541,348633	-0,003232	-0,003198	0,243607	-4,668235	4,86	847,7787989092	8,791225
541,348633	-0,003232	-0,0032	0,243607	-4,668235	4,87	850,6380865953	8,850625
542,736694	-0,003231	-0,003197	0,244232	-4,688824	4,88	857,6407363663	8,910225
542,736694	-0,003231	-0,003198	0,244232	-4,688824	4,89	860,5139046623	8,970025
545,512817	-0,003229	-0,0032	0,245481	-4,709412	4,9	871,7293225734	9,030025
545,512817	-0,003232	-0,0032	0,245481	-4,709412	4,91	874,6302520994	9,090225
546,90094	-0,003233	-0,003201	0,246105	-4,729118	4,92	881,7302537004	9,150625
546,90094	-0,003233	-0,003201	0,246105	-4,729118	4,93	884,6450644565	9,211225
542,736694	-0,003235	-0,0032	0,244232	-4,748824	4,94	874,8797461425	9,272025
542,736694	-0,003233	-0,003198	0,244232	-4,748824	4,95	877,7529144385	9,333025
548,289001	-0,003231	-0,003198	0,24673	-4,768529	4,96	897,6439036896	9,394225
548,289001	-0,003231	-0,0032	0,24673	-4,768529	4,97	900,5725950556	9,455625
552,453186	-0,003233	-0,003198	0,248604	-4,788529	4,98	916,3477971466	9,517225
552,453186	-0,003233	-0,003197	0,248604	-4,788529	4,99	919,3181303627	9,579025
549,677063	-0,00323	-0,003201	0,247355	-4,808529	5	913,6686016637	9,641025
549,677063	-0,00323	-0,003201	0,247355	-4,808529	5,01	916,6111736497	9,703225
553,841309	-0,003232	-0,0032	0,249229	-4,828824	5,02	932,5670143858	9,765625
553,841309	-0,003237	-0,0032	0,249229	-4,828824	5,03	935,5512288318	9,828225
558,005493	-0,003232	-0,0032	0,251102	-4,848824	5,04	951,6318019578	9,891025
558,005493	-0,003235	-0,0032	0,251102	-4,848824	5,05	954,6576582439	9,954025
558,005493	-0,003235	-0,0032	0,251102	-4,868529	5,06	957,6835145299	10,017225
558,005493	-0,003232	-0,003198	0,251102	-4,868529	5,07	960,7093708159	10,080625
559,393555	-0,003231	-0,003202	0,251727	-4,889118	5,08	968,156204572	10,144225
559,393555	-0,003231	-0,003202	0,251727	-4,889118	5,09	971,195941478	10,208025
558,005493	-0,003232	-0,003197	0,251102	-4,908823	5,1	969,7869396741	10,272025
558,005493	-0,003235	-0,003197	0,251102	-4,908823	5,11	972,8127959601	10,336225
560,781677	-0,00323	-0,0032	0,252352	-4,928529	5,12	984,7918456461	10,400625
560,781677	-0,003232	-0,003197	0,252352	-4,928529	5,13	987,8454637722	10,465225
563,5578	-0,003231	-0,0032	0,253601	-4,948236	5,14	999,9076010332	10,530025
563,5578	-0,003232	-0,0032	0,253601	-4,948236	5,15	1002,9889803892	10,595025
562,169739	-0,003232	-0,003198	0,252976	-4,968235	5,16	1001,5383405803	10,660225
562,169739	-0,003233	-0,0032	0,252976	-4,968235	5,17	1004,6058393263	10,725625
566,333923	-0,00323	-0,003197	0,25485	-4,988529	5,18	1021,3526825123	10,791225
566,333923	-0,00323	-0,003197	0,25485	-4,988529	5,19	1024,4618230984	10,857025
569,110107	-0,003232	-0,003198	0,2561	-5,008823	5,2	1036,7462518044	10,923025
569,110107	-0,003233	-0,003198	0,2561	-5,008823	5,21	1039,8831542304	10,989225
569,110107	-0,003233	-0,0032	0,2561	-5,02853	5,22	1043,0200566565	11,055625
569,110107	-0,00323	-0,0032	0,2561	-5,02853	5,23	1046,1569590825	11,122225
569,110107	-0,003232	-0,003198	0,2561	-5,04853	5,24	1049,2938615085	11,189025
569,110107	-0,003233	-0,003198	0,2561	-5,04853	5,25	1052,4307639346	11,256025
570,498169	-0,003232	-0,0032	0,256724	-5,06853	5,26	1060,2384949906	11,323225
570,498169	-0,003232	-0,0032	0,256724	-5,06853	5,27	1063,3892780366	11,390625
570,498169	-0,003231	-0,0032	0,256724	-5,088235	5,28	1066,5400610827	11,458225
570,498169	-0,00323	-0,0032	0,256724	-5,088235	5,29	1069,6908441287	11,526025
573,274292	-0,003235	-0,003198	0,257973	-5,10853	5,3	1082,2943259897	11,594025
573,274292	-0,003233	-0,003195	0,257973	-5,10853	5,31	1085,4728702658	11,662225
577,438538	-0,003233	-0,003196	0,259847	-5,128235	5,32	1102,9139570918	11,730625
577,438538	-0,003231	-0,0032	0,259847	-5,128235	5,33	1106,1341438279	11,799225
578,826599	-0,003231	-0,003203	0,260472	-5,148235	5,34	1114,1362007089	11,868025
578,826599	-0,003232	-0,003198	0,260472	-5,148235	5,35	1117,3702680549	11,937025
578,826599	-0,003232	-0,003198	0,260472	-5,168235	5,36	1120,604335401	12,006225
578,826599	-0,003231	-0,0032	0,260472	-5,168235	5,37	1123,838402747	12,075625
578,826599	-0,003233	-0,0032	0,260472	-5,188529	5,38	1127,072470093	12,145225
578,826599	-0,003233	-0,003198	0,260472	-5,188529	5,39	1130,3065374391	12,215025
585,766968	-0,00323	-0,003198	0,263595	-5,208235	5,4	1157,8665981301	12,285025
585,766968	-0,003232	-0,003198	0,263595	-5,208235	5,41	1161,1700691661	12,355225
582,990845	-0,003232	-0,003197	0,262346	-5,228529	5,42	1154,6877066272	12,425625
582,990845	-0,003232	-0,0032	0,262346	-5,228529	5,43	1157,9634164332	12,496225
584,378906	-0,003231	-0,003201	0,262971	-5,248529	5,44	1166,1598024842	12,567025
584,378906	-0,003235	-0,003198	0,262971	-5,248529	5,45	1169,4493929003	12,638025
582,990845	-0,003235	-0,003198	0,262346	-5,267941	5,46	1167,7905458513	12,709225
582,990845	-0,00323	-0,0032	0,262346	-5,267941	5,47	1171,0662556573	12,780625
588,543091	-0,003232	-0,003197	0,264844	-5,287941	5,48	1194,2467673734	12,852225
588,543091	-0,00323	-0,003198	0,264844	-5,287941	5,49	1197,5779996394	12,924025
584,378906	-0,003232	-0,0032	0,262971	-5,308235	5,5	1185,8973449804	12,996025
584,378906	-0,003232	-0,0032	0,262971	-5,308235	5,51	1189,1869353965	13,068225
588,543091	-0,003231	-0,003197	0,264844	-5,328235	5,52	1207,5716964375	13,140625
588,543091	-0,00323	-0,003198	0,264844	-5,328235	5,53	1210,9029287035	13,213225
587,155029	-0,003233	-0,003203	0,26422	-5,348235	5,54	1209,1746749796	13,286025
587,155029	-0,003233	-0,003203	0,26422	-5,348235	5,55	1212,4920266256	13,359025
591,319275	-0,003233	-0,0032	0,266094	-5,368235	5,56	1231,0713398616	13,432225
591,319275	-0,003231	-0,0032	0,266094	-5,368235	5,57	1234,4303339677	13,505625
592,707336	-0,003233	-0,003197	0,266718	-5,388235	5,58	1242,9043328587	13,579225
592,707336	-0,003231	-0,003198	0,266718	-5,388235	5,59	1246,2772075747	13,653025
595,483459	-0,003232	-0,003198	0,267968	-5,408235	5,6	1259,9356180058	13,727025
595,483459	-0,003232	-0,003198	0,267968	-5,408235	5,61	1263,3362539518	13,801225
596,871582	-0,003229	-0,0032	0,268592	-5,428236	5,62	1271,9076480729	13,875625
596,871582	-0,003233	-0,003198	0,268592	-5,428236	5,63	1275,3221652489	13,950225
596,871582	-0,003233	-0,003198	0,268592	-5,447941	5,64	1278,7366824249	14,025025
596,871582	-0,003233	-0,003198	0,268592	-5,447941	5,65	1282,151199601	14,100025
596,871582	-0,003232	-0,0032	0,268592	-5,467941	5,66	1285,565716777	14,175225
596,871582	-0,003233	-0,0032	0,268592	-5,467941	5,67	1288,980233953	14,250625
598,259644	-0,003231	-0,0032	0,269217	-5,487941	5,68	1297,6485657991	14,326225
598,259644	-0,003231	-0,003198	0,269217	-5,487941	5,69	1301,0769635951	14,402025
599,647705	-0,003231	-0,003198	0,269841	-5,508823	5,7	1309,7869334961	14,478025
599,647705	-0,00323	-0,0032	0,269841	-5,508823	5,71	1313,2292119022	14,554225
603,811951	-0,00323	-0,003203	0,271715	-5,528235	5,72	1332,5997312582	14,630625
603,811951	-0,00323	-0,003203	0,271715	-5,528235	5,73	1336,0836521242	14,707225
606,588074	-0,003231	-0,0032	0,272965	-5,54853	5,74	1350,2417659253	14,784025
606,588074	-0,003235	-0,003198	0,272965	-5,54853	5,75	1353,7534480213	14,861025
602,423828	-0,003232	-0,0032	0,271091	-5,568235	5,76	1341,1703193273	14,938225
602,423828	-0,00323	-0,003198	0,271091	-5,568235	5,77	1344,6403589634	15,015625
603,811951	-0,003232	-0,0032	0,271715	-5,588235	5,78	1353,5032564544	15,093225
603,811951	-0,003232	-0,003197	0,271715	-5,588235	5,79	1356,9871773204	15,171025
606,588074	-0,003233	-0,0032	0,272965	-5,608235	5,8	1371,3118585015	15,249025
606,588074	-0,003231	-0,003198	0,272965	-5,608235	5,81	1374,8235405975	15,327225
607,976135	-0,003231	-0,003198	0,273589	-5,628235	5,82	1383,7833621185	15,405625
607,976135	-0,003237	-0,0032	0,273589	-5,628235	5,83	1387,3089248246	15,484225
609,364197	-0,00323	-0,0032	0,274214	-5,648235	5,84	1396,3103921206	15,563025
609,364197	-0,003233	-0,0032	0,274214	-5,648235	5,85	1399,8498354466	15,642025
610,752319	-0,003233	-0,003198	0,274839	-5,667647	5,86	1408,8931825027	15,721225
610,752319	-0,003233	-0,003198	0,274839	-5,667647	5,87	1412,4465070487	15,800625
612,140381	-0,003231	-0,0032	0,275463	-5,687941	5,88	1421,5312586647	15,880225
612,140381	-0,003231	-0,0032	0,275463	-5,687941	5,89	1425,0984638308	15,960025
610,752319	-0,00323	-0,0032	0,274839	-5,708235	5,9	1423,1064806868	16,040025
610,752319	-0,003233	-0,0032	0,274839	-5,708235	5,91	1426,6598052329	16,120225
613,528442	-0,003233	-0,003202	0,276088	-5,728235	5,92	1441,3870248539	16,200625
613,528442	-0,00323	-0,0032	0,276088	-5,728235	5,93	1444,9681106299	16,281225
614,916504	-0,003232	-0,0032	0,276712	-5,747941	5,94	1454,163907196	16,362025
614,916504	-0,003233	-0,003201	0,276712	-5,747941	5,95	1457,758873592	16,443025
616,304565	-0,003233	-0,003198	0,277337	-5,767647	5,96	1466,996307953	16,524225
616,304565	-0,003233	-0,003198	0,277337	-5,767647	5,97	1470,6051549591	16,605625
619,08075	-0,003232	-0,003201	0,278586	-5,787941	5,98	1485,5547176901	16,687225
619,08075	-0,003235	-0,0032	0,278586	-5,787941	5,99	1489,1913265461	16,769025
617,692688	-0,003232	-0,0032	0,277962	-5,807647	6	1487,1299408922	16,851025
617,692688	-0,003233	-0,003198	0,277962	-5,807647	6,01	1490,7526691282	16,933225
617,692688	-0,003232	-0,0032	0,277962	-5,827647	6,02	1494,3753973642	17,015625
617,692688	-0,003231	-0,0032	0,277962	-5,827647	6,03	1497,9981256003	17,098225
620,468811	-0,003233	-0,0032	0,279211	-5,847941	6,04	1513,1278836713	17,181025
620,468811	-0,003233	-0,003198	0,279211	-5,847941	6,05	1516,7783731373	17,264025
623,244934	-0,003233	-0,003198	0,28046	-5,867941	6,06	1531,9914148984	17,347225
623,244934	-0,003233	-0,0032	0,28046	-5,867941	6,07	1535,6696655944	17,430625
624,633057	-0,003232	-0,0032	0,281085	-5,887941	6,08	1545,1572110454	17,514225
624,633057	-0,003233	-0,0032	0,281085	-5,887941	6,09	1548,8493429715	17,598025
623,244934	-0,003232	-0,0032	0,28046	-5,908529	6,1	1546,7044176825	17,682025
623,244934	-0,003235	-0,0032	0,28046	-5,908529	6,11	1550,3826683785	17,766225
626,021118	-0,003235	-0,003198	0,281709	-5,928236	6,12	1565,7902964746	17,850625
626,021118	-0,00323	-0,003198	0,281709	-5,928236	6,13	1569,4963090106	17,935225
628,797241	-0,003229	-0,003198	0,282959	-5,947941	6,14	1584,9869636816	18,020025
628,797241	-0,003229	-0,003198	0,282959	-5,947941	6,15	1588,7207374477	18,105025
627,40918	-0,003229	-0,003202	0,282334	-5,967647	6,16	1586,5344310487	18,190225
627,40918	-0,003235	-0,0032	0,282334	-5,967647	6,17	1590,2543242047	18,275625
628,797241	-0,00323	-0,0032	0,282959	-5,987941	6,18	1599,9220587458	18,361225
628,797241	-0,003233	-0,003201	0,282959	-5,987941	6,19	1603,6558325118	18,447025
628,797241	-0,003233	-0,003201	0,282959	-6,007941	6,2	1607,3896062779	18,533025
628,797241	-0,003231	-0,003201	0,282959	-6,007941	6,21	1611,1233800439	18,619225
628,797241	-0,003231	-0,0032	0,282959	-6,027941	6,22	1614,8571538099	18,705625
628,797241	-0,003232	-0,0032	0,282959	-6,027941	6,23	1618,590927576	18,792225
631,573425	-0,003232	-0,003201	0,284208	-6,047941	6,24	1634,387220822	18,879025
631,573425	-0,003232	-0,003201	0,284208	-6,047941	6,25	1638,148756428	18,966025
632,961487	-0,003233	-0,0032	0,284833	-6,067647	6,26	1647,9691826641	19,053225
632,961487	-0,003232	-0,0032	0,284833	-6,067647	6,27	1651,7445988901	19,140625
635,73761	-0,003232	-0,003201	0,286082	-6,088235	6,28	1667,6933144711	19,228225
635,73761	-0,003236	-0,003201	0,286082	-6,088235	6,29	1671,4964919272	19,316025
635,73761	-0,003231	-0,003201	0,286082	-6,108235	6,3	1675,2996693832	19,404025
635,73761	-0,003235	-0,0032	0,286082	-6,108235	6,31	1679,1028468392	19,492225
637,125671	-0,003233	-0,0032	0,286707	-6,127647	6,32	1689,0481942203	19,580625
637,125671	-0,003233	-0,003198	0,286707	-6,127647	6,33	1692,8652522863	19,669225
638,513733	-0,00323	-0,0032	0,287331	-6,147647	6,34	1702,8522459423	19,758025
638,513733	-0,00323	-0,0032	0,287331	-6,147647	6,35	1706,6831846284	19,847025
638,513733	-0,003233	-0,003198	0,287331	-6,167353	6,36	1710,5141233144	19,936225
638,513733	-0,003236	-0,003198	0,287331	-6,167353	6,37	1714,3450620004	20,025625
642,677979	-0,003235	-0,0032	0,289205	-6,187353	6,38	1736,8526439965	20,115225
642,677979	-0,003233	-0,003201	0,289205	-6,187353	6,39	1740,7252251425	20,205025
639,901855	-0,003232	-0,0032	0,287956	-6,207941	6,4	1732,0913676685	20,295025
639,901855	-0,003232	-0,0032	0,287956	-6,207941	6,41	1735,9361875746	20,385225
639,901855	-0,003233	-0,003201	0,287956	-6,227941	6,42	1739,7810074806	20,475625
639,901855	-0,003235	-0,0032	0,287956	-6,227941	6,43	1743,6258273866	20,566225
639,901855	-0,003235	-0,0032	0,287956	-6,247941	6,44	1747,4706472927	20,657025
639,901855	-0,003232	-0,003198	0,287956	-6,247941	6,45	1751,3154671987	20,748025
639,901855	-0,003232	-0,003201	0,287956	-6,267941	6,46	1755,1602871047	20,839225
639,901855	-0,003233	-0,0032	0,287956	-6,267941	6,47	1759,0051070108	20,930625
644,06604	-0,003233	-0,0032	0,28983	-6,287059	6,48	1781,9427151418	21,022225
644,06604	-0,003235	-0,0032	0,28983	-6,287059	6,49	1785,8291768979	21,114025
644,06604	-0,003232	-0,003197	0,28983	-6,307647	6,5	1789,7156386539	21,206025
644,06604	-0,003232	-0,0032	0,28983	-6,307647	6,51	1793,6021004099	21,298225
645,454102	-0,003235	-0,003198	0,290454	-6,327647	6,52	1803,908348916	21,390625
645,454102	-0,003232	-0,003198	0,290454	-6,327647	6,53	1807,808691292	21,483225
645,454102	-0,003232	-0,003198	0,290454	-6,347647	6,54	1811,709033668	21,576025
645,454102	-0,003232	-0,003197	0,290454	-6,347647	6,55	1815,6093760441	21,669025
646,842224	-0,003233	-0,003198	0,291079	-6,367941	6,56	1825,9853075501	21,762225
646,842224	-0,003232	-0,003201	0,291079	-6,367941	6,57	1829,8995311461	21,855625
646,842224	-0,00323	-0,003198	0,291079	-6,388235	6,58	1833,8137547422	21,949225
646,842224	-0,003231	-0,003198	0,291079	-6,388235	6,59	1837,7279783382	22,043025
652,39447	-0,003231	-0,0032	0,293578	-6,407941	6,6	1867,7655193642	22,137025
652,39447	-0,003228	-0,003198	0,293578	-6,407941	6,61	1871,7352654203	22,231225
649,618347	-0,003228	-0,003198	0,292328	-6,427941	6,62	1862,5878303013	22,325625
649,618347	-0,003233	-0,003201	0,292328	-6,427941	6,63	1866,5298151273	22,420225
651,006409	-0,003232	-0,003197	0,292953	-6,447647	6,64	1877,0581541434	22,515025
651,006409	-0,003231	-0,003201	0,292953	-6,447647	6,65	1881,0140195894	22,610025
652,39447	-0,003233	-0,003198	0,293578	-6,467059	6,66	1891,5839957004	22,705225
652,39447	-0,003235	-0,003198	0,293578	-6,467059	6,67	1895,5537417565	22,800625
652,39447	-0,003232	-0,003198	0,293578	-6,487353	6,68	1899,5234878125	22,896225
652,39447	-0,003232	-0,003198	0,293578	-6,487353	6,69	1903,4932338685	22,992025
655,170654	-0,00323	-0,0032	0,294827	-6,507353	6,7	1920,8025440446	23,088025
655,170654	-0,00323	-0,0032	0,294827	-6,507353	6,71	1924,8000519406	23,184225
653,782593	-0,003233	-0,003198	0,294202	-6,527647	6,72	1922,1001655116	23,280625
653,782593	-0,003232	-0,0032	0,294202	-6,527647	6,73	1926,0837927977	23,377225
655,170654	-0,00323	-0,003197	0,294827	-6,547353	6,74	1936,7925756287	23,474025
655,170654	-0,00323	-0,003201	0,294827	-6,547353	6,75	1940,7900835247	23,571025
656,558716	-0,003235	-0,003201	0,295451	-6,567647	6,76	1951,5405130508	23,668225
656,558716	-0,003233	-0,003201	0,295451	-6,567647	6,77	1955,5519015668	23,765625
656,558716	-0,003231	-0,003202	0,295451	-6,587647	6,78	1959,5632900829	23,863225
656,558716	-0,003231	-0,003202	0,295451	-6,587647	6,79	1963,5746785989	23,961025
656,558716	-0,00323	-0,003201	0,295451	-6,607353	6,8	1967,5860671149	24,059025
656,558716	-0,003232	-0,003198	0,295451	-6,607353	6,81	1971,597455631	24,157225
656,558716	-0,003235	-0,0032	0,295451	-6,627353	6,82	1975,608844147	24,255625
656,558716	-0,003232	-0,003198	0,295451	-6,627353	6,83	1979,620232663	24,354225
662,111023	-0,003232	-0,0032	0,29795	-6,647353	6,84	2011,0877792941	24,453025
662,111023	-0,003232	-0,003201	0,29795	-6,647353	6,85	2015,1546908801	24,552025
659,334839	-0,003233	-0,003198	0,296701	-6,667353	6,86	2005,4378489061	24,651225
659,334839	-0,003233	-0,003198	0,296701	-6,667353	6,87	2009,4769986522	24,750625
663,499084	-0,003232	-0,0032	0,298575	-6,687647	6,88	2034,2749097232	24,850225
663,499084	-0,003232	-0,0032	0,298575	-6,687647	6,89	2038,3557019192	24,950025
662,111023	-0,003236	-0,003198	0,29795	-6,707647	6,9	2035,4892488103	25,050025
662,111023	-0,003233	-0,003196	0,29795	-6,707647	6,91	2039,5561603963	25,150225
663,499084	-0,003235	-0,0032	0,298575	-6,727941	6,92	2050,5980785073	25,250625
663,499084	-0,00323	-0,003201	0,298575	-6,727941	6,93	2054,6788707034	25,351225
664,887146	-0,003231	-0,0032	0,299199	-6,748235	6,94	2065,7624356894	25,452025
664,887146	-0,003233	-0,003195	0,299199	-6,748235	6,95	2069,8571085054	25,553025
663,499084	-0,003233	-0,003195	0,298575	-6,767647	6,96	2066,9212472915	25,654225
663,499084	-0,003237	-0,003198	0,298575	-6,767647	6,97	2071,0020394875	25,755625
669,051392	-0,003231	-0,003198	0,301073	-6,787353	6,98	2103,3163178635	25,857225
669,051392	-0,00323	-0,003198	0,301073	-6,787353	6,99	2107,4526331396	25,959025
667,66333	-0,003233	-0,0032	0,300448	-6,807647	7	2104,5028919056	26,061025
667,66333	-0,003232	-0,003198	0,300448	-6,807647	7,01	2108,6253265616	26,163225
666,275208	-0,003233	-0,003201	0,299824	-6,827353	7,02	2105,6336359677	26,265625
666,275208	-0,003233	-0,003201	0,299824	-6,827353	7,03	2109,7421894037	26,368225
669,051392	-0,003235	-0,003201	0,301073	-6,847353	7,04	2128,1342095197	26,471025
669,051392	-0,003232	-0,003197	0,301073	-6,847353	7,05	2132,2705247958	26,574025
670,439453	-0,003232	-0,0032	0,301698	-6,867647	7,06	2143,5761751368	26,677225
670,439453	-0,003231	-0,003201	0,301698	-6,867647	7,07	2147,7263710229	26,780625
669,051392	-0,003232	-0,003197	0,301073	-6,887353	7,08	2144,6794706239	26,884225
669,051392	-0,003233	-0,0032	0,301073	-6,887353	7,09	2148,8157858999	26,988025
671,827515	-0,003233	-0,003198	0,302322	-6,907353	7,1	2167,401821391	27,092025
671,827515	-0,003232	-0,003198	0,302322	-6,907353	7,11	2171,565897897	27,196225
670,439453	-0,003232	-0,003198	0,301698	-6,927353	7,12	2168,477350453	27,300625
670,439453	-0,003233	-0,0032	0,301698	-6,927353	7,13	2172,6275463391	27,405225
670,439453	-0,003232	-0,003197	0,301698	-6,947059	7,14	2176,7777422251	27,510025
670,439453	-0,003229	-0,003197	0,301698	-6,947059	7,15	2180,9279381111	27,615025
671,827515	-0,00323	-0,0032	0,302322	-6,966765	7,16	2192,3862804272	27,720225
671,827515	-0,00323	-0,003201	0,302322	-6,966765	7,17	2196,5503569332	27,825625
670,439453	-0,003233	-0,0032	0,301698	-6,987059	7,18	2193,3785257692	27,931225
670,439453	-0,003233	-0,0032	0,301698	-6,987059	7,19	2197,5287216553	28,037025
670,439453	-0,003233	-0,003198	0,301698	-7,007059	7,2	2201,6789175413	28,143025
670,439453	-0,003235	-0,003198	0,301698	-7,007059	7,21	2205,8291134273	28,249225
674,603699	-0,003236	-0,003201	0,303572	-7,027059	7,22	2232,1539192634	28,355625
674,603699	-0,003233	-0,003197	0,303572	-7,027059	7,23	2236,3457576094	28,462225
675,99176	-0,00323	-0,0032	0,304196	-7,047647	7,24	2247,9567820004	28,569025
675,99176	-0,003231	-0,003198	0,304196	-7,047647	7,25	2252,1625009565	28,676025
674,603699	-0,003233	-0,003196	0,303572	-7,067059	7,26	2248,9212726475	28,783225
674,603699	-0,003235	-0,003197	0,303572	-7,067059	7,27	2253,1131109935	28,890625
674,603699	-0,003235	-0,003197	0,303572	-7,087353	7,28	2257,3049493396	28,998225
674,603699	-0,003231	-0,003197	0,303572	-7,087353	7,29	2261,4967876856	29,106025
675,99176	-0,003231	-0,0032	0,304196	-7,107353	7,3	2273,1910957366	29,214025
675,99176	-0,003232	-0,003197	0,304196	-7,107353	7,31	2277,3968146927	29,322225
677,379822	-0,00323	-0,003202	0,304821	-7,127353	7,32	2289,1327699987	29,430625
677,379822	-0,003232	-0,0032	0,304821	-7,127353	7,33	2293,3523695747	29,539225
678,767883	-0,003231	-0,0032	0,305446	-7,147353	7,34	2305,1299612958	29,648025
678,767883	-0,003232	-0,003201	0,305446	-7,147353	7,35	2309,3634414818	29,757025
677,379822	-0,003233	-0,003201	0,304821	-7,167059	7,36	2306,0111683029	29,866225
677,379822	-0,003231	-0,0032	0,304821	-7,167059	7,37	2310,2307678789	29,975625
677,379822	-0,003231	-0,0032	0,304821	-7,187353	7,38	2314,4503674549	30,085225
677,379822	-0,003233	-0,003201	0,304821	-7,187353	7,39	2318,669967031	30,195025
678,767883	-0,003233	-0,003197	0,305446	-7,207647	7,4	2330,530842412	30,305025
678,767883	-0,003233	-0,003198	0,305446	-7,207647	7,41	2334,764322598	30,415225
680,155945	-0,003231	-0,003197	0,30607	-7,227353	7,42	2346,6668453341	30,525625
680,155945	-0,003232	-0,003198	0,30607	-7,227353	7,43	2350,9142061401	30,636225
681,544067	-0,003231	-0,0032	0,306695	-7,247353	7,44	2362,8587034361	30,747025
681,544067	-0,003231	-0,0032	0,306695	-7,247353	7,45	2367,1199454622	30,858025
680,155945	-0,00323	-0,0032	0,30607	-7,267059	7,46	2363,6562885582	30,969225
680,155945	-0,003235	-0,0032	0,30607	-7,267059	7,47	2367,9036493642	31,080625
682,932129	-0,003232	-0,0032	0,307319	-7,286765	7,48	2387,6559978103	31,192225
682,932129	-0,003232	-0,003197	0,307319	-7,286765	7,49	2391,9311204563	31,304025
684,32019	-0,003231	-0,003201	0,307944	-7,307059	7,5	2403,9863250073	31,416025
684,32019	-0,003233	-0,003198	0,307944	-7,307059	7,51	2408,2753282634	31,528225
684,32019	-0,003229	-0,003201	0,307944	-7,327059	7,52	2412,5643315194	31,640625
684,32019	-0,003229	-0,003201	0,307944	-7,327059	7,53	2416,8533347754	31,753225
681,544067	-0,003231	-0,003197	0,306695	-7,347059	7,54	2405,4711236965	31,866025
681,544067	-0,003236	-0,003198	0,306695	-7,347059	7,55	2409,7323657225	31,979025
682,932129	-0,003231	-0,003197	0,307319	-7,366765	7,56	2421,8569789785	32,092225
682,932129	-0,003233	-0,003198	0,307319	-7,366765	7,57	2426,1321016246	32,205625
685,708252	-0,003232	-0,0032	0,308569	-7,387059	7,58	2446,1894835256	32,319225
685,708252	-0,00323	-0,003197	0,308569	-7,387059	7,59	2450,4923674016	32,433025
688,484375	-0,003233	-0,0032	0,309818	-7,406765	7,6	2470,6330329927	32,547025
688,484375	-0,003231	-0,0032	0,309818	-7,406765	7,61	2474,9636780987	32,661225
685,708252	-0,003231	-0,0032	0,308569	-7,427059	7,62	2463,4010190297	32,775625
685,708252	-0,003233	-0,003198	0,308569	-7,427059	7,63	2467,7039029058	32,890225
687,096313	-0,003233	-0,003201	0,309193	-7,446764	7,64	2479,9811972268	33,005025
687,096313	-0,003235	-0,0032	0,309193	-7,446764	7,65	2484,2979617129	33,120025
685,708252	-0,003232	-0,003198	0,308569	-7,466765	7,66	2480,6125545339	33,235225
685,708252	-0,003233	-0,0032	0,308569	-7,466765	7,67	2484,9154384099	33,350625
687,096313	-0,003232	-0,0032	0,309193	-7,486765	7,68	2497,248255171	33,466225
687,096313	-0,003232	-0,0032	0,309193	-7,486765	7,69	2501,565019657	33,582025
685,708252	-0,003233	-0,003198	0,308569	-7,506765	7,7	2497,824090038	33,698025
685,708252	-0,003233	-0,003198	0,308569	-7,506765	7,71	2502,1269739141	33,814225
687,096313	-0,003231	-0,003198	0,309193	-7,527059	7,72	2514,5153131151	33,930625
687,096313	-0,003232	-0,0032	0,309193	-7,527059	7,73	2518,8320776011	34,047225
688,484375	-0,003235	-0,003197	0,309818	-7,547353	7,74	2531,2620644772	34,164025
688,484375	-0,003235	-0,003198	0,309818	-7,547353	7,75	2535,5927095832	34,281025
685,708252	-0,003233	-0,003197	0,308569	-7,566765	7,76	2523,6413932942	34,398225
685,708252	-0,003233	-0,003197	0,308569	-7,566765	7,77	2527,9442771703	34,515625
688,484375	-0,003236	-0,003198	0,309818	-7,586765	7,78	2548,5846449013	34,633225
688,484375	-0,003228	-0,0032	0,309818	-7,586765	7,79	2552,9152900073	34,751025
688,484375	-0,003231	-0,0032	0,309818	-7,606765	7,8	2557,2459351134	34,869025
688,484375	-0,003231	-0,0032	0,309818	-7,606765	7,81	2561,5765802194	34,987225
689,872498	-0,00323	-0,003198	0,310443	-7,627059	7,82	2574,1318541004	35,105625
689,872498	-0,003233	-0,003198	0,310443	-7,627059	7,83	2578,4763804365	35,224225
688,484375	-0,003233	-0,003201	0,309818	-7,646765	7,84	2574,5685155375	35,343025
688,484375	-0,003233	-0,003201	0,309818	-7,646765	7,85	2578,8991606435	35,462025
689,872498	-0,003232	-0,003197	0,310443	-7,666176	7,86	2591,5099594446	35,581225
689,872498	-0,003232	-0,0032	0,310443	-7,666176	7,87	2595,8544857806	35,700625
692,648621	-0,003231	-0,003201	0,311692	-7,686765	7,88	2616,8141082716	35,820225
692,648621	-0,003233	-0,0032	0,311692	-7,686765	7,89	2621,1863958377	35,940025
691,260559	-0,003233	-0,0032	0,311067	-7,707059	7,9	2617,2233710937	36,060025
691,260559	-0,003233	-0,003201	0,311067	-7,707059	7,91	2621,5817780397	36,180225
692,648621	-0,003235	-0,0032	0,311692	-7,726765	7,92	2634,3032585358	36,300625
692,648621	-0,003233	-0,0032	0,311692	-7,726765	7,93	2638,6755461018	36,421225
691,260559	-0,003233	-0,0032	0,311067	-7,746765	7,94	2634,6569988778	36,542025
691,260559	-0,003233	-0,0032	0,311067	-7,746765	7,95	2639,0154058239	36,663025
692,648621	-0,003232	-0,0032	0,311692	-7,766765	7,96	2651,7924087999	36,784225
692,648621	-0,003235	-0,003198	0,311692	-7,766765	7,97	2656,164696366	36,905625
694,036682	-0,003233	-0,0032	0,312317	-7,786765	7,98	2668,983335117	37,027225
694,036682	-0,003235	-0,003198	0,312317	-7,786765	7,99	2673,369503293	37,149025
694,036682	-0,003231	-0,003198	0,312317	-7,80647	8	2677,7556714691	37,271025
694,036682	-0,003232	-0,0032	0,312317	-7,80647	8,01	2682,1418396451	37,393225
694,036682	-0,003232	-0,003197	0,312317	-7,82647	8,02	2686,5280078211	37,515625
694,036682	-0,003233	-0,003198	0,312317	-7,82647	8,03	2690,9141759972	37,638225
694,036682	-0,003233	-0,003198	0,312317	-7,846765	8,04	2695,3003441732	37,761025
694,036682	-0,003235	-0,003198	0,312317	-7,846765	8,05	2699,6865123492	37,884025
692,648621	-0,003235	-0,0032	0,311692	-7,866765	8,06	2695,5152844603	38,007225
692,648621	-0,003233	-0,0032	0,311692	-7,866765	8,07	2699,8875720263	38,130625
691,260559	-0,003229	-0,0032	0,311067	-7,886765	8,08	2695,6746961223	38,254225
691,260559	-0,003231	-0,003198	0,311067	-7,886765	8,09	2700,0331030684	38,378025
694,036682	-0,003231	-0,003198	0,312317	-7,907059	8,1	2721,6173532294	38,502025
694,036682	-0,003231	-0,003198	0,312317	-7,907059	8,11	2726,0035214054	38,626225
695,424744	-0,003231	-0,0032	0,312941	-7,927059	8,12	2739,0303755315	38,750625
695,424744	-0,003236	-0,003198	0,312941	-7,927059	8,13	2743,4304243275	38,875225
694,036682	-0,003232	-0,003201	0,312317	-7,947059	8,14	2739,1620259335	39,000025
694,036682	-0,003229	-0,003201	0,312317	-7,947059	8,15	2743,5481941096	39,125025
696,812866	-0,00323	-0,003198	0,313566	-7,966471	8,16	2765,3271550456	39,250225
696,812866	-0,003233	-0,003201	0,313566	-7,966471	8,17	2769,7410850616	39,375625
695,424744	-0,003233	-0,0032	0,312941	-7,986471	8,18	2765,4306683077	39,501225
695,424744	-0,003233	-0,0032	0,312941	-7,986471	8,19	2769,8307171037	39,627025
698,200928	-0,003233	-0,003197	0,31419	-8,006471	8,2	2791,7346060197	39,753025
698,200928	-0,003232	-0,003198	0,31419	-8,006471	8,21	2796,1624166558	39,879225
692,648621	-0,00323	-0,003196	0,311692	-8,027059	8,22	2765,4718855168	40,005625
692,648621	-0,003232	-0,003201	0,311692	-8,027059	8,23	2769,8441730828	40,132225
696,812866	-0,003232	-0,0032	0,313566	-8,046471	8,24	2800,6385951739	40,259025
696,812866	-0,003231	-0,0032	0,313566	-8,046471	8,25	2805,0525251899	40,386025
696,812866	-0,003232	-0,003194	0,313566	-8,06647	8,26	2809,4664552059	40,513225
696,812866	-0,003232	-0,003194	0,313566	-8,06647	8,27	2813,880385222	40,640625
696,812866	-0,003232	-0,0032	0,313566	-8,086764	8,28	2818,294315238	40,768225
696,812866	-0,00323	-0,003197	0,313566	-8,086764	8,29	2822,7082452541	40,896025
696,812866	-0,003232	-0,0032	0,313566	-8,106765	8,3	2827,1221752701	41,024025
696,812866	-0,00323	-0,0032	0,313566	-8,106765	8,31	2831,5361052861	41,152225
696,812866	-0,00323	-0,003197	0,313566	-8,126471	8,32	2835,9500353022	41,280625
696,812866	-0,00323	-0,003197	0,313566	-8,126471	8,33	2840,3639653182	41,409225
696,812866	-0,00323	-0,0032	0,313566	-8,146176	8,34	2844,7778953342	41,538025
696,812866	-0,00323	-0,0032	0,313566	-8,146176	8,35	2849,1918253503	41,667025
698,200928	-0,003231	-0,0032	0,31419	-8,166177	8,36	2862,5795761963	41,796225
698,200928	-0,003232	-0,003198	0,31419	-8,166177	8,37	2867,0073868323	41,925625
696,812866	-0,00323	-0,003197	0,313566	-8,186471	8,38	2862,4336153984	42,055225
696,812866	-0,003232	-0,0032	0,313566	-8,186471	8,39	2866,8475454144	42,185025
696,812866	-0,003229	-0,003198	0,313566	-8,20647	8,4	2871,2614754304	42,315025
696,812866	-0,003232	-0,0032	0,313566	-8,20647	8,41	2875,6754054465	42,445225
698,200928	-0,003231	-0,003197	0,31419	-8,226765	8,42	2889,1464400125	42,575625
698,200928	-0,003231	-0,003197	0,31419	-8,226765	8,43	2893,5742506485	42,706225
699,588989	-0,003233	-0,0032	0,314815	-8,247353	8,44	2907,0869205296	42,837025
699,588989	-0,003233	-0,0032	0,314815	-8,247353	8,45	2911,5286117756	42,968025
696,812866	-0,003232	-0,0032	0,313566	-8,266765	8,46	2897,7450555266	43,099225
696,812866	-0,00323	-0,003201	0,313566	-8,266765	8,47	2902,1589855427	43,230625
700,977051	-0,003231	-0,0032	0,31544	-8,286765	8,48	2933,9940737837	43,362225
700,977051	-0,003235	-0,003201	0,31544	-8,286765	8,49	2938,4496456497	43,494025
699,588989	-0,003233	-0,003202	0,314815	-8,306471	8,5	2933,7370680058	43,626025
699,588989	-0,003233	-0,003202	0,314815	-8,306471	8,51	2938,1787592518	43,758225
698,200928	-0,003233	-0,0032	0,31419	-8,326765	8,52	2933,4245463728	43,890625
698,200928	-0,003235	-0,003201	0,31419	-8,326765	8,53	2937,8523570089	44,023225
696,812866	-0,003232	-0,0032	0,313566	-8,346765	8,54	2933,0564956549	44,156025
696,812866	-0,003231	-0,0032	0,313566	-8,346765	8,55	2937,4704256709	44,289025
700,977051	-0,003231	-0,0032	0,31544	-8,367647	8,56	2969,638648712	44,422225
700,977051	-0,003233	-0,003198	0,31544	-8,367647	8,57	2974,094220578	44,555625
699,588989	-0,003233	-0,003197	0,314815	-8,387647	8,58	2969,270597974	44,689225
699,588989	-0,003232	-0,0032	0,314815	-8,387647	8,59	2973,7122892201	44,823025
699,588989	-0,003232	-0,0032	0,314815	-8,406765	8,6	2978,1539804661	44,957025
699,588989	-0,003236	-0,003201	0,314815	-8,406765	8,61	2982,5956717122	45,091225
700,977051	-0,003233	-0,003198	0,31544	-8,425882	8,62	2996,3720799082	45,225625
700,977051	-0,003231	-0,003201	0,31544	-8,425882	8,63	3000,8276517742	45,360225
699,588989	-0,003232	-0,003198	0,314815	-8,44647	8,64	2995,9207454503	45,495025
699,588989	-0,003231	-0,0032	0,314815	-8,44647	8,65	3000,3624366963	45,630025
700,977051	-0,003232	-0,003197	0,31544	-8,466176	8,66	3014,1943673723	45,765225
700,977051	-0,003232	-0,003197	0,31544	-8,466176	8,67	3018,6499392384	45,900625
699,588989	-0,003232	-0,003197	0,314815	-8,485883	8,68	3013,6875104344	46,036225
699,588989	-0,003233	-0,003202	0,314815	-8,485883	8,69	3018,1292016804	46,172025
696,812866	-0,003235	-0,003198	0,313566	-8,505294	8,7	3003,6793759115	46,308025
696,812866	-0,003231	-0,0032	0,313566	-8,505294	8,71	3008,0933059275	46,444225
698,200928	-0,003229	-0,0032	0,31419	-8,525588	8,72	3021,9807590935	46,580625
698,200928	-0,003231	-0,0032	0,31419	-8,525588	8,73	3026,4085697296	46,717225
700,977051	-0,00323	-0,003201	0,31544	-8,545294	8,74	3049,8389423006	46,854025
700,977051	-0,003232	-0,003203	0,31544	-8,545294	8,75	3054,2945141666	46,991025
699,588989	-0,003233	-0,003198	0,314815	-8,565294	8,76	3049,2210404027	47,128225
699,588989	-0,00323	-0,0032	0,314815	-8,565294	8,77	3053,6627316487	47,265625
702,365112	-0,003232	-0,003198	0,316064	-8,585294	8,78	3077,2180297497	47,403225
702,365112	-0,003231	-0,003198	0,316064	-8,585294	8,79	3081,6874822258	47,541025
702,365112	-0,003233	-0,0032	0,316064	-8,605588	8,8	3086,1569347018	47,679025
702,365112	-0,003232	-0,0032	0,316064	-8,605588	8,81	3090,6263871778	47,817225
700,977051	-0,003233	-0,003198	0,31544	-8,625	8,82	3085,4835172289	47,955625
700,977051	-0,003231	-0,003198	0,31544	-8,625	8,83	3089,9390890949	48,094225
705,141296	-0,003233	-0,003197	0,317314	-8,643235	8,84	3123,3153424859	48,233025
705,141296	-0,003231	-0,003197	0,317314	-8,643235	8,85	3127,812556802	48,372025
703,753235	-0,003232	-0,0032	0,316689	-8,662647	8,86	3122,641926253	48,511225
703,753235	-0,003231	-0,003197	0,316689	-8,681765	8,87	3127,125259959	48,650625
699,588989	-0,003231	-0,0032	0,314815	-8,681765	8,88	3102,5213353551	48,790225
699,588989	-0,003231	-0,003201	0,314815	-8,701177	8,89	3106,9630266011	48,930025
702,365112	-0,00323	-0,003198	0,316064	-8,701177	8,9	3130,8514594621	49,070025
703,753235	-0,003231	-0,0032	0,316689	-8,720294	8,91	3145,0585947832	49,210225
703,753235	-0,003233	-0,003198	0,316689	-8,720294	8,92	3149,5419284892	49,350625
700,977051	-0,003231	-0,0032	0,31544	-8,739118	8,93	3134,4948077553	49,491225
700,977051	-0,003232	-0,0032	0,31544	-8,739118	8,94	3138,9503796213	49,632025
706,529358	-0,003232	-0,003198	0,317938	-8,758235	8,95	3182,5774773723	49,773025
706,529358	-0,003233	-0,0032	0,317938	-8,758235	8,96	3187,0885723084	49,914225
705,141296	-0,003231	-0,003198	0,317314	-8,777059	8,97	3181,7791285944	50,055625
705,141296	-0,003233	-0,003198	0,317314	-8,777059	8,98	3186,2763429104	50,197225
699,588989	-0,003232	-0,003202	0,314815	-8,796177	8,99	3151,3799390615	50,339025
699,588989	-0,00323	-0,003197	0,314815	-8,796177	9	3155,8216303075	50,481025
705,141296	-0,00323	-0,0032	0,317314	-8,815883	9,01	3199,7679858585	50,623225
705,141296	-0,00323	-0,003198	0,317314	-8,815883	9,02	3204,2652001746	50,765625
703,753235	-0,003231	-0,0032	0,316689	-8,834706	9,03	3198,8585992556	50,908225
703,753235	-0,00323	-0,003198	0,316689	-8,834706	9,04	3203,3419329616	51,051025
703,753235	-0,003231	-0,003198	0,316689	-8,855294	9,05	3207,8252666677	51,194025
703,753235	-0,003229	-0,003198	0,316689	-8,855294	9,06	3212,3086003737	51,337225
706,529358	-0,003231	-0,003198	0,317938	-8,875	9,07	3236,7106166047	51,480625
706,529358	-0,003232	-0,003198	0,317938	-8,875	9,08	3241,2217115408	51,624225
705,141296	-0,003232	-0,003202	0,317314	-8,895	9,09	3235,7457003868	51,768025
705,141296	-0,003232	-0,0032	0,317314	-8,895	9,1	3240,2429147028	51,912025
702,365112	-0,00323	-0,003198	0,316064	-8,915	9,11	3224,7099614589	52,056225
702,365112	-0,003233	-0,003197	0,316064	-8,915	9,12	3229,1794139349	52,200625
703,753235	-0,003231	-0,003198	0,316689	-8,935	9,13	3243,6919363159	52,345225
703,753235	-0,003231	-0,003201	0,316689	-8,935	9,14	3248,175270022	52,490025
703,753235	-0,003231	-0,003201	0,316689	-8,955294	9,15	3252,658603728	52,635025
703,753235	-0,00323	-0,003198	0,316689	-8,955294	9,16	3257,141937434	52,780225
703,753235	-0,003231	-0,0032	0,316689	-8,974706	9,17	3261,6252711401	52,925625
703,753235	-0,003236	-0,003197	0,316689	-8,974706	9,18	3266,1086048461	53,071225
705,141296	-0,003232	-0,003198	0,317314	-8,994706	9,19	3280,7178435471	53,217025
705,141296	-0,003231	-0,0032	0,317314	-8,994706	9,2	3285,2150578632	53,363025
705,141296	-0,003231	-0,003201	0,317314	-9,014706	9,21	3289,7122721792	53,509225
705,141296	-0,003233	-0,003201	0,317314	-9,014706	9,22	3294,2094864952	53,655625
705,141296	-0,003233	-0,003201	0,317314	-9,038236	9,23	3298,7067008113	53,802225
705,141296	-0,003235	-0,0032	0,317314	-9,038236	9,24	3303,2039151273	53,949025
702,365112	-0,003231	-0,003201	0,316064	-9,057059	9,25	3287,2822961234	54,096025
702,365112	-0,003232	-0,003198	0,316064	-9,057059	9,26	3291,7517485994	54,243225
705,141296	-0,003232	-0,003202	0,317314	-9,075882	9,27	3316,6955580754	54,390625
705,141296	-0,00323	-0,0032	0,317314	-9,075882	9,28	3321,1927723915	54,538225
700,977051	-0,003232	-0,0032	0,31544	-9,095	9,29	3294,8953949325	54,686025
700,977051	-0,00323	-0,003197	0,31544	-9,095	9,3	3299,3509667985	54,834025
705,141296	-0,003231	-0,0032	0,317314	-9,114411	9,31	3334,6844153396	54,982225
705,141296	-0,003232	-0,003197	0,317314	-9,114411	9,32	3339,1816296556	55,130625
702,365112	-0,003235	-0,003196	0,316064	-9,134706	9,33	3323,0379159316	55,279225
702,365112	-0,003233	-0,0032	0,316064	-9,134706	9,34	3327,5073684077	55,428025
705,141296	-0,003232	-0,003202	0,317314	-9,154706	9,35	3352,6732726037	55,577025
705,141296	-0,003235	-0,0032	0,317314	-9,154706	9,36	3357,1704869197	55,726225
705,141296	-0,003232	-0,003198	0,317314	-9,174412	9,37	3361,6677012358	55,875625
705,141296	-0,003235	-0,003198	0,317314	-9,174412	9,38	3366,1649155518	56,025225
705,141296	-0,003232	-0,003197	0,317314	-9,194412	9,39	3370,6621298678	56,175025
705,141296	-0,003233	-0,0032	0,317314	-9,194412	9,4	3375,1593441839	56,325025
705,141296	-0,003233	-0,003198	0,317314	-9,214412	9,41	3379,6565584999	56,475225
705,141296	-0,003233	-0,003198	0,317314	-9,214412	9,42	3384,1537728159	56,625625
266,510101	-0,003231	-0,0032	0,11993	-9,235	9,43	83,564932807	56,776225
266,510101	-0,003233	-0,003198	0,11993	-9,235	9,44	83,675835173	56,927025
33,313763	-0,003231	-0,0032	0,014991	-9,254705	9,45	-1678,011596051	57,078025
33,313763	-0,003233	-0,003198	0,014991	-9,254705	9,46	-1680,2326570649	57,229225
4,16422	-0,003233	-0,003198	0,001874	-9,274412	9,47	-1903,2615063039	57,380625
4,16422	-0,003231	-0,0032	0,001874	-9,274412	9,48	-1905,7740627478	57,532225
1,388073	-0,003231	-0,003198	0,000625	-9,292353	9,49	-1929,3714556568	57,684025
1,388073	-0,003231	-0,003201	0,000625	-9,311471	9,5	-1931,9117735708	57,836025
2,776147	-0,003232	-0,003198	0,001249	-9,311471	9,51	-1923,8819079747	57,988225
2,776147	-0,003232	-0,003198	0,001249	-9,330588	9,52	-1926,4083451487	58,140625
2,776147	-0,003232	-0,003197	0,001249	-9,330588	9,53	-1928,9347823227	58,293225
1,388073	-0,003232	-0,003198	0,000625	-9,349706	9,54	-1942,0730452266	58,446025
1,388073	-0,003232	-0,003197	0,000625	-9,349706	9,55	-1944,6133631406	58,599025
2,776147	-0,003232	-0,0032	0,001249	-9,368824	9,56	-1936,5140938446	58,752225
2,776147	-0,003232	-0,003197	0,001249	-9,368824	9,57	-1939,0405310185	58,905625
-1,388073	-0,003231	-0,0032	-0,000625	-9,388235	9,58	-1973,5689988925	59,059225
-1,388073	-0,003236	-0,0032	-0,000625	-9,388235	9,59	-1976,1370782665	59,213025
1,388073	-0,003232	-0,0032	0,000625	-9,409118	9,6	-1957,3149527104	59,367025
1,388073	-0,003232	-0,0032	0,000625	-9,409118	9,61	-1959,8552706244	59,521225
2,776147	-0,00323	-0,0032	0,001249	-9,42853	9,62	-1951,6727168884	59,675625
2,776147	-0,003235	-0,0032	0,001249	-9,42853	9,63	-1954,1991540623	59,830225
0	-0,003231	-0,003201	0	-9,447647	9,64	-1978,2268497513	59,985025
0	-0,003232	-0,003201	0	-9,447647	9,65	-1980,7810483953	60,140025
2,776147	-0,003232	-0,003201	0,001249	-9,466471	9,66	-1961,7784655842	60,295225
2,776147	-0,003231	-0,0032	0,001249	-9,466471	9,67	-1964,3049027582	60,450625
0	-0,003232	-0,003198	0	-9,485294	9,68	-1988,4436443272	60,606225
0	-0,003232	-0,0032	0	-9,485294	9,69	-1990,9978429711	60,762025
0	-0,003232	-0,0032	0	-9,504705	9,7	-1993,5520416151	60,918025
0	-0,003233	-0,003202	0	-9,504705	9,71	-1996,1062402591	61,074225
1,388073	-0,003233	-0,003202	0,000625	-9,51	9,72	-1987,798767678	61,230625
1,388073	-0,003231	-0,0032	0,000625	-9,51	9,73	-1990,339085592	61,387225
2,776147	-0,003235	-0,0032	0,001249	-9,509706	9,74	-1981,9899629759	61,544025
2,776147	-0,003235	-0,0032	0,001249	-9,509706	9,75	-1984,5164001499	61,701025
1,388073	-0,003232	-0,0032	0,000625	-9,51	9,76	-1997,9600393339	61,858225
1,388073	-0,003235	-0,0032	0,000625	-9,51	9,77	-2000,5003572478	62,015625
2,776147	-0,003235	-0,0032	0,001249	-9,51	9,78	-1992,0957116718	62,173225
2,776147	-0,003231	-0,003201	0,001249	-9,51	9,79	-1994,6221488458	62,331025
4,16422	-0,003231	-0,0032	0,001874	-9,51	9,8	-1986,1758689547	62,489025
4,16422	-0,00323	-0,0032	0,001874	-9,51	9,81	-1988,6884253987	62,647225
2,776147	-0,003232	-0,0032	0,001249	-9,51	9,82	-2002,2014603677	62,805625
1,388073	-0,003235	-0,0032	0,000625	-9,51	9,83	-2015,7422647316	62,964225
1,388073	-0,003231	-0,003202	0,000625	-9,51	9,84	-2018,2825826456	63,123025

## Corde4_bis
Mesure effectuée le 31/03/2014 à 15:27
exl 116
Vitesse 0.1mm/s
Section 0.45mm2

gain force	gain longi	fact J longi	gain J trans	fact J trans	section mm²
0,001	0,1	2,09	0,1	2,09	0,45

contrainte MPa	def longi	def trans	Force en kN	Position	Allongement	Covariance	Variance_allong
2,776147	-0,003228	-0,003197	0,001249	-0,000294	0,01	625,8230370449	7,6176	Contrainte dans la corde en fonction de l'allongement / Corde 4 EXL120 - Essai 2 / Allongement (mm) / Contrainte (MPa)
0	-0,003228	-0,003197	0	-0,000294	0,02	631,189966523	7,5625
4,16422	-0,003229	-0,003197	0,001874	-0,000294	0,03	617,4847674811	7,5076
4,16422	-0,003232	-0,003198	0,001874	-0,000294	0,04	615,2311734391	7,4529
2,776147	-0,003232	-0,003198	0,001249	-0,000294	0,05	616,7531379572	7,3984
2,776147	-0,003231	-0,003201	0,001249	-0,000294	0,06	614,4856631853	7,3441
0	-0,003231	-0,003198	0	-0,000294	0,07	619,7137853134	7,29
0	-0,00323	-0,003197	0	-0,000294	0,08	617,4185490715	7,2361
1,388073	-0,003233	-0,003197	0,000625	-0,000294	0,09	611,4032771896	7,1824
1,388073	-0,003231	-0,003197	0,000625	-0,000294	0,1	609,1219216777	7,1289
2,776147	-0,00323	-0,003197	0,001249	-0,000294	0,11	603,1482893258	7,0756
2,776147	-0,003232	-0,003198	0,001249	-0,000294	0,12	600,8808145539	7,0225
1,388073	-0,003232	-0,003198	0,000625	-0,000294	0,13	602,277855142	6,9696
1,388073	-0,003229	-0,003197	0,000625	-0,000294	0,14	599,9964996301	6,9169
0	-0,003235	-0,0032	0	-0,000294	0,15	601,3518953782	6,8644
0	-0,003231	-0,0032	0	-0,000294	0,16	599,0566591363	6,8121
2,776147	-0,003231	-0,0032	0,001249	-0,000294	0,17	589,5434406944	6,76
2,776147	-0,003232	-0,003197	0,001249	-0,000294	0,18	587,2759659225	6,7081
1,388073	-0,003233	-0,0032	0,000625	-0,000294	0,19	588,5897220706	6,6564
1,388073	-0,003228	-0,003198	0,000625	-0,000294	0,2	586,3083665587	6,6049
4,16422	-0,003231	-0,0032	0,001874	-0,000294	0,21	576,9200747268	6,5536
4,16422	-0,00323	-0,003198	0,001874	-0,000294	0,22	574,6664806849	6,5025
2,776147	-0,003229	-0,003195	0,001249	-0,000294	0,23	575,938592063	6,4516
2,776147	-0,003232	-0,0032	0,001249	-0,000294	0,24	573,6711172911	6,4009
0	-0,00323	-0,003197	0	-0,000294	0,25	578,3995329592	6,3504
0	-0,00323	-0,003197	0	-0,000294	0,26	576,1042967173	6,3001
2,776147	-0,003233	-0,003198	0,001249	-0,000294	0,27	566,8686929754	6,25
2,776147	-0,003232	-0,003196	0,001249	-0,000294	0,28	564,6012182035	6,2001
2,776147	-0,003232	-0,003196	0,001249	-0,000294	0,29	562,3337434316	6,1504
2,776147	-0,003231	-0,003197	0,001249	-0,000294	0,3	560,0662686597	6,1009
1,388073	-0,003233	-0,0032	0,000625	-0,000294	0,31	561,2134559278	6,0516
1,388073	-0,003231	-0,003197	0,000625	-0,000294	0,32	558,9321004159	6,0025
1,388073	-0,00323	-0,0032	0,000625	-0,000294	0,33	556,650744904	5,9536
1,388073	-0,003231	-0,003197	0,000625	-0,000294	0,34	554,3693893921	5,9049
2,776147	-0,003232	-0,0032	0,001249	-0,000294	0,35	548,7288948002	5,8564
2,776147	-0,00323	-0,0032	0,001249	-0,000294	0,36	546,4614200283	5,8081
2,776147	-0,00323	-0,0032	0,001249	-0,023529	0,37	544,1939452564	5,76
2,776147	-0,003232	-0,0032	0,001249	-0,023529	0,38	541,9264704845	5,7121
1,388073	-0,00323	-0,003198	0,000625	-0,045588	0,39	542,9626118326	5,6644
1,388073	-0,00323	-0,003201	0,000625	-0,045588	0,4	540,6812563207	5,6169
-1,388073	-0,00323	-0,003201	-0,000625	-0,066176	0,41	544,9516053688	5,5696
-1,388073	-0,003233	-0,003195	-0,000625	-0,066176	0,42	542,6424883969	5,5225
1,388073	-0,003225	-0,003197	0,000625	-0,089706	0,43	533,837189785	5,4756
1,388073	-0,00323	-0,003196	0,000625	-0,089706	0,44	531,5558342731	5,4289
2,776147	-0,00323	-0,003196	0,001249	-0,109118	0,45	526,0541470812	5,3824
2,776147	-0,003228	-0,003198	0,001249	-0,109118	0,46	523,7866723093	5,3361
0	-0,003228	-0,003198	0	-0,128824	0,47	527,9043356374	5,29
0	-0,003229	-0,003197	0	-0,128824	0,48	525,6090993955	5,2441
2,776147	-0,003229	-0,003197	0,001249	-0,148235	0,49	516,9842479936	5,1984
2,776147	-0,00323	-0,003198	0,001249	-0,148235	0,5	514,7167732217	5,1529
1,388073	-0,00323	-0,003198	0,000625	-0,167059	0,51	515,5863456898	5,1076
1,388073	-0,003235	-0,003196	0,000625	-0,167059	0,52	513,3049901779	5,0625
1,388073	-0,00323	-0,003196	0,000625	-0,187647	0,53	511,023634666	5,0176
1,388073	-0,003232	-0,003193	0,000625	-0,187647	0,54	508,7422791541	4,9729
5,552294	-0,003229	-0,003201	0,002499	-0,207353	0,55	497,2163530222	4,9284
5,552294	-0,003233	-0,003198	0,002499	-0,207353	0,56	494,9766397203	4,8841
-1,388073	-0,00323	-0,003197	-0,000625	-0,23	0,57	508,0057338184	4,84
-1,388073	-0,003226	-0,003195	-0,000625	-0,23	0,58	505,6966168465	4,7961
2,776147	-0,003229	-0,0032	0,001249	-0,249118	0,59	494,3095002746	4,7524
2,776147	-0,00323	-0,0032	0,001249	-0,249118	0,6	492,0420255027	4,7089
4,16422	-0,003231	-0,003196	0,001874	-0,268824	0,61	486,7763130508	4,6656
4,16422	-0,003229	-0,0032	0,001874	-0,268824	0,62	484,5227190089	4,6225
2,776147	-0,00323	-0,003196	0,001249	-0,288235	0,63	485,239601187	4,5796
2,776147	-0,003231	-0,0032	0,001249	-0,288235	0,64	482,9721264151	4,5369
1,388073	-0,003231	-0,003197	0,000625	-0,307059	0,65	483,6473685231	4,4944
1,388073	-0,003232	-0,0032	0,000625	-0,307059	0,66	481,3660130112	4,4521
1,388073	-0,00323	-0,003196	0,000625	-0,326471	0,67	479,0846574993	4,41
1,388073	-0,00323	-0,003196	0,000625	-0,326471	0,68	476,8033019874	4,3681
1,388073	-0,00323	-0,003197	0,000625	-0,346765	0,69	474,5219464755	4,3264
1,388073	-0,00323	-0,0032	0,000625	-0,346765	0,7	472,2405909636	4,2849
2,776147	-0,003231	-0,003198	0,001249	-0,364706	0,71	467,0998030117	4,2436
2,776147	-0,003232	-0,003198	0,001249	-0,364706	0,72	464,8323282398	4,2025
4,16422	-0,003229	-0,003197	0,001874	-0,383824	0,73	459,7331845479	4,1616
4,16422	-0,00323	-0,003197	0,001874	-0,402647	0,74	457,479590506	4,1209
1,388073	-0,003231	-0,003197	0,000625	-0,402647	0,75	460,8338134041	4,0804
1,388073	-0,00323	-0,003198	0,000625	-0,422059	0,76	458,5524578922	4,0401
4,16422	-0,003231	-0,0032	0,001874	-0,422059	0,77	450,7188083803	4
6,940367	-0,003231	-0,003198	0,003123	-0,441471	0,78	442,9406818084	3,9601
6,940367	-0,003231	-0,003198	0,003123	-0,441471	0,79	440,7148492365	3,9204
5,552294	-0,003231	-0,003198	0,002499	-0,460588	0,8	441,2235204746	3,8809
5,552294	-0,003232	-0,0032	0,002499	-0,460588	0,81	438,9838071727	3,8416
8,328441	-0,00323	-0,003201	0,003748	-0,479706	0,82	431,3306072208	3,8025
8,328441	-0,003229	-0,003198	0,003748	-0,479706	0,83	429,1186553889	3,7636
11,104588	-0,003229	-0,003198	0,004997	-0,498824	0,84	421,548739847	3,7249
11,104588	-0,00323	-0,003198	0,004997	-0,498824	0,85	419,3645494851	3,6864
9,716514	-0,00323	-0,003198	0,004372	-0,519412	0,86	419,8315804632	3,6481
9,716514	-0,003231	-0,003198	0,004372	-0,519412	0,87	417,6335093613	3,61
12,492661	-0,00323	-0,0032	0,005622	-0,538529	0,88	410,1885204294	3,5721
12,492661	-0,003233	-0,003198	0,005622	-0,538529	0,89	408,0182107975	3,5344
13,880733	-0,00323	-0,003197	0,006246	-0,557941	0,9	403,2522065256	3,4969
13,880733	-0,00323	-0,003197	0,006246	-0,557941	0,91	401,0957776137	3,4596
16,656881	-0,003231	-0,003198	0,007496	-0,577353	0,92	393,8034749018	3,4225
16,656881	-0,003232	-0,003198	0,007496	-0,577353	0,93	391,6748074699	3,3856
16,656881	-0,00323	-0,003198	0,007496	-0,599706	0,94	389,546140038	3,3489
16,656881	-0,003229	-0,003198	0,007496	-0,599706	0,95	387,4174726061	3,3124
18,044954	-0,003235	-0,003196	0,00812	-0,616471	0,96	382,7763930442	3,2761
18,044954	-0,003232	-0,003198	0,00812	-0,616471	0,97	380,6616063423	3,24
20,8211	-0,003231	-0,003197	0,009369	-0,637353	0,98	373,5775183004	3,2041
20,8211	-0,003232	-0,003201	0,009369	-0,637353	0,99	371,4904930585	3,1684
22,209175	-0,00323	-0,003197	0,009994	-0,657941	1	366,9465750666	3,1329
22,209175	-0,003232	-0,003197	0,009994	-0,657941	1,01	364,8734305747	3,0976
29,149542	-0,003232	-0,003197	0,013117	-0,678529	1,02	350,6546438328	3,0625
29,149542	-0,003229	-0,003197	0,013117	-0,678529	1,03	348,6509030109	3,0276
29,149542	-0,003229	-0,003197	0,013117	-0,699412	1,04	346,647162189	2,9929
29,149542	-0,003231	-0,003197	0,013117	-0,699412	1,05	344,6434213671	2,9584
31,925688	-0,00323	-0,003201	0,014367	-0,715882	1,06	337,8924708852	2,9241
31,925688	-0,003233	-0,003196	0,014367	-0,715882	1,07	335,9164915233	2,89
36,089909	-0,00323	-0,003198	0,01624	-0,734412	1,08	326,9029786714	2,8561
36,089909	-0,00323	-0,0032	0,01624	-0,753529	1,09	324,9686415195	2,8224
37,477982	-0,003228	-0,003198	0,016865	-0,753529	1,1	320,7162224576	2,7889
43,030273	-0,003231	-0,003197	0,019364	-0,772059	1,11	309,5789629757	2,7556
43,030273	-0,003229	-0,003197	0,019364	-0,772059	1,12	307,7140294638	2,7225
43,030273	-0,003231	-0,003197	0,019364	-0,792059	1,13	305,8490959519	2,6896
43,030273	-0,003232	-0,003196	0,019364	-0,792059	1,14	303,98416244	2,6569
44,41835	-0,003232	-0,003198	0,019988	-0,810882	1,15	299,8705441881	2,6244
44,41835	-0,003231	-0,003196	0,019988	-0,810882	1,16	298,0194914462	2,5921
47,194496	-0,003231	-0,003196	0,021238	-0,829412	1,17	291,7266051043	2,56
47,194496	-0,003231	-0,003197	0,021238	-0,829412	1,18	289,9033138224	2,5281
49,970642	-0,003231	-0,003197	0,022487	-0,848529	1,19	283,6937118605	2,4964
49,970642	-0,003232	-0,003198	0,022487	-0,848529	1,2	281,8981820386	2,4649
52,746788	-0,003232	-0,003198	0,023736	-0,867941	1,21	275,7718644567	2,4336
52,746788	-0,003231	-0,003197	0,023736	-0,867941	1,22	274,0040960948	2,4025
56,911011	-0,003231	-0,003197	0,02561	-0,887353	1,23	265,8234243129	2,3716
56,911011	-0,003231	-0,003197	0,02561	-0,887353	1,24	264,097298181	2,3409
55,522934	-0,00323	-0,003197	0,024985	-0,909118	1,25	264,4810490891	2,3104
55,522934	-0,003232	-0,003197	0,024985	-0,909118	1,26	262,7410421871	2,2801
56,911011	-0,003228	-0,003198	0,02561	-0,926471	1,27	258,9189197852	2,25
56,911011	-0,003228	-0,003197	0,02561	-0,926471	1,28	257,1927936533	2,2201
61,07523	-0,003231	-0,003198	0,027484	-0,946176	1,29	249,3036234014	2,1904
61,07523	-0,003229	-0,003197	0,027484	-0,946176	1,3	247,6191394595	2,1609
63,851376	-0,003229	-0,003197	0,028733	-0,967353	1,31	241,8814823576	2,1316
63,851376	-0,003231	-0,003197	0,028733	-0,967353	1,32	240,2247598757	2,1025
68,015594	-0,003231	-0,0032	0,030607	-0,986471	1,33	232,5715634738	2,0736
68,015594	-0,003229	-0,003198	0,030607	-0,986471	1,34	230,9564831719	2,0449
72,179817	-0,003231	-0,003197	0,032481	-1,005588	1,35	223,42820621	2,0164
72,179817	-0,003231	-0,003198	0,032481	-1,005588	1,36	221,8547681381	1,9881
70,79174	-0,003229	-0,0032	0,031856	-1,028823	1,37	222,2246378662	1,96
70,79174	-0,003229	-0,003198	0,031856	-1,028823	1,38	220,6373190243	1,9321
74,955963	-0,003231	-0,0032	0,03373	-1,047941	1,39	213,3033724424	1,9044
74,955963	-0,003232	-0,0032	0,03373	-1,047941	1,4	211,7576958305	1,8769
77,732109	-0,003228	-0,003198	0,034979	-1,067353	1,41	206,4364606586	1,8496
77,732109	-0,003231	-0,003198	0,034979	-1,067353	1,42	204,9185455067	1,8225
80,508255	-0,003229	-0,003198	0,036229	-1,086765	1,43	199,6805947148	1,7956
80,508255	-0,003231	-0,003197	0,036229	-1,086765	1,44	198,1904410229	1,7689
81,896332	-0,003232	-0,0032	0,036853	-1,108529	1,45	194,868025691	1,7424
81,896332	-0,00323	-0,003197	0,036853	-1,108529	1,46	193,3917527691	1,7161
86,060547	-0,003229	-0,003198	0,038727	-1,126471	1,47	186,5020003472	1,69
86,060547	-0,003232	-0,003197	0,038727	-1,126471	1,48	185,0673695753	1,6641
87,448624	-0,003229	-0,003195	0,039352	-1,145882	1,49	181,8560002434	1,6384
87,448624	-0,003229	-0,003196	0,039352	-1,145882	1,5	180,4352502415	1,6129
94,388992	-0,003229	-0,003196	0,042475	-1,165588	1,51	170,2696365596	1,5876
94,388992	-0,00323	-0,003197	0,042475	-1,165588	1,52	168,9182902377	1,5625
90,22477	-0,00323	-0,003197	0,040601	-1,189118	1,53	172,7305791958	1,5376
90,22477	-0,003231	-0,003198	0,040601	-1,189118	1,54	171,3375906539	1,5129
95,777061	-0,003231	-0,003198	0,0431	-1,203824	1,55	163,170807092	1,4884
95,777061	-0,00323	-0,003197	0,0431	-1,222647	1,56	161,8333414601	1,4641
99,941284	-0,003229	-0,003197	0,044974	-1,222647	1,57	155,4988082282	1,44
99,941284	-0,003231	-0,003198	0,044974	-1,242353	1,58	154,2029848263	1,4161
101,329361	-0,003231	-0,003195	0,045598	-1,242353	1,59	151,2692305644	1,3924
101,329361	-0,003232	-0,003197	0,045598	-1,261176	1,6	149,9872879325	1,3689
101,329361	-0,003232	-0,003197	0,045598	-1,261176	1,61	148,7053453006	1,3456
106,881653	-0,003231	-0,003197	0,048097	-1,280588	1,62	141,0382668687	1,3225
106,881653	-0,003231	-0,003197	0,048097	-1,280588	1,63	139,8118471568	1,2996
108,269722	-0,003232	-0,003198	0,048721	-1,299412	1,64	137,0169094749	1,2769
108,269722	-0,003226	-0,003198	0,048721	-1,299412	1,65	135,804370453	1,2544
111,045868	-0,003231	-0,003198	0,049971	-1,319118	1,66	131,5103093711	1,2321
111,045868	-0,00323	-0,003198	0,049971	-1,319118	1,67	130,3255318092	1,21
113,822021	-0,003231	-0,003197	0,05122	-1,337353	1,68	126,1147474773	1,1881
113,822021	-0,003233	-0,0032	0,05122	-1,337353	1,69	124,9577314454	1,1664
113,822021	-0,003233	-0,0032	0,05122	-1,356176	1,7	123,8007154135	1,1449
113,822021	-0,00323	-0,0032	0,05122	-1,356176	1,71	122,6436993816	1,1236
116,598167	-0,003229	-0,003198	0,052469	-1,375588	1,72	118,5717300497	1,1025
116,598167	-0,00323	-0,0032	0,052469	-1,375588	1,73	117,4424754778	1,0816
122,150459	-0,003229	-0,003197	0,054968	-1,395294	1,74	110,5943601459	1,0609
122,150459	-0,00323	-0,003197	0,054968	-1,395294	1,75	109,520628494	1,0404
122,150459	-0,00323	-0,003197	0,054968	-1,414118	1,76	108,4468968421	1,0201
122,150459	-0,00323	-0,003198	0,054968	-1,414118	1,77	107,3731651902	1
122,150459	-0,00323	-0,003198	0,054968	-1,433824	1,78	106,2994335383	0,9801
122,150459	-0,00323	-0,003197	0,054968	-1,452647	1,79	105,2257018864	0,9604
119,374313	-0,003231	-0,003195	0,053718	-1,452647	1,8	106,8448318545	0,9409
119,374313	-0,003232	-0,0032	0,053718	-1,472059	1,81	105,7433387426	0,9216
124,926605	-0,003229	-0,003196	0,056217	-1,472059	1,82	99,3671682307	0,9025
122,150459	-0,003231	-0,003197	0,054968	-1,490588	1,83	100,9307752788	0,8836
122,150459	-0,003232	-0,003198	0,054968	-1,490588	1,84	99,8570436269	0,8649
123,538528	-0,003231	-0,003195	0,055592	-1,509706	1,85	97,506288495	0,8464
123,538528	-0,003231	-0,003197	0,055592	-1,509706	1,86	96,446437533	0,8281
122,150459	-0,003228	-0,003198	0,054968	-1,528529	1,87	96,6358486711	0,81
122,150459	-0,003226	-0,003197	0,054968	-1,528529	1,88	95,5621170192	0,7921
126,314682	-0,00323	-0,003197	0,056842	-1,547941	1,89	90,8238691273	0,7744
126,314682	-0,003226	-0,003196	0,056842	-1,547941	1,9	89,7917797054	0,7569
129,09082	-0,00323	-0,003198	0,058091	-1,567059	1,91	86,3722116035	0,7396
129,09082	-0,003226	-0,003201	0,058091	-1,567059	1,92	85,3678835616	0,7225
126,314682	-0,003231	-0,0032	0,056842	-1,586177	1,93	86,6955114397	0,7056
126,314682	-0,00323	-0,003197	0,056842	-1,586177	1,94	85,6634220178	0,6889
133,255051	-0,003233	-0,003195	0,059965	-1,605588	1,95	78,9402300159	0,6724
133,255051	-0,00323	-0,003201	0,059965	-1,605588	1,96	77,977544284	0,6561
133,255051	-0,00323	-0,003198	0,059965	-1,625	1,97	77,0148585521	0,64
133,255051	-0,003233	-0,003197	0,059965	-1,625	1,98	76,0521728202	0,6241
134,643112	-0,00323	-0,003198	0,060589	-1,645294	1,99	74,0067995083	0,6084
134,643112	-0,003231	-0,003196	0,060589	-1,645294	2	73,0579943864	0,5929
140,195419	-0,003232	-0,0032	0,063088	-1,663529	2,01	67,8894359445	0,5776
140,195419	-0,003229	-0,0032	0,063088	-1,682059	2,02	66,9961538926	0,5625
138,807343	-0,003229	-0,003198	0,062463	-1,682059	2,03	67,1300480807	0,5476
138,807343	-0,003232	-0,003198	0,062463	-1,701765	2,04	66,2228852688	0,5329
142,971558	-0,003229	-0,003198	0,064337	-1,701765	2,05	62,3174876569	0,5184
142,971558	-0,003232	-0,003198	0,064337	-1,720588	2,06	61,451966995	0,5041
142,971558	-0,00323	-0,003198	0,064337	-1,720588	2,07	60,5864463331	0,49
148,523849	-0,003231	-0,003196	0,066836	-1,740294	2,08	55,8898448812	0,4761
148,523849	-0,003232	-0,003198	0,066836	-1,740294	2,09	55,0798471293	0,4624
149,911926	-0,003232	-0,003198	0,06746	-1,759118	2,1	53,3398377874	0,4489
149,911926	-0,003229	-0,0032	0,06746	-1,759118	2,11	52,5437208055	0,4356
152,68808	-0,003229	-0,003198	0,06871	-1,778529	2,12	49,9431037236	0,4225
152,68808	-0,003225	-0,003196	0,06871	-1,778529	2,13	49,1747482817	0,4096
154,076141	-0,00323	-0,0032	0,069334	-1,797941	2,14	47,5319144098	0,3969
154,076141	-0,003229	-0,003198	0,069334	-1,797941	2,15	46,7774395779	0,3844
156,852295	-0,003231	-0,003201	0,070584	-1,817059	2,16	44,329510806	0,3721
156,852295	-0,003231	-0,003198	0,070584	-1,817059	2,17	43,6027975141	0,36
158,240372	-0,003235	-0,003198	0,071208	-1,836177	2,18	42,0571187922	0,3481
158,240372	-0,003231	-0,003198	0,071208	-1,836177	2,19	41,3442862703	0,3364
159,628433	-0,003231	-0,003198	0,071833	-1,855588	2,2	39,8402589784	0,3249
159,628433	-0,003231	-0,003198	0,071833	-1,855588	2,21	39,1413070665	0,3136
161,01651	-0,003231	-0,003198	0,072457	-1,875	2,22	37,6789128046	0,3025
161,01651	-0,003231	-0,0032	0,072457	-1,875	2,23	36,9938416627	0,2916
163,792664	-0,003228	-0,003197	0,073707	-1,895882	2,24	34,8374089008	0,2809
163,792664	-0,00323	-0,0032	0,073707	-1,895882	2,25	34,1800992989	0,2704
166,568802	-0,003232	-0,003197	0,074956	-1,913529	2,26	32,106959317	0,2601
166,568802	-0,003229	-0,003198	0,074956	-1,932647	2,27	31,4774110951	0,25
165,18074	-0,003229	-0,003197	0,074331	-1,932647	2,28	31,5280132532	0,2401
165,18074	-0,00323	-0,003197	0,074331	-1,952059	2,29	30,8845844113	0,2304
169,344955	-0,003233	-0,003197	0,076205	-1,952059	2,3	28,2839745194	0,2209
169,344955	-0,00323	-0,003198	0,076205	-1,970882	2,31	27,6821878275	0,2116
169,344955	-0,003228	-0,003198	0,076205	-1,970882	2,32	27,0804011356	0,2025
174,897247	-0,003229	-0,0032	0,078704	-1,990294	2,33	24,0356059637	0,1936
174,897247	-0,00323	-0,003198	0,078704	-1,990294	2,34	23,4893421918	0,1849
176,285324	-0,003229	-0,003201	0,079328	-2,009118	2,35	22,3600860799	0,1764
176,285324	-0,003231	-0,003196	0,079328	-2,009118	2,36	21,827703078	0,1681
179,061462	-0,00323	-0,003198	0,080578	-2,028529	2,37	20,1848648761	0,16
179,061462	-0,003229	-0,003198	0,080578	-2,028529	2,38	19,6802432542	0,1521
180,449539	-0,003233	-0,003196	0,081202	-2,047647	2,39	18,6481523723	0,1444
180,449539	-0,003228	-0,003197	0,081202	-2,047647	2,4	18,1574115204	0,1369
184,613754	-0,00323	-0,0032	0,083076	-2,067353	2,41	16,1675532685	0,1296
184,613754	-0,003233	-0,003198	0,083076	-2,067353	2,42	15,7184545666	0,1225
181,837616	-0,003232	-0,0032	0,081827	-2,086176	2,43	16,2132427847	0,1156
181,837616	-0,003232	-0,0032	0,081827	-2,086176	2,44	15,7363827028	0,1089
190,166061	-0,003231	-0,003197	0,085575	-2,105588	2,45	12,5944202209	0,1024
190,166061	-0,003231	-0,003197	0,085575	-2,105588	2,46	12,200844589	0,0961
188,777985	-0,00323	-0,003196	0,08495	-2,125	2,47	12,223691757	0,09
188,777985	-0,00323	-0,003196	0,08495	-2,125	2,48	11,8162353651	0,0841
191,554123	-0,003231	-0,003198	0,086199	-2,145	2,49	10,6314603332	0,0784
191,554123	-0,00323	-0,003198	0,086199	-2,145	2,5	10,2517653213	0,0729
192,9422	-0,003229	-0,003197	0,086824	-2,163529	2,51	9,5111702894	0,0676
192,9422	-0,003232	-0,003198	0,086824	-2,182059	2,52	9,1453560475	0,0625
194,330276	-0,003232	-0,003198	0,087449	-2,182059	2,53	8,4464035656	0,0576
194,330276	-0,003232	-0,0032	0,087449	-2,201471	2,54	8,0944700837	0,0529
201,270645	-0,003225	-0,003198	0,090572	-2,201471	2,55	6,2156554218	0,0484
205,43486	-0,003229	-0,003196	0,092446	-2,220294	2,56	5,0586404799	0,0441
205,43486	-0,00323	-0,003198	0,092446	-2,220294	2,57	4,817752838	0,04
202,658722	-0,00323	-0,003197	0,091196	-2,24	2,58	5,1043314161	0,0361
202,658722	-0,003233	-0,003198	0,091196	-2,24	2,59	4,8356823942	0,0324
208,211014	-0,003232	-0,003198	0,093695	-2,259118	2,6	3,6231437323	0,0289
208,211014	-0,00323	-0,003195	0,093695	-2,259118	2,61	3,4100176304	0,0256
209,599075	-0,00323	-0,003197	0,09432	-2,277941	2,62	2,9886823785	0,0225
209,599075	-0,003228	-0,003197	0,09432	-2,277941	2,63	2,7894368866	0,0196
209,599075	-0,00323	-0,003196	0,09432	-2,297353	2,64	2,5901913947	0,0169
209,599075	-0,00323	-0,003198	0,09432	-2,297353	2,65	2,3909459028	0,0144
210,987152	-0,003232	-0,003197	0,094944	-2,316471	2,66	2,0390119409	0,0121
210,987152	-0,003232	-0,0032	0,094944	-2,316471	2,67	1,853647219	0,01
213,763306	-0,00323	-0,003197	0,096193	-2,335294	2,68	1,4184286371	0,0081
213,763306	-0,003233	-0,003197	0,096193	-2,335294	2,69	1,2608254552	0,0064
217,927521	-0,003228	-0,003195	0,098067	-2,354706	2,7	0,8117272233	0,0049
217,927521	-0,003232	-0,003197	0,098067	-2,354706	2,71	0,6957661914	0,0036
220,703674	-0,00323	-0,003198	0,099317	-2,373235	2,72	0,4409975095	0,0025
220,703674	-0,003231	-0,003196	0,099317	-2,373235	2,73	0,3527980076	0,0016
224,867889	-0,003229	-0,003195	0,101191	-2,392941	2,74	0,1396720557	0,0009
224,867889	-0,00323	-0,0032	0,101191	-2,412059	2,75	0,0931147038	0,0004
226,255966	-0,00323	-0,003196	0,101815	-2,412059	2,76	0,0326765819	0,0001
226,255966	-0,003228	-0,003198	0,101815	-2,430882	2,77	-0	0
227,644043	-0,003232	-0,003198	0,10244	-2,430882	2,78	-0,0187958119	0,0001
227,644043	-0,003232	-0,0032	0,10244	-2,450588	2,79	-0,0375916238	0,0004
230,420181	-0,003232	-0,003197	0,103689	-2,450588	2,8	0,0268967043	0,0009
237,36055	-0,003231	-0,003195	0,106812	-2,469706	2,81	0,3134770324	0,0016
237,36055	-0,00323	-0,003197	0,106812	-2,469706	2,82	0,3918462905	0,0025
234,584396	-0,00323	-0,003197	0,105563	-2,488529	2,83	0,3036463086	0,0036
234,584396	-0,003231	-0,003198	0,105563	-2,488529	2,84	0,3542540267	0,0049
238,748627	-0,003232	-0,003197	0,107437	-2,507647	2,85	0,7380002248	0,0064
238,748627	-0,003229	-0,003196	0,107437	-2,507647	2,86	0,8302502529	0,0081
240,136703	-0,003232	-0,003197	0,108062	-2,526765	2,87	1,061307881	0,01
240,136703	-0,003232	-0,0032	0,108062	-2,526765	2,88	1,1674386691	0,0121
240,136703	-0,003231	-0,0032	0,108062	-2,545882	2,89	1,2735694572	0,0144
240,136703	-0,003232	-0,0032	0,108062	-2,545882	2,9	1,3797002453	0,0169
241,524765	-0,003229	-0,003197	0,108686	-2,565294	2,91	1,6801597134	0,0196
241,524765	-0,003231	-0,003197	0,108686	-2,565294	2,92	1,8001711215	0,0225
245,688995	-0,003226	-0,003194	0,11056	-2,584706	2,93	2,5864593296	0,0256
245,688995	-0,003229	-0,003197	0,11056	-2,584706	2,94	2,7481130377	0,0289
248,465134	-0,003231	-0,003196	0,111809	-2,603529	2,95	3,4094717658	0,0324
248,465134	-0,003229	-0,003198	0,111809	-2,622941	2,96	3,5988868639	0,0361
252,629364	-0,003231	-0,003196	0,113683	-2,622941	2,97	4,621147962	0,04
252,629364	-0,003229	-0,003196	0,113683	-2,642059	2,98	4,8522053601	0,0441
251,241287	-0,003228	-0,003197	0,113059	-2,642059	2,99	4,7778858182	0,0484
251,241287	-0,003231	-0,0032	0,113059	-2,660882	3	4,9950624463	0,0529
255,405502	-0,00323	-0,003197	0,114932	-2,660882	3,01	6,2116506744	0,0576
259,569733	-0,003231	-0,003197	0,116806	-2,680294	3,02	7,5115272025	0,0625
259,569733	-0,00323	-0,0032	0,116806	-2,680294	3,03	7,8119882906	0,0676
259,569733	-0,003231	-0,003196	0,116806	-2,699118	3,04	8,1124493787	0,0729
259,569733	-0,003229	-0,003198	0,116806	-2,699118	3,05	8,4129104668	0,0784
263,733948	-0,003231	-0,003197	0,11868	-2,717941	3,06	9,9209939049	0,0841
263,733948	-0,003231	-0,003197	0,11868	-2,717941	3,07	10,263097143	0,09
265,122009	-0,00323	-0,0032	0,119305	-2,737353	3,08	11,035499291	0,0961
265,122009	-0,003231	-0,0032	0,119305	-2,737353	3,09	11,3914831391	0,1024
265,122009	-0,003232	-0,003201	0,119305	-2,757059	3,1	11,7474669872	0,1089
265,122009	-0,00323	-0,003197	0,119305	-2,757059	3,11	12,1034508353	0,1156
272,062378	-0,00323	-0,003196	0,122428	-2,775588	3,12	14,8885638334	0,1225
272,062378	-0,003231	-0,003198	0,122428	-2,775588	3,13	15,3139513715	0,1296
272,062378	-0,003231	-0,003196	0,122428	-2,795294	3,14	15,7393389096	0,1369
272,062378	-0,003232	-0,003198	0,122428	-2,795294	3,15	16,1647264477	0,1444
273,45047	-0,003231	-0,003196	0,123053	-2,814706	3,16	17,1314698658	0,1521
273,45047	-0,003229	-0,003198	0,123053	-2,814706	3,17	17,5707383239	0,16
279,002747	-0,003226	-0,003198	0,125551	-2,835	3,18	20,286440352	0,1681
279,002747	-0,00323	-0,0032	0,125551	-2,835	3,19	20,7812315801	0,1764
280,390839	-0,003231	-0,0032	0,126176	-2,852647	3,2	21,8729023682	0,1849
280,390839	-0,003228	-0,0032	0,126176	-2,852647	3,21	22,3815745163	0,1936
283,166962	-0,003231	-0,003196	0,127425	-2,871765	3,22	24,1395020144	0,2025
283,166962	-0,00323	-0,003198	0,127425	-2,890882	3,23	24,6759353925	0,2116
281,7789	-0,003231	-0,003198	0,126801	-2,890882	3,24	24,5599796306	0,2209
288,719269	-0,00323	-0,003198	0,129924	-2,91	3,25	28,4139095087	0,2304
288,719269	-0,003229	-0,003198	0,129924	-2,91	3,26	29,0058659568	0,2401
285,943115	-0,003232	-0,003197	0,128674	-2,929412	3,27	28,2097454049	0,25
285,943115	-0,00323	-0,003197	0,128674	-2,929412	3,28	28,773940313	0,2601
290,10733	-0,00323	-0,003197	0,130548	-2,949118	3,29	31,5035270211	0,2704
290,10733	-0,003231	-0,0032	0,130548	-2,949118	3,3	32,1093640792	0,2809
291,495422	-0,003229	-0,003196	0,131173	-2,967941	3,31	33,4647708173	0,2916
291,495422	-0,003231	-0,003196	0,131173	-2,967941	3,32	34,0844887954	0,3025
292,883484	-0,00323	-0,003198	0,131798	-2,987059	3,33	35,4815214935	0,3136
292,883484	-0,003231	-0,003196	0,131798	-2,987059	3,34	36,1151200916	0,3249
297,047699	-0,003231	-0,003198	0,133671	-3,006176	3,35	39,1639633897	0,3364
297,047699	-0,003231	-0,003196	0,133671	-3,006176	3,36	39,8392041378	0,3481
297,047699	-0,003231	-0,003197	0,133671	-3,025	3,37	40,5144448859	0,36
297,047699	-0,00323	-0,003198	0,133671	-3,025	3,38	41,189685634	0,3721
301,211914	-0,003229	-0,003195	0,135545	-3,044118	3,39	44,4467396821	0,3844
301,211914	-0,003229	-0,0032	0,135545	-3,044118	3,4	45,1636225802	0,3969
303,988068	-0,003229	-0,0032	0,136795	-3,065882	3,41	47,6572440383	0,4096
303,988068	-0,00323	-0,003197	0,136795	-3,065882	3,42	48,4018884764	0,4225
305,37616	-0,003233	-0,0032	0,137419	-3,085294	3,43	50,0626736345	0,4356
305,37616	-0,003232	-0,0032	0,137419	-3,085294	3,44	50,8211989926	0,4489
308,152283	-0,00323	-0,003197	0,138669	-3,104118	3,45	53,4674879907	0,4624
308,152283	-0,003231	-0,003198	0,138669	-3,104118	3,46	54,2537745788	0,4761
312,316528	-0,003233	-0,003197	0,140542	-3,123235	3,47	57,9550326669	0,49
312,316528	-0,003229	-0,003198	0,140542	-3,123235	3,48	58,782961705	0,5041
310,928436	-0,003231	-0,003198	0,139918	-3,143235	3,49	58,6114645031	0,5184
310,928436	-0,00323	-0,003198	0,139918	-3,161765	3,5	59,4255126212	0,5329
316,480743	-0,00323	-0,003198	0,142416	-3,161765	3,51	64,3482679193	0,5476
316,480743	-0,003228	-0,003197	0,142416	-3,180882	3,52	65,2178391074	0,5625
319,256866	-0,003231	-0,003197	0,143666	-3,180882	3,53	68,1972637755	0,5776
319,256866	-0,00323	-0,003198	0,143666	-3,200294	3,54	69,0945961936	0,5929
319,256866	-0,00323	-0,003198	0,143666	-3,200294	3,55	69,9919286117	0,6084
320,644958	-0,003228	-0,003197	0,14429	-3,219118	3,56	71,9858537098	0,6241
320,644958	-0,003231	-0,003197	0,14429	-3,219118	3,57	72,8970670479	0,64
324,809174	-0,003228	-0,003194	0,146164	-3,238529	3,58	77,181295346	0,6561
324,809174	-0,003226	-0,003198	0,146164	-3,238529	3,59	78,1341508441	0,6724
328,973389	-0,003229	-0,003196	0,148038	-3,257647	3,6	82,5433047922	0,6889
328,973389	-0,003232	-0,003198	0,148038	-3,257647	3,61	83,5378024403	0,7056
331,749542	-0,003231	-0,003196	0,149287	-3,277059	3,62	86,8920301384	0,7225
331,749542	-0,003228	-0,003197	0,149287	-3,277059	3,63	87,9142893165	0,7396
333,137604	-0,00323	-0,003197	0,149912	-3,296176	3,64	90,1441624346	0,7569
333,137604	-0,003232	-0,003196	0,149912	-3,296176	3,65	91,1803022327	0,7744
335,913757	-0,003229	-0,003198	0,151161	-3,315	3,66	94,6872182008	0,7921
335,913757	-0,003229	-0,003197	0,151161	-3,315	3,67	95,7511195289	0,81
335,913757	-0,003231	-0,003197	0,151161	-3,334706	3,68	96,815020857	0,8281
335,913757	-0,00323	-0,003197	0,151161	-3,334706	3,69	97,878922185	0,8464
338,689911	-0,00323	-0,003197	0,15241	-3,354412	3,7	101,5246467331	0,8649
338,689911	-0,003225	-0,003198	0,15241	-3,354412	3,71	102,6163096012	0,8836
338,689911	-0,003229	-0,003198	0,15241	-3,374412	3,72	103,7079724693	0,9025
338,689911	-0,003229	-0,0032	0,15241	-3,374412	3,73	104,7996353374	0,9216
340,077972	-0,003231	-0,003196	0,153035	-3,394118	3,74	107,2377173755	0,9409
340,077972	-0,003231	-0,0032	0,153035	-3,394118	3,75	108,3432608536	0,9604
342,854126	-0,003231	-0,003198	0,154284	-3,413824	3,76	112,1971967917	0,9801
342,854126	-0,003229	-0,003197	0,154284	-3,413824	3,77	113,3305018098	1
347,018341	-0,00323	-0,003198	0,156158	-3,431765	3,78	118,6696639779	1,0201
347,018341	-0,003228	-0,003197	0,156158	-3,451471	3,79	119,844611146	1,0404
349,794495	-0,003233	-0,003197	0,157408	-3,451471	3,8	123,8789969341	1,0609
349,794495	-0,003232	-0,003198	0,157408	-3,470588	3,81	125,0817056422	1,0816
351,182556	-0,003232	-0,003198	0,158032	-3,470588	3,82	127,7418784003	1,1025
355,346802	-0,003231	-0,0032	0,159906	-3,489412	3,83	133,3725684784	1,1236
355,346802	-0,003232	-0,003197	0,159906	-3,489412	3,84	134,6308002565	1,1449
355,346802	-0,003231	-0,003197	0,159906	-3,508529	3,85	135,8890320346	1,1664
355,346802	-0,00323	-0,003197	0,159906	-3,508529	3,86	137,1472638127	1,1881
362,28717	-0,003229	-0,003197	0,163029	-3,527353	3,87	146,0399003908	1,21
362,28717	-0,003231	-0,003194	0,163029	-3,527353	3,88	147,3675358489	1,2321
362,28717	-0,00323	-0,003197	0,163029	-3,546471	3,89	148,695171307	1,2544
362,28717	-0,00323	-0,0032	0,163029	-3,546471	3,9	150,0228067651	1,2769
365,063293	-0,00323	-0,003198	0,164278	-3,565588	3,91	154,5152224432	1,2996
365,063293	-0,003228	-0,003198	0,164278	-3,565588	3,92	155,8706191313	1,3225
365,063293	-0,003229	-0,003198	0,164278	-3,585	3,93	157,2260158194	1,3456
365,063293	-0,003231	-0,003196	0,164278	-3,585	3,94	158,5814125075	1,3689
367,839447	-0,00323	-0,003198	0,165528	-3,604412	3,95	163,2126709156	1,3924
367,839447	-0,00323	-0,0032	0,165528	-3,604412	3,96	164,5958291437	1,4161
372,003662	-0,003229	-0,003198	0,167402	-3,625	3,97	170,9760453718	1,44
372,003662	-0,003231	-0,003198	0,167402	-3,625	3,98	172,4008457499	1,4641
372,003662	-0,003229	-0,0032	0,167402	-3,642941	3,99	173,825646128	1,4884
372,003662	-0,003232	-0,003198	0,167402	-3,661765	4	175,2504465061	1,5129
373,391754	-0,00323	-0,003198	0,168026	-3,661765	4,01	178,3964809642	1,5376
373,391754	-0,003231	-0,003196	0,168026	-3,680882	4,02	179,8351622623	1,5625
377,555969	-0,003233	-0,003197	0,1699	-3,680882	4,03	186,5207544604	1,5876
377,555969	-0,003232	-0,003198	0,1699	-3,700294	4,04	188,0010779085	1,6129
377,555969	-0,00323	-0,003198	0,1699	-3,700294	4,05	189,4814013566	1,6384
381,720184	-0,003226	-0,003196	0,171774	-3,718823	4,06	196,3335621547	1,6641
381,720184	-0,003233	-0,003197	0,171774	-3,718823	4,07	197,8555277528	1,69
385,884399	-0,00323	-0,003197	0,173648	-3,738235	4,08	204,8326150009	1,7161
385,884399	-0,003229	-0,003201	0,173648	-3,738235	4,09	206,396222749	1,7424
385,884399	-0,003231	-0,003198	0,173648	-3,757647	4,1	207,9598304971	1,7689
385,884399	-0,003231	-0,0032	0,173648	-3,757647	4,11	209,5234382452	1,7956
390,048615	-0,00323	-0,003198	0,175522	-3,776471	4,12	216,7087375933	1,8225
390,048615	-0,003232	-0,003196	0,175522	-3,776471	4,13	218,3139875014	1,8496
391,436707	-0,003232	-0,003196	0,176147	-3,795882	4,14	221,8209234495	1,8769
391,436707	-0,003229	-0,003197	0,176147	-3,795882	4,15	223,4400542776	1,9044
394,21283	-0,003229	-0,0032	0,177396	-3,814706	4,16	228,9179960757	1,9321
394,21283	-0,003235	-0,003198	0,177396	-3,814706	4,17	230,5648881338	1,96
396,988983	-0,003231	-0,003197	0,178645	-3,834412	4,18	236,1261559219	1,9881
396,988983	-0,003232	-0,003196	0,178645	-3,834412	4,19	237,80080951	2,0164
399,765137	-0,00323	-0,003197	0,179894	-3,854118	4,2	243,4453633181	2,0449
399,765137	-0,003229	-0,003198	0,179894	-3,854118	4,21	245,1477784462	2,0736
401,153198	-0,003231	-0,003198	0,180519	-3,873235	4,22	248,8628820243	2,1025
401,153198	-0,00323	-0,003198	0,180519	-3,873235	4,23	250,5791777624	2,1316
402,54129	-0,00323	-0,003198	0,181144	-3,895294	4,24	254,3359687405	2,1609
402,54129	-0,003231	-0,003196	0,181144	-3,895294	4,25	256,0661453986	2,1904
402,54129	-0,00323	-0,0032	0,181144	-3,912059	4,26	257,7963220567	2,2201
402,54129	-0,003231	-0,003197	0,181144	-3,931176	4,27	259,5264987148	2,25
405,317444	-0,003231	-0,0032	0,182393	-3,931176	4,28	265,4486679129	2,2801
405,317444	-0,003229	-0,003197	0,182393	-3,950588	4,29	267,206606111	2,3104
403,929352	-0,003231	-0,003195	0,181768	-3,950588	4,3	266,840763549	2,3409
410,86972	-0,003233	-0,003198	0,184891	-3,969706	4,31	279,2729875471	2,3716
410,86972	-0,003229	-0,0032	0,184891	-3,969706	4,32	281,0864485052	2,4025
412,257812	-0,003228	-0,003197	0,185516	-3,988529	4,33	285,0653329833	2,4336
412,257812	-0,003232	-0,003195	0,185516	-3,988529	4,34	286,8926748614	2,4649
413,645874	-0,003231	-0,003195	0,186141	-4,007353	4,35	290,9131546995	2,4964
413,645874	-0,003228	-0,003198	0,186141	-4,007353	4,36	292,7543771976	2,5281
416,422028	-0,003228	-0,003197	0,18739	-4,027059	4,37	299,0374460957	2,56
416,422028	-0,00323	-0,003201	0,18739	-4,027059	4,38	300,9064301338	2,5921
420,586243	-0,00323	-0,003201	0,189264	-4,046176	4,39	309,5214424719	2,6244
420,586243	-0,003232	-0,003198	0,189264	-4,046176	4,4	311,43206866	2,6569
420,586243	-0,00323	-0,003196	0,189264	-4,065	4,41	313,3426948481	2,6896
420,586243	-0,003229	-0,003198	0,189264	-4,065	4,42	315,2533210362	2,7225
421,974304	-0,003233	-0,003196	0,189888	-4,084117	4,43	319,4681284843	2,7556
421,974304	-0,003229	-0,003197	0,189888	-4,084117	4,44	321,3926352824	2,7889
426,138519	-0,00323	-0,003196	0,191762	-4,103824	4,45	330,3130232805	2,8224
426,138519	-0,00323	-0,003196	0,191762	-4,103824	4,46	332,2791722286	2,8561
426,138519	-0,00323	-0,0032	0,191762	-4,122941	4,47	334,2453211767	2,89
426,138519	-0,003229	-0,003196	0,191762	-4,122941	4,48	336,2114701248	2,9241
430,302765	-0,003229	-0,0032	0,193636	-4,142353	4,49	345,3401221929	2,9584
430,302765	-0,00323	-0,0032	0,193636	-4,16147	4,5	347,347913601	2,9929
430,302765	-0,003231	-0,003197	0,193636	-4,16147	4,51	349,3557050091	3,0276
430,302765	-0,003231	-0,003198	0,193636	-4,180588	4,52	351,3634964172	3,0625
435,855042	-0,003231	-0,0032	0,196135	-4,180588	4,53	363,1432953453	3,0976
435,855042	-0,003226	-0,003197	0,196135	-4,199412	4,54	365,2066095234	3,1329
435,855042	-0,003232	-0,003198	0,196135	-4,199412	4,55	367,2699237015	3,1684
435,855042	-0,00323	-0,003197	0,196135	-4,218235	4,56	369,3332378796	3,2041
435,855042	-0,00323	-0,0032	0,196135	-4,218235	4,57	371,3965520577	3,24
442,79541	-0,00323	-0,003196	0,199258	-4,237647	4,58	386,0219323158	3,2761
442,79541	-0,003231	-0,003198	0,199258	-4,237647	4,59	388,1546501739	3,3124
441,407349	-0,003229	-0,0032	0,198633	-4,256765	4,6	387,747216402	3,3489
441,407349	-0,003233	-0,003196	0,198633	-4,256765	4,61	389,8660536501	3,3856
444,183472	-0,00323	-0,003198	0,199883	-4,276176	4,62	397,1207184482	3,4225
444,183472	-0,003229	-0,003197	0,199883	-4,276176	4,63	399,2673169263	3,4596
441,407349	-0,003226	-0,003197	0,198633	-4,295294	4,64	396,2225653944	3,4969
441,407349	-0,00323	-0,0032	0,198633	-4,295294	4,65	398,3414026425	3,5344
445,571564	-0,003231	-0,003197	0,200507	-4,314706	4,66	408,3306062406	3,5721
445,571564	-0,00323	-0,003196	0,200507	-4,314706	4,67	410,4910856387	3,61
448,347717	-0,003232	-0,003197	0,201756	-4,333824	4,68	417,9540172668	3,6481
448,347717	-0,003229	-0,003198	0,201756	-4,333824	4,69	420,1422581949	3,6864
452,511932	-0,003233	-0,003198	0,20363	-4,352941	4,7	430,367434073	3,7249
452,511932	-0,003228	-0,0032	0,20363	-4,352941	4,71	432,5973171511	3,7636
456,676147	-0,003226	-0,003197	0,205504	-4,372059	4,72	442,9474194792	3,8025
456,676147	-0,003229	-0,0032	0,205504	-4,390588	4,73	445,2189447073	3,8416
458,064209	-0,00323	-0,003197	0,206129	-4,390588	4,74	450,2249520754	3,8809
458,064209	-0,003231	-0,003197	0,206129	-4,41	4,75	452,5103579235	3,9204
460,840363	-0,003232	-0,003198	0,207378	-4,41	4,76	460,3203102316	3,9601
462,228455	-0,003229	-0,003198	0,208003	-4,429118	4,77	465,4096616197	4
462,228455	-0,003229	-0,003198	0,208003	-4,429118	4,78	467,7367099278	4,0401
462,228455	-0,003231	-0,003196	0,208003	-4,448529	4,79	470,0637582359	4,0804
462,228455	-0,003232	-0,003198	0,208003	-4,448529	4,8	472,390806544	4,1209
466,39267	-0,00323	-0,0032	0,209877	-4,467353	4,81	483,2128534521	4,1616
466,39267	-0,00323	-0,003197	0,209877	-4,467353	4,82	485,5815439102	4,2025
467,780731	-0,003229	-0,003198	0,210501	-4,486765	4,83	490,8096400283	4,2436
467,780731	-0,003228	-0,003196	0,210501	-4,486765	4,84	493,1922110964	4,2849
469,168793	-0,003229	-0,003198	0,211126	-4,505882	4,85	498,4619511245	4,3264
469,168793	-0,003229	-0,003197	0,211126	-4,505882	4,86	500,8584028126	4,3681
476,109161	-0,00323	-0,0032	0,214249	-4,525	4,87	517,8296273007	4,41
476,109161	-0,003232	-0,003198	0,214249	-4,525	4,88	520,2954826688	4,4521
473,333038	-0,003229	-0,003198	0,213	-4,54353	4,89	516,8759572769	4,4944
473,333038	-0,003232	-0,003198	0,213	-4,54353	4,9	519,314051415	4,5369
474,7211	-0,003228	-0,003198	0,213624	-4,563235	4,91	524,722598233	4,5796
474,7211	-0,003229	-0,003198	0,213624	-4,563235	4,92	527,1745729911	4,6225
477,497253	-0,003229	-0,0032	0,214874	-4,583235	4,93	535,6230382292	4,6656
477,497253	-0,00323	-0,003197	0,214874	-4,583235	4,94	538,1027745173	4,7089
477,497253	-0,003229	-0,003197	0,214874	-4,603235	4,95	540,5825108054	4,7524
477,497253	-0,003231	-0,003198	0,214874	-4,603235	4,96	543,0622470935	4,7961
481,661469	-0,003232	-0,003198	0,216748	-4,621765	4,97	554,7032585816	4,84
481,661469	-0,003231	-0,003196	0,216748	-4,640588	4,98	557,2246370297	4,8841
483,04953	-0,003229	-0,003197	0,217372	-4,640588	4,99	562,8275108978	4,9284
483,04953	-0,003231	-0,0032	0,217372	-4,659706	5	565,3627699559	4,9729
481,661469	-0,003232	-0,003197	0,216748	-4,659706	5,01	564,788772374	5,0176
485,825684	-0,00323	-0,003197	0,218622	-4,678823	5,02	576,6796345721	5,0625
485,825684	-0,003229	-0,003197	0,218622	-4,678823	5,03	579,2426551702	5,1076
489,989899	-0,003228	-0,003197	0,220495	-4,697941	5,04	591,2584438183	5,1529
489,989899	-0,003232	-0,003198	0,220495	-4,697941	5,05	593,8631065664	5,1984
489,989899	-0,003229	-0,003198	0,220495	-4,716765	5,06	596,4677693145	5,2441
489,989899	-0,00323	-0,003198	0,220495	-4,716765	5,07	599,0724320626	5,29
491,377991	-0,003231	-0,003196	0,22112	-4,736176	5,08	604,8835873307	5,3361
491,377991	-0,003232	-0,003196	0,22112	-4,736176	5,09	607,5021309988	5,3824
494,154114	-0,003231	-0,003197	0,222369	-4,755588	5,1	616,5890412569	5,4289
494,154114	-0,003231	-0,003196	0,222369	-4,755588	5,11	619,235346155	5,4756
496,930267	-0,003229	-0,003197	0,223619	-4,774412	5,12	628,4056106031	5,5225
496,930267	-0,003228	-0,003197	0,223619	-4,774412	5,13	631,0796770312	5,5696
496,930267	-0,003228	-0,003196	0,223619	-4,79353	5,14	633,7537434593	5,6169
496,930267	-0,003231	-0,0032	0,223619	-4,79353	5,15	636,4278098874	5,6644
501,094482	-0,003232	-0,003195	0,225493	-4,813824	5,16	649,0543501655	5,7121
501,094482	-0,003229	-0,003197	0,225493	-4,813824	5,17	651,7700587436	5,76
502,482574	-0,003229	-0,003197	0,226117	-4,836765	5,18	657,8310690417	5,8081
502,482574	-0,00323	-0,0032	0,226117	-4,836765	5,19	660,5606585398	5,8564
499,706421	-0,003231	-0,003197	0,224868	-4,855882	5,2	656,5441962479	5,9049
499,706421	-0,00323	-0,003198	0,224868	-4,855882	5,21	659,246024216	5,9536
505,258728	-0,003229	-0,003198	0,227366	-4,875	5,22	675,5510043341	6,0025
505,258728	-0,003228	-0,0032	0,227366	-4,875	5,23	678,3083553722	6,0516
509,422943	-0,003228	-0,0032	0,22924	-4,894118	5,24	691,3513174603	6,1009
509,422943	-0,003232	-0,003196	0,22924	-4,894118	5,25	694,1503106484	6,1504
510,811005	-0,003231	-0,0032	0,229865	-4,913235	5,26	700,4055782165	6,2001
510,811005	-0,003229	-0,0032	0,229865	-4,913235	5,27	703,2184520246	6,25
510,811005	-0,003229	-0,0032	0,229865	-4,934118	5,28	706,0313258327	6,3001
510,811005	-0,003232	-0,0032	0,229865	-4,934118	5,29	708,8441996408	6,3504
513,587158	-0,003231	-0,0032	0,231114	-4,953235	5,3	718,6807405389	6,4009
513,587158	-0,003233	-0,003197	0,231114	-4,953235	5,31	721,521375877	6,4516
517,751404	-0,003228	-0,003198	0,232988	-4,972059	5,32	734,9808385151	6,5025
517,751404	-0,00323	-0,003198	0,232988	-4,972059	5,33	737,8631163132	6,5536
516,363281	-0,003229	-0,003198	0,232363	-4,991765	5,34	737,1779180013	6,6049
516,363281	-0,003232	-0,003195	0,232363	-5,010588	5,35	740,0463145694	6,6564
519,139465	-0,003232	-0,003195	0,233613	-5,010588	5,36	750,1050276975	6,7081
519,139465	-0,00323	-0,003198	0,233613	-5,029706	5,37	753,0011861056	6,76
520,527527	-0,003225	-0,003198	0,234237	-5,029706	5,38	759,5201863337	6,8121
520,527527	-0,003225	-0,003198	0,234237	-5,04853	5,39	762,4302253618	6,8644
524,691772	-0,00323	-0,003197	0,236111	-5,04853	5,4	776,2922287399	6,9169
523,30365	-0,00323	-0,003197	0,235487	-5,067941	5,41	775,579268138	6,9696
523,30365	-0,003231	-0,003197	0,235487	-5,067941	5,42	778,5170683961	7,0225
524,691772	-0,003231	-0,003195	0,236111	-5,087353	5,43	785,1472731742	7,0756
524,691772	-0,003232	-0,003196	0,236111	-5,087353	5,44	788,0989546523	7,1289
528,855957	-0,003229	-0,003196	0,237985	-5,106176	5,45	802,2106519304	7,1824
528,855957	-0,003231	-0,003198	0,237985	-5,106176	5,46	805,2039752585	7,2361
531,63208	-0,003228	-0,003196	0,239234	-5,125882	5,47	815,6928306866	7,29
531,63208	-0,003228	-0,003198	0,239234	-5,125882	5,48	818,7139152447	7,3441
531,63208	-0,003228	-0,003198	0,239234	-5,144706	5,49	821,7349998028	7,3984
531,63208	-0,00323	-0,003196	0,239234	-5,144706	5,5	824,7560843609	7,4529
534,408264	-0,00323	-0,003196	0,240484	-5,163824	5,51	835,383913079	7,5076
534,408264	-0,00323	-0,003198	0,240484	-5,163824	5,52	838,432759477	7,5625
534,408264	-0,003229	-0,003195	0,240484	-5,182647	5,53	841,4816058751	7,6176
534,408264	-0,00323	-0,003197	0,240484	-5,182647	5,54	844,5304522732	7,6729
535,796326	-0,00323	-0,003196	0,241108	-5,202647	5,55	851,4381110313	7,7284
535,796326	-0,003226	-0,003196	0,241108	-5,202647	5,56	854,5008380494	7,7841
539,960571	-0,003229	-0,003196	0,242982	-5,221765	5,57	869,2234510675	7,84
539,960571	-0,003231	-0,003197	0,242982	-5,221765	5,58	872,3278205356	7,8961
539,960571	-0,003229	-0,0032	0,242982	-5,241177	5,59	875,4321900037	7,9524
539,960571	-0,00323	-0,003197	0,242982	-5,260294	5,6	878,5365594718	8,0089
541,348633	-0,00323	-0,003197	0,243607	-5,260294	5,61	885,5830250199	8,0656
541,348633	-0,003231	-0,003198	0,243607	-5,279706	5,62	888,701275108	8,1225
544,124756	-0,00323	-0,003195	0,244856	-5,279706	5,63	899,7592369761	8,1796
544,124756	-0,00323	-0,003195	0,244856	-5,298823	5,64	902,9052482942	8,2369
548,289001	-0,003232	-0,003197	0,24673	-5,298823	5,65	918,0442852123	8,2944
545,512817	-0,003232	-0,003197	0,245481	-5,317647	5,66	913,2087672204	8,3521
545,512817	-0,003232	-0,003197	0,245481	-5,317647	5,67	916,3686591485	8,41
546,90094	-0,003229	-0,003196	0,246105	-5,336765	5,68	923,5679890066	8,4681
546,90094	-0,003231	-0,003197	0,246105	-5,336765	5,69	926,7417621647	8,5264
549,677063	-0,00323	-0,003196	0,247355	-5,355882	5,7	938,0495757128	8,5849
549,677063	-0,003231	-0,003197	0,247355	-5,355882	5,71	941,2511101009	8,6436
552,453186	-0,003231	-0,003197	0,248604	-5,374706	5,72	952,642207339	8,7025
552,453186	-0,00323	-0,003197	0,248604	-5,374706	5,73	955,8715029571	8,7616
553,841309	-0,00323	-0,003197	0,249229	-5,393824	5,74	963,2235238852	8,8209
553,841309	-0,003231	-0,003195	0,249229	-5,393824	5,75	966,4667007333	8,8804
556,617432	-0,003231	-0,003195	0,250478	-5,412941	5,76	978,0104853514	8,9401
556,617432	-0,00323	-0,003197	0,250478	-5,412941	5,77	981,2814234295	9
556,617432	-0,003229	-0,003198	0,250478	-5,432647	5,78	984,5523615076	9,0601
556,617432	-0,00323	-0,003195	0,250478	-5,432647	5,79	987,8232995857	9,1204
555,22937	-0,003231	-0,003196	0,249853	-5,45147	5,8	986,8884098038	9,1809
555,22937	-0,003232	-0,003198	0,249853	-5,45147	5,81	990,1454672619	9,2416
560,781677	-0,003232	-0,003198	0,252352	-5,470882	5,82	1010,33706107	9,3025
560,781677	-0,003229	-0,003196	0,252352	-5,489706	5,83	1013,6496415981	9,3636
563,5578	-0,00323	-0,003196	0,253601	-5,489706	5,84	1025,4849197362	9,4249
563,5578	-0,00323	-0,003195	0,253601	-5,509118	5,85	1028,8252614943	9,4864
566,333923	-0,003229	-0,003198	0,25485	-5,509118	5,86	1040,7438233224	9,5481
563,5578	-0,003229	-0,003196	0,253601	-5,528235	5,87	1035,5059450105	9,61
563,5578	-0,00323	-0,003197	0,253601	-5,528235	5,88	1038,8462867686	9,6721
566,333923	-0,003231	-0,003196	0,25485	-5,546471	5,89	1050,8481322867	9,7344
566,333923	-0,003229	-0,003194	0,25485	-5,546471	5,9	1054,2162352748	9,7969
567,722046	-0,003229	-0,003194	0,255475	-5,566176	5,91	1061,9430444829	9,8596
567,722046	-0,003231	-0,003195	0,255475	-5,566176	5,92	1065,325028701	9,9225
567,722046	-0,00323	-0,003198	0,255475	-5,585294	5,93	1068,7070129191	9,9856
567,722046	-0,003231	-0,003194	0,255475	-5,585294	5,94	1072,0889971372	10,0489
571,88623	-0,003231	-0,003195	0,257349	-5,604412	5,95	1088,7130864753	10,1124
571,88623	-0,003229	-0,003197	0,257349	-5,604412	5,96	1092,1367125334	10,1761
573,274292	-0,003229	-0,003197	0,257973	-5,623824	5,97	1100,0021369915	10,24
573,274292	-0,00323	-0,003197	0,257973	-5,623824	5,98	1103,4396436696	10,3041
574,662415	-0,003228	-0,003194	0,258598	-5,642941	5,99	1111,3469064077	10,3684
574,662415	-0,003229	-0,003197	0,258598	-5,642941	6	1114,7982943158	10,4329
576,050476	-0,003229	-0,003197	0,259223	-5,661765	6,01	1122,7469998639	10,4976
576,050476	-0,003233	-0,003196	0,259223	-5,661765	6,02	1126,212268382	10,5625
576,050476	-0,003229	-0,003196	0,259223	-5,681177	6,03	1129,6775369001	10,6276
576,050476	-0,003232	-0,0032	0,259223	-5,699706	6,04	1133,1428054182	10,6929
578,826599	-0,003229	-0,003196	0,260472	-5,699706	6,05	1145,7137573763	10,7584
578,826599	-0,00323	-0,003197	0,260472	-5,719118	6,06	1149,2067871244	10,8241
582,990845	-0,00323	-0,003197	0,262346	-5,719118	6,07	1166,4418286725	10,89
582,990845	-0,003228	-0,003198	0,262346	-5,738235	6,08	1169,9765008806	10,9561
582,990845	-0,00323	-0,003196	0,262346	-5,738235	6,09	1173,5111730887	11,0224
584,378906	-0,003229	-0,003196	0,262971	-5,757647	6,1	1181,6680884268	11,0889
584,378906	-0,003229	-0,003197	0,262971	-5,757647	6,11	1185,2166412449	11,1556
589,931213	-0,003228	-0,003194	0,265469	-5,776765	6,12	1207,365422513	11,2225
589,931213	-0,00323	-0,003197	0,265469	-5,776765	6,13	1210,9694984011	11,2896
582,990845	-0,00323	-0,003196	0,262346	-5,795882	6,14	1191,1845341292	11,3569
582,990845	-0,003229	-0,003197	0,262346	-5,795882	6,15	1194,7192063373	11,4244
589,931213	-0,003229	-0,003197	0,265469	-5,815294	6,16	1221,7817260654	11,4921
589,931213	-0,003226	-0,0032	0,265469	-5,815294	6,17	1225,3858019535	11,56
589,931213	-0,00323	-0,003197	0,265469	-5,833824	6,18	1228,9898778415	11,6281
589,931213	-0,003228	-0,003197	0,265469	-5,833824	6,19	1232,5939537296	11,6964
591,319275	-0,003229	-0,003198	0,266094	-5,853235	6,2	1240,9590822777	11,7649
591,319275	-0,003231	-0,003197	0,266094	-5,853235	6,21	1244,5770387858	11,8336
594,095398	-0,003231	-0,003195	0,267343	-5,872353	6,22	1257,7726196439	11,9025
594,095398	-0,003231	-0,003197	0,267343	-5,872353	6,23	1261,418337382	11,9716
595,483459	-0,003231	-0,003196	0,267968	-5,892353	6,24	1269,8806267901	12,0409
595,483459	-0,003231	-0,003197	0,267968	-5,892353	6,25	1273,5402251382	12,1104
595,483459	-0,00323	-0,003197	0,267968	-5,912353	6,26	1277,1998234863	12,1801
595,483459	-0,003231	-0,003196	0,267968	-5,912353	6,27	1280,8594218344	12,25
595,483459	-0,003229	-0,003196	0,267968	-5,931177	6,28	1284,5190201825	12,3201
595,483459	-0,003231	-0,003197	0,267968	-5,950294	6,29	1288,1786185306	12,3904
595,483459	-0,003231	-0,003197	0,267968	-5,950294	6,3	1291,8382168787	12,4609
595,483459	-0,003231	-0,003196	0,267968	-5,969118	6,31	1295,4978152268	12,5316
599,647705	-0,003231	-0,003196	0,269841	-5,969118	6,32	1313,9404868749	12,6025
599,647705	-0,00323	-0,003195	0,269841	-5,988529	6,33	1317,641727683	12,6736
599,647705	-0,003231	-0,0032	0,269841	-5,988529	6,34	1321,3429684911	12,7449
602,423828	-0,003232	-0,003198	0,271091	-6,007647	6,35	1334,9827296392	12,8164
602,423828	-0,003232	-0,003194	0,271091	-6,007647	6,36	1338,7117316773	12,8881
602,423828	-0,003231	-0,003196	0,271091	-6,026471	6,37	1342,4407337154	12,96
602,423828	-0,00323	-0,003195	0,271091	-6,026471	6,38	1346,1697357535	13,0321
605,200012	-0,003231	-0,003198	0,27234	-6,045882	6,39	1359,9485238716	13,1044
605,200012	-0,003231	-0,003196	0,27234	-6,045882	6,4	1363,7052877497	13,1769
606,588074	-0,003231	-0,003197	0,272965	-6,065	6,41	1372,5145973078	13,2496
606,588074	-0,003231	-0,003198	0,272965	-6,065	6,42	1376,2852418059	13,3225
607,976135	-0,003229	-0,003197	0,273589	-6,083824	6,43	1385,136189564	13,3956
607,976135	-0,003232	-0,003198	0,273589	-6,083824	6,44	1388,9207146721	13,4689
612,140381	-0,00323	-0,003198	0,275463	-6,103235	6,45	1408,0296650602	13,5424
612,140381	-0,003229	-0,003197	0,275463	-6,103235	6,46	1411,8558326283	13,6161
610,752319	-0,003231	-0,003194	0,274839	-6,122353	6,47	1410,5461707964	13,69
610,752319	-0,003229	-0,003195	0,274839	-6,122353	6,48	1414,3584577445	13,7641
610,752319	-0,003232	-0,003194	0,274839	-6,142941	6,49	1418,1707446926	13,8384
610,752319	-0,003231	-0,003197	0,274839	-6,142941	6,5	1421,9830316407	13,9129
610,752319	-0,003226	-0,003195	0,274839	-6,162353	6,51	1425,7953185888	13,9876
610,752319	-0,003231	-0,003197	0,274839	-6,162353	6,52	1429,6076055369	14,0625
612,140381	-0,003231	-0,003196	0,275463	-6,182353	6,53	1438,639005605	14,1376
612,140381	-0,003229	-0,003197	0,275463	-6,182353	6,54	1442,4651731731	14,2129
616,304565	-0,003229	-0,003196	0,277337	-6,200588	6,55	1462,0319562612	14,2884
616,304565	-0,003231	-0,003198	0,277337	-6,219706	6,56	1465,8997656693	14,3641
616,304565	-0,003229	-0,003197	0,277337	-6,219706	6,57	1469,7675750774	14,44
616,304565	-0,00323	-0,003194	0,277337	-6,239412	6,58	1473,6353844855	14,5161
617,692688	-0,003226	-0,003196	0,277962	-6,239412	6,59	1482,8058237536	14,5924
617,692688	-0,00323	-0,003196	0,277962	-6,258823	6,6	1486,6875143917	14,6689
620,468811	-0,003233	-0,003196	0,279211	-6,258823	6,61	1501,2295173498	14,7456
620,468811	-0,003229	-0,003198	0,279211	-6,277941	6,62	1505,1389692179	14,8225
620,468811	-0,00323	-0,003197	0,279211	-6,277941	6,63	1509,048421086	14,8996
624,633057	-0,00323	-0,003198	0,281085	-6,297353	6,64	1529,0735049741	14,9769
624,633057	-0,00323	-0,003196	0,281085	-6,297353	6,65	1533,0245993022	15,0544
623,244934	-0,00323	-0,003198	0,28046	-6,316176	6,66	1531,5758951603	15,1321
623,244934	-0,00323	-0,003196	0,28046	-6,316176	6,67	1535,5131082584	15,21
621,856873	-0,00323	-0,003197	0,279836	-6,335	6,68	1534,0230028465	15,2881
621,856873	-0,003229	-0,003197	0,279836	-6,335	6,69	1537,9463353346	15,3664
628,797241	-0,00323	-0,003196	0,282959	-6,354118	6,7	1569,1453140627	15,4449
628,797241	-0,003229	-0,003198	0,282959	-6,354118	6,71	1573,1380502308	15,5236
626,021118	-0,003229	-0,003195	0,281709	-6,373529	6,72	1566,1651005489	15,6025
626,021118	-0,00323	-0,003196	0,281709	-6,373529	6,73	1570,130075487	15,6816
628,797241	-0,003229	-0,003197	0,282959	-6,391765	6,74	1585,1162587351	15,7609
628,797241	-0,003231	-0,003198	0,282959	-6,391765	6,75	1589,1089949032	15,8404
628,797241	-0,00323	-0,003194	0,282959	-6,412059	6,76	1593,1017310713	15,9201
628,797241	-0,003229	-0,003198	0,282959	-6,412059	6,77	1597,0944672394	16
628,797241	-0,003231	-0,003197	0,282959	-6,433235	6,78	1601,0872034075	16,0801
628,797241	-0,003229	-0,003197	0,282959	-6,433235	6,79	1605,0799395755	16,1604
631,573425	-0,00323	-0,003197	0,284208	-6,450294	6,8	1620,2606972636	16,2409
631,573425	-0,003228	-0,003197	0,284208	-6,47	6,81	1624,2811952717	16,3216
632,961487	-0,00323	-0,003196	0,284833	-6,47	6,82	1633,9233443798	16,4025
632,961487	-0,00323	-0,003197	0,284833	-6,488823	6,83	1637,9577230079	16,4836
635,73761	-0,00323	-0,003197	0,286082	-6,488823	6,84	1653,290922246	16,5649
632,961487	-0,003232	-0,003197	0,284833	-6,507941	6,85	1646,0264802641	16,6464
632,961487	-0,003232	-0,003197	0,284833	-6,507941	6,86	1650,0608588922	16,7281
634,349548	-0,003231	-0,003197	0,285457	-6,526765	6,87	1659,7862876203	16,81
634,349548	-0,003229	-0,003197	0,285457	-6,526765	6,88	1663,8345468584	16,8921
632,961487	-0,003231	-0,003197	0,284833	-6,545882	6,89	1662,1639947765	16,9744
632,961487	-0,00323	-0,003197	0,284833	-6,545882	6,9	1666,1983734046	17,0569
637,125671	-0,00323	-0,003196	0,286707	-6,565	6,91	1687,4724737927	17,1396
637,125671	-0,003233	-0,003195	0,286707	-6,565	6,92	1691,5484942608	17,2225
639,901855	-0,003231	-0,003195	0,287956	-6,584412	6,93	1707,1734401689	17,3056
639,901855	-0,003232	-0,003197	0,287956	-6,584412	6,94	1711,277222477	17,3889
639,901855	-0,003228	-0,003196	0,287956	-6,603235	6,95	1715,3810047851	17,4724
639,901855	-0,003228	-0,003197	0,287956	-6,603235	6,96	1719,4847870932	17,5561
639,901855	-0,003229	-0,003198	0,287956	-6,622647	6,97	1723,5885694013	17,64
639,901855	-0,003232	-0,003196	0,287956	-6,622647	6,98	1727,6923517094	17,7241
641,289917	-0,003232	-0,003197	0,28858	-6,642059	6,99	1737,6537556575	17,8084
641,289917	-0,003232	-0,003197	0,28858	-6,642059	7	1741,7714185856	17,8929
642,677979	-0,003229	-0,003197	0,289205	-6,662059	7,01	1751,7744643937	17,9776
642,677979	-0,003232	-0,0032	0,289205	-6,662059	7,02	1755,9060079418	18,0625
642,677979	-0,00323	-0,003198	0,289205	-6,680588	7,03	1760,0375514899	18,1476
642,677979	-0,003228	-0,003197	0,289205	-6,699412	7,04	1764,169095038	18,2329
642,677979	-0,00323	-0,003197	0,289205	-6,699412	7,05	1768,3006385861	18,3184
642,677979	-0,00323	-0,003198	0,289205	-6,718235	7,06	1772,4321821342	18,4041
642,677979	-0,003232	-0,003198	0,289205	-6,718235	7,07	1776,5637256823	18,49
646,842224	-0,00323	-0,003196	0,291079	-6,737059	7,08	1798,6431651804	18,5761
646,842224	-0,003229	-0,003197	0,291079	-6,737059	7,09	1802,8163511785	18,6624
645,454102	-0,003231	-0,003196	0,290454	-6,756765	7,1	1800,9789689166	18,7489
645,454102	-0,003229	-0,003196	0,290454	-6,756765	7,11	1805,1382736947	18,8356
646,842224	-0,003231	-0,003197	0,291079	-6,776176	7,12	1815,3359091728	18,9225
646,842224	-0,003232	-0,003196	0,291079	-6,776176	7,13	1819,5090951709	19,0096
655,170654	-0,003232	-0,003196	0,294827	-6,795	7,14	1860,077520269	19,0969
655,170654	-0,003231	-0,003196	0,294827	-6,795	7,15	1864,3339905671	19,1844
649,618347	-0,003231	-0,003196	0,292328	-6,814412	7,16	1844,2158331352	19,2721
649,618347	-0,003229	-0,003197	0,292328	-6,814412	7,17	1848,4167803633	19,36
651,006409	-0,00323	-0,003197	0,292953	-6,833235	7,18	1858,7390810114	19,4481
651,006409	-0,003232	-0,003197	0,292953	-6,833235	7,19	1862,9539088595	19,5364
652,39447	-0,003228	-0,003196	0,293578	-6,852059	7,2	1873,3178469376	19,6249
652,39447	-0,003229	-0,003196	0,293578	-6,852059	7,21	1877,5465553957	19,7136
649,618347	-0,003229	-0,003196	0,292328	-6,871765	7,22	1869,4215165038	19,8025
649,618347	-0,00323	-0,003196	0,292328	-6,871765	7,23	1873,6224637319	19,8916
655,170654	-0,003231	-0,003194	0,294827	-6,891765	7,24	1902,64222325	19,9809
655,170654	-0,003231	-0,003197	0,294827	-6,891765	7,25	1906,8986935481	20,0704
653,782593	-0,003231	-0,003197	0,294202	-6,912059	7,26	1904,9227699562	20,1601
653,782593	-0,00323	-0,003198	0,294202	-6,912059	7,27	1909,1653596443	20,25
656,558716	-0,00323	-0,003198	0,295451	-6,932059	7,28	1925,9282640624	20,3401
656,558716	-0,003229	-0,003197	0,295451	-6,932059	7,29	1930,1986149805	20,4304
656,558716	-0,003228	-0,003197	0,295451	-6,950294	7,3	1934,4689658986	20,5209
656,558716	-0,003231	-0,003197	0,295451	-6,969412	7,31	1938,7393168167	20,6116
655,170654	-0,003231	-0,003197	0,294827	-6,969412	7,32	1936,6939856348	20,7025
655,170654	-0,00323	-0,003198	0,294827	-6,988529	7,33	1940,9504559329	20,7936
659,334839	-0,00323	-0,003195	0,296701	-6,988529	7,34	1964,237251681	20,8849
659,334839	-0,003231	-0,003195	0,296701	-7,007353	7,35	1968,5353638291	20,9764
659,334839	-0,003229	-0,003195	0,296701	-7,007353	7,36	1972,8334759772	21,0681
656,558716	-0,003231	-0,003196	0,295451	-7,026765	7,37	1964,3614223253	21,16
656,558716	-0,003232	-0,003197	0,295451	-7,026765	7,38	1968,6317732434	21,2521
660,722961	-0,003229	-0,003197	0,297325	-7,045294	7,39	1992,1409360615	21,3444
660,722961	-0,003231	-0,003198	0,297325	-7,045294	7,4	1996,4529294295	21,4369
663,499084	-0,00323	-0,003195	0,298575	-7,065	7,41	2013,6461335176	21,5296
663,499084	-0,003231	-0,003196	0,298575	-7,065	7,42	2017,9858881157	21,6225
664,887146	-0,003229	-0,003194	0,299199	-7,084117	7,43	2028,7940116338	21,7156
664,887146	-0,003231	-0,003196	0,299199	-7,084117	7,44	2033,1476468519	21,8089
664,887146	-0,003228	-0,003195	0,299199	-7,102941	7,45	2037,50128207	21,9024
664,887146	-0,00323	-0,003201	0,299199	-7,102941	7,46	2041,8549172881	21,9961
660,722961	-0,003228	-0,003196	0,297325	-7,122647	7,47	2026,6368830062	22,09
660,722961	-0,003232	-0,003197	0,297325	-7,122647	7,48	2030,9488763743	22,1841
667,66333	-0,003228	-0,003197	0,300448	-7,142059	7,49	2068,0194114224	22,2784
667,66333	-0,003229	-0,003196	0,300448	-7,142059	7,5	2072,4008084805	22,3729
669,051392	-0,00323	-0,003198	0,301073	-7,162059	7,51	2083,3616194186	22,4676
669,051392	-0,003229	-0,003196	0,301073	-7,162059	7,52	2087,7568970967	22,5625
666,275208	-0,003229	-0,003197	0,299824	-7,181765	7,53	2078,9375389348	22,6576
666,275208	-0,003229	-0,003198	0,299824	-7,181765	7,54	2083,3050547729	22,7529
667,66333	-0,003231	-0,003196	0,300448	-7,2	7,55	2094,307793771	22,8484
667,66333	-0,003231	-0,003198	0,300448	-7,218823	7,56	2098,6891908291	22,9441
669,051392	-0,003232	-0,003197	0,301073	-7,218823	7,57	2109,7332854872	23,04
669,051392	-0,003231	-0,003196	0,301073	-7,238529	7,58	2114,1285631653	23,1361
670,439453	-0,003232	-0,003198	0,301698	-7,238529	7,59	2125,2142948634	23,2324
671,827515	-0,00323	-0,003196	0,302322	-7,257353	7,6	2136,3277926115	23,3289
671,827515	-0,003226	-0,003198	0,302322	-7,257353	7,61	2140,7508315196	23,4256
670,439453	-0,003229	-0,003196	0,301698	-7,276471	7,62	2138,4417697277	23,5225
670,439453	-0,003226	-0,003196	0,301698	-7,276471	7,63	2142,8509280158	23,6196
670,439453	-0,003231	-0,003195	0,301698	-7,295882	7,64	2147,2600863039	23,7169
670,439453	-0,003232	-0,003198	0,301698	-7,295882	7,65	2151,669244592	23,8144
670,439453	-0,00323	-0,003197	0,301698	-7,314706	7,66	2156,0784028801	23,9121
670,439453	-0,003231	-0,003198	0,301698	-7,314706	7,67	2160,4875611682	24,01
673,215576	-0,003231	-0,003197	0,302947	-7,334412	7,68	2178,5274833863	24,1081
673,215576	-0,00323	-0,003195	0,302947	-7,334412	7,69	2182,9644029044	24,2064
675,99176	-0,003229	-0,003197	0,304196	-7,353235	7,7	2201,0879095425	24,3049
675,99176	-0,003229	-0,003196	0,304196	-7,353235	7,71	2205,5525909006	24,4036
673,215576	-0,00323	-0,003195	0,302947	-7,372059	7,72	2196,2751614587	24,5025
673,215576	-0,003232	-0,003196	0,302947	-7,372059	7,73	2200,7120809768	24,6016
675,99176	-0,00323	-0,003197	0,304196	-7,391765	7,74	2218,9466349749	24,7009
675,99176	-0,003231	-0,003197	0,304196	-7,391765	7,75	2223,411316333	24,8004
675,99176	-0,003231	-0,003197	0,304196	-7,41147	7,76	2227,8759976911	24,9001
675,99176	-0,00323	-0,003197	0,304196	-7,41147	7,77	2232,3406790492	25
675,99176	-0,003229	-0,003198	0,304196	-7,43147	7,78	2236,8053604073	25,1001
675,99176	-0,00323	-0,003198	0,304196	-7,43147	7,79	2241,2700417654	25,2004
677,379822	-0,003231	-0,003197	0,304821	-7,45147	7,8	2252,7166749835	25,3009
677,379822	-0,003231	-0,003198	0,304821	-7,45147	7,81	2257,1952369616	25,4016
677,379822	-0,003231	-0,003196	0,304821	-7,470294	7,82	2261,6737989397	25,5025
677,379822	-0,003231	-0,003196	0,304821	-7,470294	7,83	2266,1523609178	25,6036
680,155945	-0,00323	-0,0032	0,30607	-7,489706	7,84	2284,7058665059	25,7049
680,155945	-0,00323	-0,003195	0,30607	-7,508235	7,85	2289,212189714	25,8064
678,767883	-0,00323	-0,003196	0,305446	-7,508235	7,86	2286,6532773421	25,9081
678,767883	-0,00323	-0,003197	0,305446	-7,527353	7,87	2291,1457199302	26,01
678,767883	-0,003229	-0,003198	0,305446	-7,527353	7,88	2295,6381625183	26,1121
680,155945	-0,003229	-0,003196	0,30607	-7,546176	7,89	2307,2374825464	26,2144
680,155945	-0,003228	-0,003196	0,30607	-7,546176	7,9	2311,7438057545	26,3169
681,544067	-0,003229	-0,003195	0,306695	-7,565588	7,91	2323,3850760426	26,4196
681,544067	-0,003231	-0,003194	0,306695	-7,565588	7,92	2327,9052804707	26,5225
682,932129	-0,00323	-0,003197	0,307319	-7,584706	7,93	2339,5878848188	26,6256
682,932129	-0,003235	-0,003197	0,307319	-7,584706	7,94	2344,1219698669	26,7289
682,932129	-0,003229	-0,003197	0,307319	-7,603824	7,95	2348,656054915	26,8324
682,932129	-0,003229	-0,003197	0,307319	-7,603824	7,96	2353,1901399631	26,9361
680,155945	-0,003231	-0,003197	0,30607	-7,622941	7,97	2343,2880682112	27,04
680,155945	-0,003235	-0,003195	0,30607	-7,622941	7,98	2347,7943914193	27,1441
684,32019	-0,00323	-0,003196	0,307944	-7,642353	7,99	2374,0380735274	27,2484
684,32019	-0,003231	-0,003195	0,307944	-7,642353	8	2378,5860391855	27,3529
682,932129	-0,00323	-0,003196	0,307319	-7,661765	8,01	2375,8605652035	27,4576
682,932129	-0,003232	-0,003197	0,307319	-7,661765	8,02	2380,3946502516	27,5625
687,096313	-0,00323	-0,003196	0,309193	-7,681177	8,03	2406,8323431397	27,6676
687,096313	-0,00323	-0,003198	0,309193	-7,681177	8,04	2411,4080700278	27,7729
682,932129	-0,00323	-0,003195	0,307319	-7,700882	8,05	2393,9969053959	27,8784
682,932129	-0,003231	-0,003195	0,307319	-7,700882	8,06	2398,530990444	27,9841
685,708252	-0,003231	-0,003197	0,308569	-7,72	8,07	2417,7785273921	28,09
685,708252	-0,003231	-0,003195	0,308569	-7,72	8,08	2422,3403736702	28,1961
685,708252	-0,003231	-0,003197	0,308569	-7,739412	8,09	2426,9022199483	28,3024
685,708252	-0,003229	-0,003196	0,308569	-7,758529	8,1	2431,4640662264	28,4089
684,32019	-0,003229	-0,003197	0,307944	-7,758529	8,11	2428,6136614245	28,5156
684,32019	-0,003228	-0,003197	0,307944	-7,777353	8,12	2433,1616270826	28,6225
685,708252	-0,003231	-0,003198	0,308569	-7,777353	8,13	2445,1496050607	28,7296
688,484375	-0,003232	-0,003196	0,309818	-7,797059	8,14	2464,6192318488	28,8369
688,484375	-0,003231	-0,003198	0,309818	-7,797059	8,15	2469,2088393569	28,9444
687,096313	-0,003229	-0,003194	0,309193	-7,815882	8,16	2466,316792685	29,0521
687,096313	-0,003231	-0,003197	0,309193	-7,815882	8,17	2470,8925195731	29,16
687,096313	-0,003229	-0,003197	0,309193	-7,835294	8,18	2475,4682464612	29,2681
687,096313	-0,003235	-0,003197	0,309193	-7,835294	8,19	2480,0439733493	29,3764
688,484375	-0,00323	-0,003195	0,309818	-7,854118	8,2	2492,1568768974	29,4849
688,484375	-0,003231	-0,003198	0,309818	-7,854118	8,21	2496,7464844055	29,5936
689,872498	-0,00323	-0,003196	0,310443	-7,873529	8,22	2508,9013622636	29,7025
689,872498	-0,003228	-0,003195	0,310443	-7,873529	8,23	2513,5048510017	29,8116
691,260559	-0,003232	-0,003197	0,311067	-7,892353	8,24	2525,7010334098	29,9209
691,260559	-0,00323	-0,003195	0,311067	-7,892353	8,25	2530,3184027579	30,0304
689,872498	-0,003229	-0,003196	0,310443	-7,911765	8,26	2527,315317216	30,1401
689,872498	-0,00323	-0,003196	0,310443	-7,911765	8,27	2531,9188059541	30,25
689,872498	-0,003231	-0,003197	0,310443	-7,931177	8,28	2536,5222946922	30,3601
689,872498	-0,003235	-0,003196	0,310443	-7,931177	8,29	2541,1257834303	30,4704
691,260559	-0,00323	-0,003196	0,311067	-7,95147	8,3	2553,4052494984	30,5809
691,260559	-0,003231	-0,003196	0,311067	-7,95147	8,31	2558,0226188465	30,6916
692,648621	-0,00323	-0,003195	0,311692	-7,97147	8,32	2570,3437322946	30,8025
692,648621	-0,003231	-0,003196	0,311692	-7,97147	8,33	2574,9749822627	30,9136
691,260559	-0,003231	-0,003195	0,311067	-7,99	8,34	2571,8747268908	31,0249
691,260559	-0,00323	-0,003196	0,311067	-8,00853	8,35	2576,4920962389	31,1364
694,036682	-0,003231	-0,003197	0,312317	-8,00853	8,36	2596,627993157	31,2481
694,036682	-0,003232	-0,003196	0,312317	-8,027647	8,37	2601,2731237351	31,36
695,424744	-0,003228	-0,003197	0,312941	-8,027647	8,38	2613,7052821332	31,4721
695,424744	-0,003229	-0,003197	0,312941	-8,046764	8,39	2618,3642933313	31,5844
695,424744	-0,00323	-0,003197	0,312941	-8,046764	8,4	2623,0233045294	31,6969
696,812866	-0,003229	-0,003197	0,313566	-8,065588	8,41	2635,5113238075	31,8096
696,812866	-0,003229	-0,003197	0,313566	-8,065588	8,42	2640,1842162256	31,9225
692,648621	-0,003229	-0,003195	0,311692	-8,085	8,43	2621,2874819437	32,0356
692,648621	-0,003229	-0,003195	0,311692	-8,085	8,44	2625,9187319118	32,1489
694,036682	-0,00323	-0,003196	0,312317	-8,104412	8,45	2638,4341683599	32,2624
694,036682	-0,003228	-0,003195	0,312317	-8,104412	8,46	2643,079298938	32,3761
694,036682	-0,003228	-0,003198	0,312317	-8,123823	8,47	2647,7244295161	32,49
694,036682	-0,00323	-0,003196	0,312317	-8,123823	8,48	2652,3695600942	32,6041
695,424744	-0,003229	-0,003195	0,312941	-8,142941	8,49	2664,9544053123	32,7184
695,424744	-0,00323	-0,003197	0,312941	-8,142941	8,5	2669,6134165104	32,8329
698,200928	-0,003228	-0,003197	0,31419	-8,162059	8,51	2690,2077238685	32,9476
698,200928	-0,00323	-0,003196	0,31419	-8,162059	8,52	2694,8944969066	33,0625
695,424744	-0,003229	-0,003198	0,312941	-8,181176	8,53	2683,5904501047	33,1776
695,424744	-0,00323	-0,003195	0,312941	-8,181176	8,54	2688,2494613028	33,2929
696,812866	-0,003229	-0,003195	0,313566	-8,201177	8,55	2700,9318176609	33,4084
696,812866	-0,00323	-0,003193	0,313566	-8,201177	8,56	2705,604710079	33,5241
696,812866	-0,00323	-0,003196	0,313566	-8,221176	8,57	2710,2776024971	33,64
696,812866	-0,003231	-0,003196	0,313566	-8,221176	8,58	2714,9504949152	33,7561
695,424744	-0,00323	-0,003196	0,312941	-8,240588	8,59	2711,5445172932	33,8724
695,424744	-0,003228	-0,003197	0,312941	-8,240588	8,6	2716,2035284913	33,9889
699,588989	-0,003228	-0,003196	0,314815	-8,260589	8,61	2745,1817304894	34,1056
699,588989	-0,00323	-0,003196	0,314815	-8,260589	8,62	2749,8823841375	34,2225
698,200928	-0,003231	-0,003195	0,31419	-8,279411	8,63	2746,4490003256	34,3396
698,200928	-0,00323	-0,003196	0,31419	-8,29853	8,64	2751,1357733637	34,4569
698,200928	-0,00323	-0,003196	0,31419	-8,29853	8,65	2755,8225464018	34,5744
698,200928	-0,003229	-0,003195	0,31419	-8,317941	8,66	2760,5093194399	34,6921
696,812866	-0,003229	-0,003195	0,313566	-8,317941	8,67	2757,006526678	34,81
696,812866	-0,003228	-0,003198	0,313566	-8,337059	8,68	2761,6794190961	34,9281
696,812866	-0,00323	-0,003196	0,313566	-8,337059	8,69	2766,3523115142	35,0464
699,588989	-0,00323	-0,003195	0,314815	-8,356176	8,7	2787,4876133223	35,1649
699,588989	-0,003228	-0,003197	0,314815	-8,356176	8,71	2792,1882669704	35,2836
698,200928	-0,003229	-0,003198	0,31419	-8,375	8,72	2788,6299576685	35,4025
698,200928	-0,003228	-0,003195	0,31419	-8,375	8,73	2793,3167307066	35,5216
698,200928	-0,003228	-0,003195	0,31419	-8,394117	8,74	2798,0035037447	35,6409
698,200928	-0,00323	-0,003195	0,31419	-8,394117	8,75	2802,6902767828	35,7604
699,588989	-0,00323	-0,003195	0,314815	-8,413236	8,76	2815,6915352109	35,8801
699,588989	-0,00323	-0,003196	0,314815	-8,413236	8,77	2820,392188859	36
698,200928	-0,00323	-0,003196	0,31419	-8,432647	8,78	2816,7505958971	36,1201
698,200928	-0,00323	-0,003197	0,31419	-8,432647	8,79	2821,4373689352	36,2404
698,200928	-0,003225	-0,003197	0,31419	-8,45147	8,8	2826,1241419733	36,3609
698,200928	-0,003229	-0,003198	0,31419	-8,45147	8,81	2830,8109150114	36,4816
696,812866	-0,003229	-0,003197	0,313566	-8,471176	8,82	2827,0999129495	36,6025
696,812866	-0,00323	-0,003196	0,313566	-8,471176	8,83	2831,7728053676	36,7236
698,200928	-0,00323	-0,003196	0,31419	-8,491177	8,84	2844,8712341257	36,8449
698,200928	-0,00323	-0,003196	0,31419	-8,491177	8,85	2849,5580071638	36,9664
700,977051	-0,00323	-0,003196	0,31544	-8,511176	8,86	2871,1513692719	37,0881
700,977051	-0,003231	-0,003196	0,31544	-8,511176	8,87	2875,86590354	37,21
702,365112	-0,003231	-0,003196	0,316064	-8,532353	8,88	2889,0614905181	37,3321
702,365112	-0,00323	-0,003197	0,316064	-8,532353	8,89	2893,7899053962	37,4544
700,977051	-0,00323	-0,003196	0,31544	-8,551764	8,9	2890,0095063443	37,5769
700,977051	-0,003229	-0,003198	0,31544	-8,551764	8,91	2894,7240406124	37,6996
699,588989	-0,003232	-0,003198	0,314815	-8,570588	8,92	2890,9019935805	37,8225
699,588989	-0,00323	-0,003196	0,314815	-8,570588	8,93	2895,6026472286	37,9456
702,365112	-0,003231	-0,003198	0,316064	-8,590589	8,94	2917,4319797867	38,0689
702,365112	-0,003232	-0,003196	0,316064	-8,590589	8,95	2922,1603946648	38,1924
706,529358	-0,003229	-0,003196	0,317938	-8,609412	8,96	2952,6654922829	38,3161
706,529358	-0,00323	-0,003197	0,317938	-8,609412	8,97	2957,435549621	38,44
700,977051	-0,003229	-0,003196	0,31544	-8,629118	8,98	2927,7257804891	38,5641
700,977051	-0,00323	-0,003195	0,31544	-8,648235	8,99	2932,4403147572	38,6884
703,753235	-0,00323	-0,003196	0,316689	-8,648235	9	2954,4504753453	38,8129
703,753235	-0,00323	-0,003194	0,316689	-8,667353	9,01	2959,1927714534	38,9376
699,588989	-0,003228	-0,003193	0,314815	-8,667353	9,02	2937,9085300615	39,0625
700,977051	-0,00323	-0,003197	0,31544	-8,686176	9,03	2951,2984518296	39,1876
700,977051	-0,003232	-0,003197	0,31544	-8,686176	9,04	2956,0129860977	39,3129
703,753235	-0,003229	-0,003197	0,316689	-8,705588	9,05	2978,1619558858	39,4384
703,753235	-0,00323	-0,003195	0,316689	-8,705588	9,06	2982,9042519939	39,5641
702,365112	-0,00323	-0,003194	0,316064	-8,725	9,07	2978,901373202	39,69
702,365112	-0,003232	-0,003198	0,316064	-8,725	9,08	2983,6297880801	39,8161
706,529358	-0,003232	-0,003198	0,317938	-8,743529	9,09	3014,6762376782	39,9424
706,529358	-0,003231	-0,003197	0,317938	-8,743529	9,1	3019,4462950163	40,0689
703,753235	-0,00323	-0,003196	0,316689	-8,762941	9,11	3006,6157325344	40,1956
703,753235	-0,003231	-0,003197	0,316689	-8,762941	9,12	3011,3580286425	40,3225
705,141296	-0,003229	-0,003198	0,317314	-8,781765	9,13	3024,9283927106	40,4496
705,141296	-0,00323	-0,003195	0,317314	-8,781765	9,14	3029,6845694287	40,5769
703,753235	-0,003228	-0,003196	0,316689	-8,801471	9,15	3025,5849169668	40,7044
703,753235	-0,003231	-0,003198	0,316689	-8,801471	9,16	3030,3272130748	40,8321
703,753235	-0,003229	-0,003195	0,316689	-8,821177	9,17	3035,0695091829	40,96
703,753235	-0,003228	-0,003197	0,316689	-8,821177	9,18	3039,811805291	41,0881
707,917419	-0,003231	-0,003197	0,318563	-8,840882	9,19	3071,2881626791	41,2164
707,917419	-0,003228	-0,003197	0,318563	-8,840882	9,2	3076,0721006272	41,3449
705,141296	-0,003232	-0,003196	0,317314	-8,860588	9,21	3062,9778064553	41,4736
705,141296	-0,003231	-0,003194	0,317314	-8,860588	9,22	3067,7339831734	41,6025
702,365112	-0,003228	-0,003196	0,316064	-8,880294	9,23	3054,5560112515	41,7316
702,365112	-0,003231	-0,003195	0,316064	-8,880294	9,24	3059,2844261296	41,8609
705,141296	-0,00323	-0,003195	0,317314	-8,900588	9,25	3082,0025133277	41,9904
705,141296	-0,003229	-0,003196	0,317314	-8,900588	9,26	3086,7586900458	42,1201
703,753235	-0,003231	-0,003196	0,316689	-8,920882	9,27	3082,4924702639	42,25
703,753235	-0,00323	-0,003196	0,316689	-8,920882	9,28	3087,234766372	42,3801
705,141296	-0,00323	-0,003195	0,317314	-8,940294	9,29	3101,0272202001	42,5104
705,141296	-0,003228	-0,003196	0,317314	-8,940294	9,3	3105,7833969182	42,6409
703,753235	-0,003229	-0,003196	0,316689	-8,960588	9,31	3101,4616546963	42,7716
703,753235	-0,003228	-0,003196	0,316689	-8,960588	9,32	3106,2039508044	42,9025
706,529358	-0,00323	-0,003197	0,317938	-8,980588	9,33	3129,1576137925	43,0336
706,529358	-0,003229	-0,003197	0,317938	-8,980588	9,34	3133,9276711306	43,1649
702,365112	-0,003229	-0,003194	0,316064	-9,000588	9,35	3111,2969897887	43,2964
702,365112	-0,00323	-0,003197	0,316064	-9,000588	9,36	3116,0254046668	43,4281
706,529358	-0,003229	-0,003195	0,317938	-9,021176	9,37	3148,2378431449	43,56
706,529358	-0,00323	-0,003197	0,317938	-9,038236	9,38	3153,007900483	43,6921
706,529358	-0,003226	-0,003195	0,317938	-9,038236	9,39	3157,7779578211	43,8244
706,529358	-0,003231	-0,003196	0,317938	-9,057059	9,4	3162,5480151592	43,9569
705,141296	-0,00323	-0,003196	0,317314	-9,057059	9,41	3158,1013408173	44,0896
705,141296	-0,00323	-0,003197	0,317314	-9,07647	9,42	3162,8575175354	44,2225
703,753235	-0,003228	-0,003197	0,316689	-9,07647	9,43	3158,3692079935	44,3556
707,917419	-0,00323	-0,003197	0,318563	-9,095589	9,44	3190,8866113816	44,4889
707,917419	-0,003228	-0,0032	0,318563	-9,095589	9,45	3195,6705493297	44,6224
706,529358	-0,003229	-0,003194	0,317938	-9,114411	9,46	3191,1683591878	44,7561
706,529358	-0,00323	-0,003197	0,317938	-9,114411	9,47	3195,9384165259	44,89
706,529358	-0,003229	-0,003195	0,317938	-9,133823	9,48	3200,708473864	45,0241
706,529358	-0,00323	-0,003195	0,317938	-9,133823	9,49	3205,4785312021	45,1584
706,529358	-0,003229	-0,003195	0,317938	-9,153235	9,5	3210,2485885402	45,2929
706,529358	-0,003229	-0,003196	0,317938	-9,153235	9,51	3215,0186458783	45,4276
706,529358	-0,003229	-0,003195	0,317938	-9,172059	9,52	3219,7887032164	45,5625
706,529358	-0,00323	-0,003196	0,317938	-9,172059	9,53	3224,5587605545	45,6976
706,529358	-0,003231	-0,003195	0,317938	-9,191176	9,54	3229,3288178926	45,8329
706,529358	-0,003229	-0,003198	0,317938	-9,191176	9,55	3234,0988752307	45,9684
706,529358	-0,003229	-0,003194	0,317938	-9,210294	9,56	3238,8689325688	46,1041
706,529358	-0,003228	-0,003198	0,317938	-9,210294	9,57	3243,6389899069	46,24
385,884399	-0,003232	-0,003198	0,173648	-9,230294	9,58	1064,816876455	46,3761
385,884399	-0,003229	-0,003197	0,173648	-9,230294	9,59	1066,3804842031	46,5124
44,41835	-0,003231	-0,003194	0,019988	-9,250294	9,6	-1264,2690227188	46,6489
44,41835	-0,003231	-0,003194	0,019988	-9,250294	9,61	-1266,1200754607	46,7856
6,940367	-0,003228	-0,003196	0,003123	-9,269117	9,62	-1524,6953117526	46,9225
6,940367	-0,003231	-0,003195	0,003123	-9,269117	9,63	-1526,9211443245	47,0596
1,388073	-0,003226	-0,003196	0,000625	-9,288529	9,64	-1567,2912366764	47,1969
1,388073	-0,00323	-0,003197	0,000625	-9,307941	9,65	-1569,5725921883	47,3344
2,776147	-0,003229	-0,003197	0,001249	-9,307941	9,66	-1562,2901178402	47,4721
2,776147	-0,003231	-0,003197	0,001249	-9,327353	9,67	-1564,5575926121	47,61
1,388073	-0,003231	-0,003197	0,000625	-9,327353	9,68	-1576,416658724	47,7481
1,388073	-0,00323	-0,003195	0,000625	-9,346176	9,69	-1578,6980142359	47,8864
2,776147	-0,00323	-0,003197	0,001249	-9,346176	9,7	-1571,3600169278	48,0249
4,16422	-0,00323	-0,003196	0,001874	-9,365294	9,71	-1563,9942650797	48,1636
4,16422	-0,003228	-0,003197	0,001874	-9,365294	9,72	-1566,2478591216	48,3025
4,16422	-0,003231	-0,0032	0,001874	-9,384118	9,73	-1568,5014531635	48,4416
4,16422	-0,003231	-0,003198	0,001874	-9,384118	9,74	-1570,7550472054	48,5809
2,776147	-0,003228	-0,003197	0,001249	-9,403529	9,75	-1582,6973907873	48,7204
2,776147	-0,003229	-0,003196	0,001249	-9,403529	9,76	-1584,9648655592	48,8601
4,16422	-0,003226	-0,003195	0,001874	-9,422941	9,77	-1577,5158293311	49
4,16422	-0,003231	-0,003197	0,001874	-9,422941	9,78	-1579,7694233731	49,1401
2,776147	-0,00323	-0,003196	0,001249	-9,442353	9,79	-1591,767289875	49,2804
2,776147	-0,003232	-0,003197	0,001249	-9,442353	9,8	-1594,0347646469	49,4209
1,388073	-0,003228	-0,003197	0,000625	-9,460588	9,81	-1606,0742803788	49,5616
1,388073	-0,00323	-0,003195	0,000625	-9,460588	9,82	-1608,3556358907	49,7025
1,388073	-0,003231	-0,003197	0,000625	-9,480588	9,83	-1610,6369914026	49,8436
1,388073	-0,00323	-0,003196	0,000625	-9,480588	9,84	-1612,9183469145	49,9849
1,388073	-0,00323	-0,0032	0,000625	-9,500294	9,85	-1615,1997024264	50,1264
1,388073	-0,003231	-0,003197	0,000625	-9,500294	9,86	-1617,4810579383	50,2681
1,388073	-0,003231	-0,003197	0,000625	-9,520588	9,87	-1619,7624134502	50,41
1,388073	-0,003229	-0,003196	0,000625	-9,520588	9,88	-1622,0437689621	50,5521
2,776147	-0,00323	-0,003197	0,001249	-9,540294	9,89	-1614,442037594	50,6944
2,776147	-0,003228	-0,003197	0,001249	-9,540294	9,9	-1616,7095123659	50,8369
1,388073	-0,00323	-0,003198	0,000625	-9,56	9,91	-1628,8878354978	50,9796
1,388073	-0,00323	-0,003198	0,000625	-9,56	9,92	-1631,1691910097	51,1225
4,16422	-0,003229	-0,003197	0,001874	-9,580294	9,93	-1613,5733340016	51,2656
4,16422	-0,00323	-0,003197	0,001874	-9,580294	9,94	-1615,8269280435	51,4089
1,388073	-0,003231	-0,003198	0,000625	-9,600883	9,95	-1638,0132575454	51,5524
1,388073	-0,003232	-0,003197	0,000625	-9,600883	9,96	-1640,2946130573	51,6961
1,388073	-0,003228	-0,003196	0,000625	-9,620295	9,97	-1642,5759685692	51,84
1,388073	-0,00323	-0,003197	0,000625	-9,620295	9,98	-1644,8573240811	51,9841
1,388073	-0,003231	-0,003195	0,000625	-9,640294	9,99	-1647,138679593	52,1284
1,388073	-0,003229	-0,003198	0,000625	-9,640294	10	-1649,4200351049	52,2729
4,16422	-0,003224	-0,003198	0,001874	-9,660295	10,01	-1631,6020863368	52,4176
4,16422	-0,003224	-0,003198	0,001874	-9,660295	10,02	-1633,8556803787	52,5625
4,16422	-0,003228	-0,003196	0,001874	-9,666471	10,03	-1636,1092744206	52,7076
4,16422	-0,003232	-0,0032	0,001874	-9,666177	10,04	-1638,3628684625	52,8529
1,388073	-0,00323	-0,0032	0,000625	-9,666177	10,05	-1660,8268126644	52,9984
1,388073	-0,00323	-0,0032	0,000625	-9,666177	10,06	-1663,1081681763	53,1441
5,552294	-0,003233	-0,003195	0,002499	-9,666177	10,07	-1634,9907103882	53,29
5,552294	-0,003232	-0,0032	0,002499	-9,666177	10,08	-1637,2304236901	53,4361
2,776147	-0,00323	-0,003202	0,001249	-9,666177	10,09	-1659,791533032	53,5824
2,776147	-0,003235	-0,003198	0,001249	-9,666471	10,1	-1662,0590078039	53,7289
2,776147	-0,003231	-0,003196	0,001249	-9,666471	10,11	-1664,3264825758	53,8756
1,388073	-0,003232	-0,003198	0,000625	-9,666471	10,12	-1676,7963012477	54,0225
1,388073	-0,003233	-0,003196	0,000625	-9,666471	10,13	-1679,0776567596	54,1696

## Corde5
Mesure effectuée le 31/03/2014 à 15:07
exl 116
Vitesse 0.1mm/s
Section 0.9mm2

gain force	gain longi	fact J longi	gain J trans	fact J trans	section mm²
0,011	0,1	2,09	0,1	2,09	0,9

contrainte MPa	def longi	def trans	Force en kN	Position	Allongement	Covariance	Variance_allong		Contrainte dans la corde en fonction de l'allongement / Corde 5 EXL120 - Essai 1 / Allongement (mm) / Contrainte (MPa)
27,06743	-0,003235	-0,0032	0,024361	-0,002647	0,01	169,6525235533	3,4596
27,06743	-0,003235	-0,0032	0,024361	-0,002647	0,02	168,7404132116	3,4225
27,06743	-0,003232	-0,003203	0,024361	-0,002647	0,03	167,8283028699	3,3856
27,06743	-0,003232	-0,003203	0,024361	-0,002647	0,04	166,9161925282	3,3489
25,679358	-0,003237	-0,003202	0,023111	-0,002647	0,05	168,5303732265	3,3124
25,679358	-0,003236	-0,003202	0,023111	-0,002647	0,06	167,6043821648	3,2761
27,761467	-0,003235	-0,003202	0,024985	-0,002647	0,07	162,9305949032	3,24
27,761467	-0,003236	-0,003202	0,024985	-0,002647	0,08	162,0254249315	3,2041
27,06743	-0,003236	-0,003198	0,024361	-0,002647	0,09	162,3556408198	3,1684
27,06743	-0,003235	-0,0032	0,024361	-0,002647	0,1	161,4435304781	3,1329
27,761467	-0,003235	-0,003202	0,024985	-0,002647	0,11	159,3099150164	3,0976
27,761467	-0,003235	-0,003201	0,024985	-0,002647	0,12	158,4047450447	3,0625
28,455505	-0,003235	-0,003201	0,02561	-0,002647	0,13	156,2919489531	3,0276
28,455505	-0,003236	-0,003201	0,02561	-0,002647	0,14	155,3937193614	2,9929
26,373394	-0,003236	-0,003201	0,023736	-0,002647	0,15	158,0767206897	2,9584
26,373394	-0,003233	-0,003201	0,023736	-0,002647	0,16	157,157669988	2,9241
27,761467	-0,003235	-0,0032	0,024985	-0,002647	0,17	153,8788951863	2,89
27,761467	-0,003235	-0,0032	0,024985	-0,002647	0,18	152,9737252146	2,8561
27,761467	-0,003237	-0,003201	0,024985	-0,002647	0,19	152,0685552429	2,8224
27,761467	-0,003235	-0,003202	0,024985	-0,002647	0,2	151,1633852713	2,7889
26,373394	-0,003233	-0,003198	0,023736	-0,002647	0,21	152,5624164796	2,7556
26,373394	-0,003235	-0,0032	0,023736	-0,002647	0,22	151,6433657779	2,7225
26,373394	-0,003235	-0,003202	0,023736	-0,002647	0,23	150,7243150762	2,6896
26,373394	-0,003237	-0,003202	0,023736	-0,002647	0,24	149,8052643745	2,6569
27,06743	-0,003237	-0,003202	0,024361	-0,005294	0,25	147,7618753528	2,6244
27,06743	-0,003235	-0,003204	0,024361	-0,005294	0,26	146,8497650112	2,5921
28,455505	-0,003237	-0,003201	0,02561	-0,030588	0,27	143,7167346695	2,56
28,455505	-0,003236	-0,0032	0,02561	-0,030588	0,28	142,8185050778	2,5281
30,537615	-0,003236	-0,003201	0,027484	-0,051471	0,29	138,6305416861	2,4964
30,537615	-0,003233	-0,003202	0,027484	-0,051471	0,3	137,7531331944	2,4649
29,843578	-0,003235	-0,003201	0,026859	-0,072059	0,31	137,9584224227	2,4336
29,843578	-0,003235	-0,003201	0,026859	-0,090882	0,32	137,0740735611	2,4025
31,925688	-0,003237	-0,003202	0,028733	-0,090882	0,33	132,9832752994	2,3716
31,925688	-0,003236	-0,003202	0,028733	-0,110588	0,34	132,1197475377	2,3409
34,007797	-0,003237	-0,0032	0,030607	-0,110588	0,35	128,091414096	2,3104
34,701836	-0,003237	-0,003203	0,031232	-0,13	0,36	126,2007085343	2,2801
34,701836	-0,003235	-0,003203	0,031232	-0,13	0,37	125,3649422526	2,25
35,39587	-0,003235	-0,003203	0,031856	-0,149412	0,38	123,4950653109	2,2201
35,39587	-0,003236	-0,003201	0,031856	-0,149412	0,39	122,6662393693	2,1904
37,477982	-0,003233	-0,003201	0,03373	-0,168529	0,4	118,7767087876	2,1609
37,477982	-0,003236	-0,003203	0,03373	-0,168529	0,41	117,9687039659	2,1316
38,17202	-0,003235	-0,003201	0,034355	-0,187647	0,42	116,1543440442	2,1025
38,17202	-0,003233	-0,0032	0,034355	-0,187647	0,43	115,3532796025	2,0736
39,560093	-0,003233	-0,003202	0,035604	-0,206765	0,44	112,5672707708	2,0449
39,560093	-0,003237	-0,003201	0,035604	-0,206765	0,45	111,7800870592	2,0164
41,6422	-0,003237	-0,003202	0,037478	-0,225588	0,46	108,0571324775	1,9881
41,6422	-0,003237	-0,0032	0,037478	-0,225588	0,47	107,2907698358	1,96
40,254128	-0,003233	-0,003204	0,036229	-0,244706	0,48	108,4538272741	1,9321
40,254128	-0,003236	-0,003203	0,036229	-0,244706	0,49	107,6735839124	1,9044
42,336239	-0,003235	-0,003204	0,038103	-0,265	0,5	104,0408484807	1,8769
42,336239	-0,003233	-0,0032	0,038103	-0,265	0,51	103,2814262291	1,8496
40,948166	-0,003235	-0,003202	0,036853	-0,285294	0,52	104,3959025274	1,8225
40,948166	-0,003233	-0,003203	0,036853	-0,285294	0,53	103,6225995457	1,7956
43,724312	-0,003237	-0,003203	0,039352	-0,305588	0,54	99,157022384	1,7689
43,724312	-0,003235	-0,0032	0,039352	-0,305588	0,55	98,4114808623	1,7424
46,500458	-0,003236	-0,003202	0,04185	-0,325294	0,56	94,0291880806	1,7161
46,500458	-0,003235	-0,003202	0,04185	-0,325294	0,57	93,3114080189	1,69
47,194496	-0,003236	-0,003201	0,042475	-0,345294	0,58	91,6983189373	1,6641
47,194496	-0,003237	-0,0032	0,042475	-0,345294	0,59	90,9874792556	1,6384
48,582569	-0,003235	-0,003201	0,043724	-0,364412	0,6	88,5137868639	1,6129
48,582569	-0,003233	-0,003202	0,043724	-0,364412	0,61	87,8168279122	1,5876
49,276604	-0,003233	-0,003202	0,044349	-0,385294	0,62	86,2523252105	1,5625
49,276604	-0,003235	-0,0032	0,044349	-0,385294	0,63	85,5623066088	1,5376
49,970642	-0,003235	-0,003202	0,044974	-0,405	0,64	84,0186212672	1,5129
49,970642	-0,003235	-0,003202	0,044974	-0,405	0,65	83,3355430455	1,4884
50,66468	-0,003236	-0,003201	0,045598	-0,425	0,66	81,8126788438	1,4641
50,66468	-0,003237	-0,003201	0,045598	-0,425	0,67	81,1365410021	1,44
51,358715	-0,003237	-0,003201	0,046223	-0,445	0,68	79,6345015104	1,4161
51,358715	-0,003236	-0,003202	0,046223	-0,445	0,69	78,9653040187	1,3924
52,746788	-0,003236	-0,003202	0,047472	-0,465	0,7	76,6720611171	1,3689
52,746788	-0,003235	-0,003202	0,047472	-0,465	0,71	76,0167443554	1,3456
54,134861	-0,003236	-0,003202	0,048721	-0,485294	0,72	73,7651436437	1,3225
54,134861	-0,003235	-0,003202	0,048721	-0,485294	0,73	73,123707612	1,2996
54,134861	-0,003235	-0,003204	0,048721	-0,505294	0,74	72,4822715803	1,2769
54,134861	-0,003233	-0,003203	0,048721	-0,505294	0,75	71,8408355486	1,2544
56,911011	-0,003235	-0,0032	0,05122	-0,525	0,76	68,1178730169	1,2321
56,911011	-0,003235	-0,003202	0,05122	-0,525	0,77	67,5041984853	1,21
56,216972	-0,003236	-0,003202	0,050595	-0,544706	0,78	67,6470264636	1,1881
56,216972	-0,003237	-0,003201	0,050595	-0,544706	0,79	67,0264115419	1,1664
58,993118	-0,003235	-0,003203	0,053094	-0,565	0,8	63,4353204002	1,1449
58,993118	-0,003236	-0,003201	0,053094	-0,565	0,81	62,8424669385	1,1236
60,381191	-0,003235	-0,003202	0,054343	-0,585	0,82	60,7921368268	1,1025
60,381191	-0,003233	-0,003204	0,054343	-0,585	0,83	60,2131640952	1,0816
61,07523	-0,003236	-0,003201	0,054968	-0,605	0,84	58,9193311935	1,0609
61,07523	-0,003235	-0,003202	0,054968	-0,605	0,85	58,3472988518	1,0404
61,769264	-0,003235	-0,003201	0,055592	-0,625294	0,86	57,0742921701	1,0201
61,769264	-0,003233	-0,003201	0,055592	-0,625294	0,87	56,5092001684	1
60,381191	-0,003237	-0,003203	0,054343	-0,645	0,88	57,3183004367	0,9801
60,381191	-0,003235	-0,003201	0,054343	-0,645	0,89	56,7393277051	0,9604
60,381191	-0,003235	-0,003198	0,054343	-0,665	0,9	56,1603549734	0,9409
60,381191	-0,003235	-0,0032	0,054343	-0,665	0,91	55,5813822417	0,9216
61,769264	-0,003233	-0,0032	0,055592	-0,685	0,92	53,68374016	0,9025
61,769264	-0,003236	-0,0032	0,055592	-0,685	0,93	53,1186481583	0,8836
62,463303	-0,003235	-0,003198	0,056217	-0,704706	0,94	51,9080998866	0,8649
62,463303	-0,003235	-0,003203	0,056217	-0,704706	0,95	51,3499482749	0,8464
61,769264	-0,003235	-0,003203	0,055592	-0,724412	0,96	51,4233721533	0,8281
61,769264	-0,003235	-0,0032	0,055592	-0,724412	0,97	50,8582801516	0,81
63,157341	-0,003235	-0,0032	0,056842	-0,745	0,98	49,0577996199	0,7921
63,157341	-0,003236	-0,003202	0,056842	-0,745	0,99	48,5065883882	0,7744
64,54541	-0,003236	-0,003201	0,058091	-0,764706	1	46,7477571265	0,7569
64,54541	-0,003235	-0,003201	0,058091	-0,764706	1,01	46,2104265848	0,7396
64,54541	-0,003235	-0,003203	0,058091	-0,784706	1,02	45,6730960432	0,7225
64,54541	-0,003233	-0,003202	0,058091	-0,784706	1,03	45,1357655015	0,7056
68,015594	-0,003235	-0,0032	0,061214	-0,805	1,04	41,7181822398	0,6889
68,015594	-0,003235	-0,003201	0,061214	-0,805	1,05	41,2155535381	0,6724
65,239449	-0,003235	-0,003198	0,058716	-0,825294	1,06	42,9616022864	0,6561
65,239449	-0,003236	-0,003201	0,058716	-0,825294	1,07	42,4312121347	0,64
64,54541	-0,003236	-0,003202	0,058091	-0,844412	1,08	42,4491127931	0,6241
64,54541	-0,003237	-0,003203	0,058091	-0,844412	1,09	41,9117822514	0,6084
68,015594	-0,003236	-0,003201	0,061214	-0,864706	1,1	38,7024100297	0,5929
68,015594	-0,003235	-0,0032	0,061214	-0,864706	1,11	38,199781328	0,5776
69,403671	-0,003236	-0,003202	0,062463	-0,884706	1,12	36,6560948763	0,5625
69,403671	-0,003235	-0,0032	0,062463	-0,884706	1,13	36,1673469446	0,5476
70,09771	-0,003235	-0,003202	0,063088	-0,904706	1,14	35,1719505429	0,5329
70,09771	-0,003236	-0,003201	0,063088	-0,904706	1,15	34,6901430013	0,5184
70,79174	-0,003236	-0,0032	0,063713	-0,924706	1,16	33,7155741596	0,5041
70,79174	-0,003237	-0,003203	0,063713	-0,924706	1,17	33,2407069179	0,49
72,179817	-0,003237	-0,003203	0,064962	-0,944412	1,18	31,8080665462	0,4761
72,179817	-0,003233	-0,0032	0,064962	-0,944412	1,19	31,3470800745	0,4624
72,873856	-0,003233	-0,0032	0,065586	-0,964706	1,2	30,4210874728	0,4489
72,873856	-0,003235	-0,0032	0,065586	-0,964706	1,21	29,9670413912	0,4356
74,261925	-0,003235	-0,0032	0,066836	-0,982647	1,22	28,6107504595	0,4225
74,261925	-0,003236	-0,003201	0,066836	-0,982647	1,23	28,1705850678	0,4096
75,650002	-0,003236	-0,003202	0,068085	-1,002353	1,24	26,8559311661	0,3969
75,650002	-0,003235	-0,003202	0,068085	-1,020882	1,25	26,4296465444	0,3844
76,34404	-0,003235	-0,0032	0,06871	-1,020882	1,26	25,5799987427	0,3721
76,34404	-0,003235	-0,003201	0,06871	-1,040294	1,27	25,1606545011	0,36
77,732109	-0,003233	-0,003203	0,069959	-1,040294	1,28	23,9223495494	0,3481
79,120186	-0,003235	-0,003201	0,071208	-1,059118	1,29	22,7118013377	0,3364
79,120186	-0,003233	-0,003202	0,071208	-1,059118	1,3	22,320218556	0,3249
79,814217	-0,003233	-0,003202	0,071833	-1,078235	1,31	21,5399784143	0,3136
79,814217	-0,003235	-0,003202	0,071833	-1,078235	1,32	21,1553359426	0,3025
80,508255	-0,003235	-0,003202	0,072457	-1,097059	1,33	20,3959129509	0,2916
80,508255	-0,003235	-0,003201	0,072457	-1,097059	1,34	20,0182108593	0,2809
82,59037	-0,003235	-0,003201	0,074331	-1,116471	1,35	18,5578089676	0,2704
82,59037	-0,003235	-0,003203	0,074331	-1,116471	1,36	18,2009280259	0,2601
83,284401	-0,003235	-0,003201	0,074956	-1,136176	1,37	17,4970315842	0,25
83,284401	-0,003235	-0,003201	0,074956	-1,136176	1,38	17,1470909525	0,2401
86,754585	-0,003237	-0,003202	0,078079	-1,155294	1,39	15,1314620008	0,2304
86,754585	-0,003236	-0,003201	0,078079	-1,155294	1,4	14,8162232092	0,2209
86,060547	-0,003236	-0,003201	0,077454	-1,174706	1,41	14,8202418975	0,2116
86,060547	-0,003233	-0,003202	0,077454	-1,174706	1,42	14,4980627258	0,2025
88,8367	-0,003236	-0,003203	0,079953	-1,194412	1,43	12,9543762341	0,1936
88,8367	-0,003236	-0,003202	0,079953	-1,194412	1,44	12,6599585924	0,1849
90,22477	-0,003235	-0,003201	0,081202	-1,214412	1,45	11,7825515507	0,1764
90,22477	-0,003237	-0,0032	0,081202	-1,214412	1,46	11,5020146091	0,1681
91,612846	-0,003235	-0,003202	0,082452	-1,234706	1,47	10,6662472674	0,16
91,612846	-0,003236	-0,003201	0,082452	-1,234706	1,48	10,3995910857	0,1521
90,22477	-0,003237	-0,003203	0,081202	-1,254706	1,49	10,660403784	0,1444
90,22477	-0,003235	-0,0032	0,081202	-1,254706	1,5	10,3798668423	0,1369
90,918808	-0,003235	-0,003202	0,081827	-1,274412	1,51	9,8494762206	0,1296
90,918808	-0,003236	-0,003203	0,081827	-1,274412	1,52	9,5758796589	0,1225
93,694954	-0,003233	-0,0032	0,084325	-1,294706	1,53	8,3583934573	0,1156
93,694954	-0,003235	-0,003201	0,084325	-1,294706	1,54	8,1125583556	0,1089
96,4711	-0,003233	-0,0032	0,086824	-1,314118	1,55	6,9783565339	0,1024
96,4711	-0,003235	-0,003204	0,086824	-1,314118	1,56	6,7602828922	0,0961
97,165138	-0,003237	-0,0032	0,087449	-1,334706	1,57	6,3339978505	0,09
97,165138	-0,003235	-0,003201	0,087449	-1,334706	1,58	6,1228645888	0,0841
99,247246	-0,003236	-0,0032	0,089323	-1,355	1,59	5,3287410872	0,0784
99,247246	-0,003236	-0,003202	0,089323	-1,355	1,6	5,1384289055	0,0729
98,553207	-0,003235	-0,0032	0,088698	-1,374706	1,61	5,1285668638	0,0676
98,553207	-0,003235	-0,003203	0,088698	-1,374706	1,62	4,9313142921	0,0625
102,023392	-0,003235	-0,003203	0,091821	-1,394118	1,63	3,9012173204	0,0576
102,023392	-0,003235	-0,003201	0,091821	-1,394118	1,64	3,7386665987	0,0529
103,411469	-0,003235	-0,003201	0,09307	-1,414118	1,65	3,2707389371	0,0484
103,411469	-0,003237	-0,003201	0,09307	-1,414118	1,66	3,1220689854	0,0441
103,411469	-0,003233	-0,0032	0,09307	-1,434706	1,67	2,9733990337	0,04
103,411469	-0,003233	-0,003201	0,09307	-1,434706	1,68	2,824729082	0,0361
104,799538	-0,003238	-0,003202	0,09432	-1,454412	1,69	2,4262067103	0,0324
104,799538	-0,003236	-0,003202	0,09432	-1,454412	1,7	2,2914174486	0,0289
107,575691	-0,003236	-0,003202	0,096818	-1,474412	1,71	1,7124437069	0,0256
107,575691	-0,003235	-0,003202	0,096818	-1,474412	1,72	1,6054159753	0,0225
108,96376	-0,003237	-0,003201	0,098067	-1,494412	1,73	1,3040585836	0,0196
108,96376	-0,003235	-0,0032	0,098067	-1,494412	1,74	1,2109115419	0,0169
108,269722	-0,003236	-0,003202	0,097443	-1,514118	1,75	1,2010490602	0,0144
108,269722	-0,003233	-0,003201	0,097443	-1,514118	1,76	1,1009616385	0,0121
110,351837	-0,003236	-0,003202	0,099317	-1,534412	1,77	0,7926627168	0,01
110,351837	-0,003237	-0,0032	0,099317	-1,534412	1,78	0,7133964452	0,0081
111,739906	-0,003235	-0,003203	0,100566	-1,554118	1,79	0,5230846535	0,0064
111,739906	-0,003236	-0,003202	0,100566	-1,554118	1,8	0,4576990718	0,0049
113,127983	-0,003235	-0,003202	0,101815	-1,574706	1,81	0,3090288701	0,0036
113,127983	-0,003235	-0,003202	0,101815	-1,574706	1,82	0,2575240584	0,0025
115,210091	-0,003237	-0,003204	0,103689	-1,593824	1,83	0,1227349267	0,0016
115,210091	-0,003237	-0,0032	0,103689	-1,593824	1,84	0,0920511951	0,0009
115,210091	-0,003235	-0,003202	0,103689	-1,614412	1,85	0,0613674634	0,0004
115,210091	-0,003235	-0,003202	0,103689	-1,614412	1,86	0,0306837317	0,0001
117,986237	-0,003235	-0,003201	0,106188	-1,634412	1,87	-0	0
117,986237	-0,003236	-0,003201	0,106188	-1,634412	1,88	-0,0029222717	0,0001
118,680275	-0,003235	-0,0032	0,106812	-1,654412	1,89	0,0080362166	0,0004
118,680275	-0,003232	-0,003202	0,106812	-1,654412	1,9	0,0120543249	0,0009
119,374313	-0,003236	-0,003197	0,107437	-1,674706	1,91	0,0438339533	0,0016
119,374313	-0,003237	-0,003202	0,107437	-1,674706	1,92	0,0547924416	0,0025
120,762383	-0,003237	-0,003202	0,108686	-1,694118	1,93	0,1490351299	0,0036
120,762383	-0,003235	-0,0032	0,108686	-1,694118	1,94	0,1738743182	0,0049
124,232567	-0,003235	-0,0032	0,111809	-1,714412	1,95	0,4763282265	0,0064
124,232567	-0,003233	-0,003201	0,111809	-1,714412	1,96	0,5358692548	0,0081
124,926605	-0,003236	-0,003202	0,112434	-1,734706	1,97	0,6648140832	0,01
124,926605	-0,003235	-0,0032	0,112434	-1,734706	1,98	0,7312954915	0,0121
124,926605	-0,003238	-0,003201	0,112434	-1,754118	1,99	0,7977768998	0,0144
124,926605	-0,003236	-0,003202	0,112434	-1,754118	2	0,8642583081	0,0169
127,008713	-0,003236	-0,003202	0,114308	-1,774706	2,01	1,2222348364	0,0196
127,008713	-0,003236	-0,003201	0,114308	-1,774706	2,02	1,3095373247	0,0225
127,008713	-0,003236	-0,003201	0,114308	-1,774706	2,03	1,3968398131	0,0256
127,008713	-0,003236	-0,003201	0,114308	-1,804118	2,04	1,4841423014	0,0289
129,784866	-0,003236	-0,003202	0,116806	-1,816765	2,05	2,0711523297	0,0324
129,784866	-0,003236	-0,003202	0,116806	-1,816765	2,06	2,186216348	0,0361
129,09082	-0,003236	-0,003202	0,116182	-1,836177	2,07	2,1624711663	0,04
129,09082	-0,003235	-0,003201	0,116182	-1,836177	2,08	2,2705947246	0,0441
131,172943	-0,003238	-0,003203	0,118056	-1,855	2,09	2,8367853429	0,0484
131,172943	-0,003236	-0,003202	0,118056	-1,855	2,1	2,9657301313	0,0529
132,561005	-0,003236	-0,003202	0,119305	-1,874706	2,11	3,4278097996	0,0576
132,561005	-0,003235	-0,003201	0,119305	-1,874706	2,12	3,5706352079	0,0625
133,949081	-0,003236	-0,003201	0,120554	-1,894412	2,13	4,0743603762	0,0676
133,949081	-0,003237	-0,0032	0,120554	-1,894412	2,14	4,2310665445	0,0729
136,725235	-0,003236	-0,003202	0,123053	-1,914118	2,15	5,1650958328	0,0784
136,725235	-0,003235	-0,003201	0,123053	-1,914118	2,16	5,3495635412	0,0841
136,725235	-0,003235	-0,003204	0,123053	-1,934118	2,17	5,5340312495	0,09
136,725235	-0,003235	-0,003202	0,123053	-1,934118	2,18	5,7184989578	0,0961
138,807343	-0,003235	-0,003201	0,124927	-1,954706	2,19	6,5692412261	0,1024
138,807343	-0,003235	-0,003201	0,124927	-1,954706	2,2	6,7745300144	0,1089
138,113297	-0,003235	-0,003201	0,124302	-1,974118	2,21	6,7438431627	0,1156
138,113297	-0,003233	-0,003203	0,124302	-1,974118	2,22	6,9421914911	0,1225
140,195419	-0,003233	-0,003203	0,126176	-1,994412	2,23	7,8901037394	0,1296
140,195419	-0,003237	-0,003201	0,126176	-1,994412	2,24	8,1092732877	0,1369
141,583481	-0,003235	-0,0032	0,127425	-2,014412	2,25	8,855906396	0,1444
141,583481	-0,003237	-0,003202	0,127425	-2,014412	2,26	9,0889565643	0,1521
143,665604	-0,003235	-0,003202	0,129299	-2,034118	2,27	10,1548559326	0,16
143,665604	-0,003236	-0,003201	0,129299	-2,034118	2,28	10,4087273309	0,1681
145,747711	-0,003235	-0,003203	0,131173	-2,053823	2,29	11,5370836693	0,1764
145,747711	-0,003236	-0,003201	0,131173	-2,053823	2,3	11,8117761376	0,1849
147,135773	-0,003235	-0,003202	0,132422	-2,077647	2,31	12,6972158859	0,1936
147,135773	-0,003235	-0,003202	0,132422	-2,077647	2,32	12,9857889742	0,2025
147,135773	-0,003236	-0,003203	0,132422	-2,094118	2,33	13,2743620625	0,2116
147,135773	-0,003235	-0,003201	0,132422	-2,094118	2,34	13,5629351508	0,2209
147,829819	-0,003237	-0,003202	0,133047	-2,113823	2,35	14,1846503192	0,2304
147,829819	-0,003235	-0,003202	0,133047	-2,113823	2,36	14,4801638675	0,2401
149,911926	-0,003236	-0,003201	0,134921	-2,134412	2,37	15,8167309158	0,25
149,911926	-0,003235	-0,003201	0,134921	-2,134412	2,38	16,1330655341	0,2601
149,911926	-0,003235	-0,003201	0,134921	-2,154118	2,39	16,4494001524	0,2704
149,911926	-0,003236	-0,003204	0,134921	-2,154118	2,4	16,7657347707	0,2809
152,68808	-0,003235	-0,003202	0,137419	-2,173235	2,41	18,5811925491	0,2916
152,68808	-0,003236	-0,003203	0,137419	-2,173235	2,42	18,9252887074	0,3025
154,770187	-0,003233	-0,003203	0,139293	-2,194412	2,43	20,4353647857	0,3136
154,770187	-0,003236	-0,003201	0,139293	-2,194412	2,44	20,800282014	0,3249
155,464218	-0,003236	-0,003201	0,139918	-2,213529	2,45	21,5677372223	0,3364
155,464218	-0,003236	-0,003201	0,139918	-2,213529	2,46	21,9395947606	0,3481
156,852295	-0,003236	-0,003203	0,141167	-2,232941	2,47	23,1442984989	0,36
156,852295	-0,003235	-0,0032	0,141167	-2,232941	2,48	23,5300368073	0,3721
156,852295	-0,003236	-0,003202	0,141167	-2,252941	2,49	23,9157751156	0,3844
156,852295	-0,003236	-0,003201	0,141167	-2,252941	2,5	24,3015134239	0,3969
158,934402	-0,003233	-0,003203	0,143041	-2,272647	2,51	26,0198002122	0,4096
158,934402	-0,003233	-0,003202	0,143041	-2,272647	2,52	26,4263595905	0,4225
159,628433	-0,003233	-0,003203	0,143666	-2,293235	2,53	27,2909794288	0,4356
159,628433	-0,003235	-0,003201	0,143666	-2,293235	2,54	27,7044791172	0,4489
161,01651	-0,003233	-0,0032	0,144915	-2,312941	2,55	29,0618711655	0,4624
161,01651	-0,003236	-0,0032	0,144915	-2,312941	2,56	29,4892516238	0,4761
161,01651	-0,003236	-0,0032	0,144915	-2,334706	2,57	29,9166320821	0,49
161,01651	-0,003235	-0,003203	0,144915	-2,334706	2,58	30,3440125404	0,5041
163,792664	-0,003236	-0,003202	0,147413	-2,35147	2,59	32,7702238787	0,5184
163,792664	-0,003236	-0,003201	0,147413	-2,370294	2,6	33,2253658771	0,5329
163,098618	-0,003233	-0,003202	0,146789	-2,370294	2,61	33,1669138354	0,5476
163,098618	-0,003235	-0,003201	0,146789	-2,389706	2,62	33,6151153737	0,5625
163,098618	-0,003236	-0,003205	0,146789	-2,389706	2,63	34,063316912	0,5776
166,568802	-0,003235	-0,003202	0,149912	-2,40853	2,64	37,1835601303	0,5929
166,568802	-0,003236	-0,003201	0,149912	-2,40853	2,65	37,6664635086	0,6084
167,262848	-0,003235	-0,003201	0,150537	-2,427941	2,66	38,6976632269	0,6241
167,262848	-0,003236	-0,003203	0,150537	-2,427941	2,67	39,1875070653	0,64
168,650925	-0,003236	-0,003203	0,151786	-2,447059	2,68	40,8016932736	0,6561
168,650925	-0,003237	-0,003202	0,151786	-2,447059	2,69	41,3054178819	0,6724
169,344955	-0,003237	-0,003203	0,15241	-2,466177	2,7	42,3851873902	0,6889
169,344955	-0,003235	-0,003202	0,15241	-2,466177	2,71	42,8958522985	0,7056
170,038986	-0,003236	-0,003202	0,153035	-2,485588	2,72	43,9964435568	0,7225
170,038986	-0,003237	-0,003201	0,153035	-2,485588	2,73	44,5140487752	0,7396
171,427063	-0,003236	-0,003201	0,154284	-2,504706	2,74	46,2392809835	0,7569
171,427063	-0,003236	-0,0032	0,154284	-2,504706	2,75	46,7707669718	0,7744
172,81514	-0,003235	-0,003202	0,155534	-2,52353	2,76	48,5376414901	0,7921
172,81514	-0,003237	-0,003201	0,155534	-2,52353	2,77	49,0830082484	0,81
175,591278	-0,003236	-0,003201	0,158032	-2,543235	2,78	52,1546605867	0,8281
175,591278	-0,003236	-0,003201	0,158032	-2,543235	2,79	52,7277887251	0,8464
175,591278	-0,003236	-0,003201	0,158032	-2,563529	2,8	53,3009168634	0,8649
175,591278	-0,003236	-0,003202	0,158032	-2,563529	2,81	53,8740450017	0,8836
177,673401	-0,003236	-0,003202	0,159906	-2,582941	2,82	56,42518999	0,9025
177,673401	-0,003235	-0,003201	0,159906	-2,582941	2,83	57,0191393583	0,9216
179,061462	-0,003235	-0,0032	0,161155	-2,602647	2,84	58,9595078966	0,9409
179,061462	-0,003236	-0,0032	0,161155	-2,602647	2,85	59,5673378749	0,9604
179,755508	-0,003236	-0,003202	0,16178	-2,622353	2,86	60,8622733933	0,9801
179,755508	-0,003238	-0,003202	0,16178	-2,640294	2,87	61,4770438316	1
183,225693	-0,003233	-0,003201	0,164903	-2,640294	2,88	65,5967011199	1,0201
183,225693	-0,003236	-0,0032	0,164903	-2,66	2,89	66,2461734082	1,0404
181,837616	-0,003236	-0,0032	0,163654	-2,66	2,9	65,4659263865	1,0609
181,837616	-0,003233	-0,003201	0,163654	-2,679118	2,91	66,1015179048	1,0816
181,837616	-0,003235	-0,003202	0,163654	-2,679118	2,92	66,7371094232	1,1025
183,225693	-0,003237	-0,003201	0,164903	-2,697941	2,93	68,8440625615	1,1236
183,225693	-0,003233	-0,0032	0,164903	-2,697941	2,94	69,4935348498	1,1449
183,919724	-0,003233	-0,003201	0,165528	-2,717059	2,95	70,8925606181	1,1664
183,919724	-0,003233	-0,003201	0,165528	-2,717059	2,96	71,5489732164	1,1881
186,001831	-0,003236	-0,0032	0,167402	-2,735882	2,97	74,4957035147	1,21
186,001831	-0,003235	-0,003201	0,167402	-2,735882	2,98	75,1729371831	1,2321
186,695877	-0,003235	-0,003201	0,168026	-2,755	2,99	76,6275023714	1,2544
186,695877	-0,003236	-0,003201	0,168026	-2,755	3	77,3116764997	1,2769
188,083939	-0,003237	-0,0032	0,169276	-2,774118	3,01	79,578241308	1,2996
188,083939	-0,003235	-0,003201	0,169276	-2,774118	3,02	80,2762960563	1,3225
189,472015	-0,003236	-0,003203	0,170525	-2,79353	3,03	82,5845189646	1,3456
189,472015	-0,003236	-0,003201	0,170525	-2,79353	3,04	83,2964544729	1,3689
189,472015	-0,003235	-0,003203	0,170525	-2,812647	3,05	84,0083899813	1,3924
189,472015	-0,003236	-0,003202	0,170525	-2,812647	3,06	84,7203254896	1,4161
191,554123	-0,003236	-0,003202	0,172399	-2,833529	3,07	87,9307905979	1,44
191,554123	-0,003235	-0,0032	0,172399	-2,833529	3,08	88,6635471862	1,4641
193,636246	-0,003235	-0,003202	0,174273	-2,852941	3,09	91,9364938345	1,4884
193,636246	-0,003235	-0,003203	0,174273	-2,852941	3,1	92,6900716528	1,5129
194,330276	-0,003236	-0,003203	0,174897	-2,873235	3,11	94,3042466712	1,5376
194,330276	-0,003235	-0,0032	0,174897	-2,873235	3,12	95,0647647895	1,5625
195,024307	-0,003235	-0,003202	0,175522	-2,892941	3,13	96,6997619678	1,5876
195,024307	-0,003237	-0,003202	0,175522	-2,892941	3,14	97,4672203961	1,6129
195,718353	-0,003235	-0,0032	0,176147	-2,912353	3,15	99,1230577044	1,6384
195,718353	-0,003236	-0,003202	0,176147	-2,912353	3,16	99,8974565927	1,6641
197,800461	-0,003235	-0,003201	0,17802	-2,932647	3,17	103,3785958811	1,69
197,800461	-0,003235	-0,003202	0,17802	-2,932647	3,18	104,1738158494	1,7161
198,494492	-0,003235	-0,0032	0,178645	-2,952353	3,19	105,8851567377	1,7424
198,494492	-0,003235	-0,003201	0,178645	-2,952353	3,2	106,687317016	1,7689
199,882568	-0,003236	-0,003204	0,179894	-2,971471	3,21	109,3494991343	1,7956
199,882568	-0,003235	-0,0032	0,179894	-2,971471	3,22	110,1655401726	1,8225
201,270645	-0,003235	-0,0032	0,181144	-2,990882	3,23	112,8693659309	1,8496
201,270645	-0,003235	-0,0032	0,181144	-3,01	3,24	113,6992877393	1,8769
201,964676	-0,003235	-0,003201	0,181768	-3,01	3,25	115,4869723276	1,9044
201,964676	-0,003236	-0,003201	0,181768	-3,029118	3,26	116,3238344459	1,9321
203,352753	-0,003236	-0,003201	0,183017	-3,029118	3,27	119,1040043642	1,96
203,352753	-0,003236	-0,003201	0,183017	-3,048529	3,28	119,9547472525	1,9881
202,658722	-0,003235	-0,003201	0,182393	-3,048529	3,29	119,8199661208	2,0164
204,046783	-0,003233	-0,003201	0,183642	-3,067059	3,3	122,6486959292	2,0449
204,046783	-0,003236	-0,0032	0,183642	-3,067059	3,31	123,5063791175	2,0736
206,128906	-0,003235	-0,003202	0,185516	-3,086471	3,32	127,3831406558	2,1025
206,128906	-0,003235	-0,003202	0,185516	-3,086471	3,33	128,2616450741	2,1316
206,128906	-0,003233	-0,003201	0,185516	-3,105294	3,34	129,1401494924	2,1609
206,128906	-0,003236	-0,003203	0,185516	-3,105294	3,35	130,0186539107	2,1904
207,516968	-0,003237	-0,0032	0,186765	-3,124706	3,36	132,9653707091	2,2201
207,516968	-0,003235	-0,0032	0,186765	-3,124706	3,37	133,8577557474	2,25
209,599075	-0,003236	-0,003201	0,188639	-3,144118	3,38	137,8941223557	2,2801
209,599075	-0,003236	-0,0032	0,188639	-3,144118	3,39	138,807328464	2,3104
208,905045	-0,003236	-0,0032	0,188015	-3,162941	3,4	138,6586686723	2,3409
208,905045	-0,003235	-0,0032	0,188015	-3,162941	3,41	139,5649344806	2,3716
210,293121	-0,003235	-0,0032	0,189264	-3,182353	3,42	142,6227180889	2,4025
210,293121	-0,003236	-0,003202	0,189264	-3,182353	3,43	143,5428646573	2,4336
210,987152	-0,003236	-0,003202	0,189888	-3,202647	3,44	145,5526398956	2,4649
210,987152	-0,003236	-0,003201	0,189888	-3,202647	3,45	146,4797267739	2,4964
214,457336	-0,003236	-0,003201	0,193012	-3,223235	3,46	152,9244062122	2,5281
214,457336	-0,003235	-0,003198	0,193012	-3,223235	3,47	153,8861949305	2,56
214,457336	-0,003235	-0,003198	0,193012	-3,242647	3,48	154,8479836488	2,5921
214,457336	-0,003236	-0,003202	0,193012	-3,242647	3,49	155,8097723672	2,6244
215,151382	-0,003235	-0,0032	0,193636	-3,262059	3,5	157,9028560655	2,6569
215,151382	-0,003236	-0,003203	0,193636	-3,262059	3,51	158,8715852438	2,6896
215,845413	-0,003235	-0,0032	0,194261	-3,281177	3,52	160,9854655721	2,7225
215,845413	-0,003235	-0,003202	0,194261	-3,281177	3,53	161,9611350604	2,7556
216,539444	-0,003235	-0,003202	0,194886	-3,300882	3,54	164,0958363187	2,7889
216,539444	-0,003236	-0,003201	0,194886	-3,319706	3,55	165,0784461171	2,8224
218,621567	-0,003236	-0,003201	0,196759	-3,319706	3,56	169,5798437854	2,8561
218,621567	-0,003235	-0,003201	0,196759	-3,338824	3,57	170,5832748137	2,89
218,621567	-0,003235	-0,003201	0,196759	-3,338824	3,58	171,586705842	2,9241
221,397705	-0,003235	-0,003202	0,199258	-3,357941	3,59	177,3650942303	2,9584
221,397705	-0,003235	-0,003203	0,199258	-3,357941	3,6	178,3962866386	2,9929
222,091736	-0,003235	-0,003203	0,199883	-3,376765	3,61	180,6350929869	3,0276
222,091736	-0,003235	-0,003201	0,199883	-3,376765	3,62	181,6732257053	3,0625
222,785782	-0,003236	-0,0032	0,200507	-3,395882	3,63	183,9328793836	3,0976
222,785782	-0,003236	-0,003201	0,200507	-3,395882	3,64	184,9779525619	3,1329
222,091736	-0,003236	-0,003204	0,199883	-3,414412	3,65	184,7876238602	3,1684
222,091736	-0,003236	-0,003201	0,199883	-3,414412	3,66	185,8257565785	3,2041
223,479813	-0,003233	-0,003198	0,201132	-3,433824	3,67	189,3624278968	3,24
223,479813	-0,003235	-0,003201	0,201132	-3,433824	3,68	190,4144413852	3,2761
224,867889	-0,003235	-0,003201	0,202381	-3,453235	3,69	193,9927531935	3,3124
224,867889	-0,003235	-0,003203	0,202381	-3,453235	3,7	195,0586474418	3,3489
226,949997	-0,003236	-0,0032	0,204255	-3,472647	3,71	199,9556204101	3,3856
226,949997	-0,003235	-0,003201	0,204255	-3,472647	3,72	201,0423357384	3,4225
226,255966	-0,003232	-0,003201	0,20363	-3,492353	3,73	200,8381534067	3,4596
226,255966	-0,003235	-0,003201	0,20363	-3,492353	3,74	201,9179284251	3,4969
229,032104	-0,003235	-0,003203	0,206129	-3,512647	3,75	208,2168428834	3,5344
229,032104	-0,003236	-0,003203	0,206129	-3,512647	3,76	209,3243792817	3,5721
229,032104	-0,003237	-0,0032	0,206129	-3,532059	3,77	210,43191568	3,61
229,032104	-0,003235	-0,003202	0,206129	-3,532059	3,78	211,5394520783	3,6481
229,726151	-0,003237	-0,003201	0,206754	-3,551177	3,79	213,9795587166	3,6864
229,726151	-0,003233	-0,003203	0,206754	-3,551177	3,8	215,0940355849	3,7249
229,726151	-0,003236	-0,003201	0,206754	-3,570588	3,81	216,2085124533	3,7636
229,726151	-0,003233	-0,003202	0,206754	-3,589118	3,82	217,3229893216	3,8025
231,114227	-0,003233	-0,003203	0,208003	-3,589118	3,83	221,1580951499	3,8416
231,114227	-0,003235	-0,0032	0,208003	-3,608529	3,84	222,2864527782	3,8809
233,196335	-0,003235	-0,003202	0,209877	-3,608529	3,85	227,5373842465	3,9204
233,890366	-0,003235	-0,003202	0,210501	-3,627941	3,86	230,0676846448	3,9601
233,890366	-0,003235	-0,003201	0,210501	-3,627941	3,87	231,2238036632	4
235,278442	-0,003235	-0,0032	0,211751	-3,647353	3,88	235,1699554415	4,0401
235,278442	-0,003235	-0,0032	0,211751	-3,647353	3,89	236,3399552198	4,0804
235,278442	-0,003233	-0,003201	0,211751	-3,666471	3,9	237,5099549981	4,1209
235,278442	-0,003236	-0,0032	0,211751	-3,666471	3,91	238,6799547764	4,1616
237,36055	-0,003235	-0,003201	0,213624	-3,685	3,92	244,1182759547	4,2025
237,36055	-0,003232	-0,0032	0,213624	-3,685	3,93	245,3090968131	4,2436
238,054581	-0,003232	-0,0032	0,214249	-3,704412	3,94	247,9365618414	4,2849
238,054581	-0,003236	-0,0032	0,214249	-3,704412	3,95	249,1343230097	4,3264
238,748627	-0,003236	-0,0032	0,214874	-3,723235	3,96	251,782640318	4,3681
238,748627	-0,003232	-0,003202	0,214874	-3,723235	3,97	252,9873419463	4,41
240,136703	-0,003235	-0,003201	0,216123	-3,742353	3,98	257,1208839346	4,4521
240,136703	-0,003235	-0,003202	0,216123	-3,742353	3,99	258,3394663229	4,4944
241,524765	-0,003235	-0,003202	0,217372	-3,762647	4	262,5146207713	4,5369
241,524765	-0,003236	-0,003201	0,217372	-3,762647	4,01	263,7470837796	4,5796
242,912842	-0,003237	-0,003202	0,218622	-3,782059	4,02	267,9639123379	4,6225
242,912842	-0,003236	-0,0032	0,218622	-3,782059	4,03	269,2102561162	4,6656
244,994949	-0,003236	-0,003201	0,220495	-3,802059	4,04	274,9747720845	4,7089
244,994949	-0,003236	-0,003203	0,220495	-3,802059	4,05	276,2419369328	4,7524
244,994949	-0,003235	-0,003202	0,220495	-3,821765	4,06	277,5091017812	4,7961
244,994949	-0,003233	-0,0032	0,220495	-3,821765	4,07	278,7762666295	4,84
247,771103	-0,003236	-0,0032	0,222994	-3,84	4,08	286,1787318178	4,8841
247,771103	-0,003237	-0,003201	0,222994	-3,859118	4,09	287,4736582061	4,9284
247,771103	-0,003233	-0,003201	0,222994	-3,859118	4,1	288,7685845944	4,9729
247,771103	-0,003236	-0,003201	0,222994	-3,878235	4,11	290,0635109827	5,0176
249,85321	-0,003235	-0,0032	0,224868	-3,878235	4,12	296,0431781211	5,0625
249,85321	-0,003235	-0,0032	0,224868	-3,897353	4,13	297,3589255794	5,1076
251,935318	-0,003236	-0,003201	0,226742	-3,897353	4,14	303,4010581977	5,1529
251,935318	-0,003236	-0,003201	0,226742	-3,916177	4,15	304,737626736	5,1984
251,935318	-0,003235	-0,003201	0,226742	-3,916177	4,16	306,0741952743	5,2441
251,241287	-0,003235	-0,003201	0,226117	-3,935294	4,17	305,8144925126	5,29
251,241287	-0,003236	-0,003201	0,226117	-3,935294	4,18	307,1441207409	5,3361
253,323395	-0,003236	-0,003202	0,227991	-3,954706	4,19	313,3042395293	5,3824
253,323395	-0,003235	-0,003202	0,227991	-3,954706	4,2	314,6546888376	5,4289
254,017426	-0,003238	-0,003202	0,228616	-3,974118	4,21	317,6291706859	5,4756
254,017426	-0,003235	-0,003202	0,228616	-3,974118	4,22	318,9865603042	5,5225
256,099548	-0,003236	-0,003201	0,23049	-3,992941	4,23	325,2577578425	5,5696
256,099548	-0,003235	-0,003202	0,23049	-3,992941	4,24	326,6359686808	5,6169
257,48761	-0,003236	-0,0032	0,231739	-4,012353	4,25	331,3177670792	5,6644
257,48761	-0,003233	-0,003202	0,231739	-4,012353	4,26	332,7098585375	5,7121
258,875702	-0,003236	-0,003201	0,232988	-4,032941	4,27	337,4333707958	5,76
258,875702	-0,003236	-0,003201	0,232988	-4,032941	4,28	338,8393431741	5,8081
258,875702	-0,003232	-0,003201	0,232988	-4,052059	4,29	340,2453155524	5,8564
258,875702	-0,003236	-0,003201	0,232988	-4,052059	4,3	341,6512879307	5,9049
259,569733	-0,003235	-0,0032	0,233613	-4,072059	4,31	344,7506959491	5,9536
259,569733	-0,003235	-0,003201	0,233613	-4,072059	4,32	346,1636086374	6,0025
261,651825	-0,003235	-0,003198	0,235487	-4,092059	4,33	352,6984676457	6,0516
261,651825	-0,003235	-0,0032	0,235487	-4,092059	4,34	354,132201254	6,1009
263,039917	-0,003236	-0,003201	0,236736	-4,112647	4,35	359,0084030223	6,1504
263,039917	-0,003236	-0,003201	0,236736	-4,112647	4,36	360,4560175506	6,2001
264,427979	-0,003237	-0,003198	0,237985	-4,131471	4,37	365,3737870789	6,25
264,427979	-0,003235	-0,003202	0,237985	-4,131471	4,38	366,8352822273	6,3001
264,427979	-0,003236	-0,003202	0,237985	-4,151471	4,39	368,2967773756	6,3504
264,427979	-0,003236	-0,003202	0,237985	-4,151471	4,4	369,7582725239	6,4009
265,81604	-0,003235	-0,003204	0,239234	-4,171765	4,41	374,7454426122	6,4516
265,81604	-0,003233	-0,0032	0,239234	-4,171765	4,42	376,2208183705	6,5025
266,510101	-0,003233	-0,003201	0,239859	-4,191471	4,43	379,4729902888	6,5536
266,510101	-0,003236	-0,003201	0,239859	-4,191471	4,44	380,9553066572	6,6049
268,592194	-0,003233	-0,003203	0,241733	-4,210294	4,45	387,8094229655	6,6564
268,592194	-0,003236	-0,003202	0,241733	-4,229118	4,46	389,3125602638	6,7081
269,286224	-0,003235	-0,003202	0,242358	-4,229118	4,47	392,6201755621	6,76
269,286224	-0,003235	-0,003204	0,242358	-4,247941	4,48	394,1302531604	6,8121
269,980286	-0,003232	-0,003202	0,242982	-4,247941	4,49	397,4587731987	6,8644
271,368347	-0,003236	-0,003202	0,244232	-4,266765	4,5	402,6263918471	6,9169
271,368347	-0,003235	-0,003202	0,244232	-4,266765	4,51	404,1572906754	6,9696
272,062378	-0,003235	-0,0032	0,244856	-4,285882	4,52	407,5273716537	7,0225
272,062378	-0,003235	-0,003201	0,244856	-4,285882	4,53	409,065210792	7,0756
272,756409	-0,003233	-0,003202	0,245481	-4,305294	4,54	412,4561127003	7,1289
272,756409	-0,003235	-0,003203	0,245481	-4,305294	4,55	414,0008921486	7,1824
274,838531	-0,003233	-0,003202	0,247355	-4,324412	4,56	421,1465797769	7,2361
274,838531	-0,003235	-0,003202	0,247355	-4,324412	4,57	422,7121804453	7,29
274,144501	-0,003235	-0,003201	0,24673	-4,344118	4,58	422,3969598136	7,3441
274,144501	-0,003237	-0,0032	0,24673	-4,344118	4,59	423,9556201819	7,3984
276,226593	-0,003235	-0,003203	0,248604	-4,363235	4,6	431,1983917102	7,4529
276,226593	-0,003235	-0,003201	0,248604	-4,363235	4,61	432,7778729985	7,5076
277,614685	-0,003236	-0,003201	0,249853	-4,382353	4,62	438,1746072868	7,5625
277,614685	-0,003236	-0,003202	0,249853	-4,382353	4,63	439,7679694952	7,6176
279,696777	-0,003236	-0,003201	0,251727	-4,401765	4,64	447,1287265435	7,6729
279,696777	-0,003237	-0,003203	0,251727	-4,401765	4,65	448,7429096718	7,7284
279,696777	-0,003236	-0,003201	0,251727	-4,421471	4,66	450,3570928001	7,7841
279,696777	-0,003236	-0,0032	0,251727	-4,421471	4,67	451,9712759284	7,84
281,084869	-0,003235	-0,003202	0,252976	-4,441471	4,68	457,4859975767	7,8961
281,084869	-0,003236	-0,003202	0,252976	-4,441471	4,69	459,1140616251	7,9524
282,472931	-0,003236	-0,003202	0,254226	-4,461765	4,7	464,6703411334	8,0089
282,472931	-0,003235	-0,003201	0,254226	-4,461765	4,71	466,3122858017	8,0656
283,166962	-0,003236	-0,003202	0,25485	-4,481471	4,72	469,93221882	8,1225
283,166962	-0,003235	-0,003202	0,25485	-4,481471	4,73	471,5811037983	8,1796
284,555054	-0,003237	-0,003202	0,2561	-4,501471	4,74	477,2138128166	8,2369
284,555054	-0,003236	-0,003201	0,2561	-4,501471	4,75	478,8765787149	8,2944
285,249084	-0,003233	-0,003201	0,256724	-4,52	4,76	482,5450913133	8,3521
285,249084	-0,003237	-0,003201	0,256724	-4,538529	4,77	484,2147975116	8,41
285,943115	-0,003235	-0,003202	0,257349	-4,538529	4,78	487,9041339199	8,4681
285,943115	-0,003233	-0,0032	0,257349	-4,557941	4,79	489,5807804282	8,5264
286,637146	-0,003236	-0,003196	0,257973	-4,557941	4,8	493,2909377665	8,5849
286,637146	-0,003233	-0,003201	0,257973	-4,576765	4,81	494,9745245848	8,6436
286,637146	-0,003235	-0,003202	0,257973	-4,576765	4,82	496,6581114032	8,7025
288,025238	-0,003236	-0,003201	0,259223	-4,595588	4,83	502,4504505415	8,7616
288,025238	-0,003236	-0,003201	0,259223	-4,595588	4,84	504,1479182798	8,8209
289,4133	-0,003235	-0,0032	0,260472	-4,615	4,85	509,9818107781	8,8804
289,4133	-0,003238	-0,003201	0,260472	-4,615	4,86	511,6931591364	8,9401
291,495422	-0,003235	-0,003202	0,262346	-4,634412	4,87	519,6508734947	9
291,495422	-0,003236	-0,003201	0,262346	-4,634412	4,88	521,3830430731	9,0601
292,189453	-0,003237	-0,003201	0,262971	-4,65353	4,89	525,2111862714	9,1204
292,189453	-0,003233	-0,0032	0,262971	-4,65353	4,9	526,9502961597	9,1809
292,883484	-0,003235	-0,003201	0,263595	-4,672647	4,91	530,799260288	9,2416
292,883484	-0,003237	-0,003203	0,263595	-4,672647	4,92	532,5453104863	9,3025
291,495422	-0,003237	-0,003201	0,262346	-4,691471	4,93	530,0438909646	9,3636
291,495422	-0,003235	-0,003201	0,262346	-4,691471	4,94	531,7760605429	9,4249
294,271545	-0,003233	-0,003203	0,264844	-4,711471	4,95	542,0586889613	9,4864
294,271545	-0,003235	-0,003202	0,264844	-4,711471	4,96	543,8186197696	9,5481
294,965607	-0,003236	-0,0032	0,265469	-4,73	4,97	547,7301427779	9,61
294,965607	-0,003235	-0,003201	0,265469	-4,73	4,98	549,4970142062	9,6721
297,047699	-0,003236	-0,0032	0,267343	-4,749412	4,99	557,7600126745	9,7344
297,047699	-0,003236	-0,0032	0,267343	-4,768529	5	559,5477050228	9,7969
297,74173	-0,003235	-0,003201	0,267968	-4,768529	5,01	563,5146547112	9,8596
297,74173	-0,003235	-0,0032	0,267968	-4,787941	5,02	565,3092873695	9,9225
298,435791	-0,003235	-0,003202	0,268592	-4,787941	5,03	569,2971527878	9,9856
298,435791	-0,003235	-0,003201	0,268592	-4,807353	5,04	571,0987260561	10,0489
297,74173	-0,003236	-0,003201	0,267968	-4,807353	5,05	570,6931853444	10,1124
299,823853	-0,003236	-0,003204	0,269841	-4,825882	5,06	579,1297903727	10,1761
299,823853	-0,003235	-0,003201	0,269841	-4,825882	5,07	580,9452442611	10,24
301,905975	-0,003236	-0,003202	0,271715	-4,845	5,08	589,4443097694	10,3041
301,905975	-0,003233	-0,0032	0,271715	-4,845	5,09	591,2805848777	10,3684
302,600006	-0,003235	-0,003201	0,27234	-4,864412	5,1	595,358580116	10,4329
302,600006	-0,003233	-0,003198	0,27234	-4,864412	5,11	597,2017955343	10,4976
302,600006	-0,003235	-0,003202	0,27234	-4,883235	5,12	599,0450109526	10,5625
302,600006	-0,003236	-0,003201	0,27234	-4,883235	5,13	600,8882263709	10,6276
304,682098	-0,003236	-0,0032	0,274214	-4,902353	5,14	609,5398826293	10,6929
304,682098	-0,003233	-0,003201	0,274214	-4,902353	5,15	611,4039189676	10,7584
305,37616	-0,003236	-0,003201	0,274839	-4,921471	5,16	615,5514192859	10,8241
305,37616	-0,003235	-0,0032	0,274839	-4,921471	5,17	617,4223962442	10,89
306,764221	-0,003235	-0,003201	0,276088	-4,941176	5,18	623,8878551125	10,9561
306,764221	-0,003236	-0,003198	0,276088	-4,941176	5,19	625,7727126808	11,0224
305,37616	-0,003236	-0,003202	0,274839	-4,959706	5,2	623,0353271192	11,0889
305,37616	-0,003236	-0,003198	0,274839	-4,959706	5,21	624,9063040775	11,1556
307,458252	-0,003233	-0,003201	0,276712	-4,979118	5,22	633,7522892358	11,2225
307,458252	-0,003236	-0,003202	0,276712	-4,998529	5,23	635,6440871141	11,2896
307,458252	-0,003236	-0,003201	0,276712	-4,998529	5,24	637,5358849924	11,3569
307,458252	-0,003235	-0,003201	0,276712	-5,017647	5,25	639,4276828707	11,4244
310,928436	-0,003236	-0,0032	0,279836	-5,017647	5,26	653,0834045091	11,4921
311,622467	-0,003238	-0,003203	0,28046	-5,03647	5,27	657,3696096274	11,56
311,622467	-0,003237	-0,003201	0,28046	-5,03647	5,28	659,3030496557	11,6281
313,010559	-0,003236	-0,0032	0,281709	-5,055882	5,29	665,983764324	11,6964
313,010559	-0,003233	-0,003202	0,281709	-5,055882	5,3	667,9310852723	11,7649
312,316528	-0,003236	-0,003203	0,281085	-5,074412	5,31	667,4909395806	11,8336
312,316528	-0,003232	-0,003202	0,281085	-5,074412	5,32	669,4313202189	11,9025
313,010559	-0,003235	-0,003201	0,281709	-5,093235	5,33	673,7730481173	11,9716
313,010559	-0,003236	-0,003202	0,281709	-5,093235	5,34	675,7203690656	12,0409
313,70459	-0,003236	-0,003201	0,282334	-5,112647	5,35	680,0829178939	12,1104
313,70459	-0,003236	-0,003201	0,282334	-5,112647	5,36	682,0371791522	12,1801
314,398621	-0,003233	-0,003201	0,282959	-5,131765	5,37	686,4205489105	12,25
314,398621	-0,003236	-0,0032	0,282959	-5,131765	5,38	688,3817504788	12,3201
316,480743	-0,003238	-0,003203	0,284833	-5,151176	5,39	697,6720214872	12,3904
316,480743	-0,003233	-0,003202	0,284833	-5,151176	5,4	699,6540442755	12,4609
316,480743	-0,003235	-0,003201	0,284833	-5,171176	5,41	701,6360670638	12,5316
316,480743	-0,003235	-0,003202	0,284833	-5,171176	5,42	703,6180898521	12,6025
319,256866	-0,003236	-0,003202	0,287331	-5,191471	5,43	715,4831105204	12,6736
319,256866	-0,003236	-0,003202	0,287331	-5,191471	5,44	717,4928945387	12,7449
319,256866	-0,003235	-0,003198	0,287331	-5,210882	5,45	719,5026785571	12,8164
319,256866	-0,003233	-0,003201	0,287331	-5,210882	5,46	721,5124625754	12,8881
320,644958	-0,003237	-0,003202	0,28858	-5,231176	5,47	728,5193777937	12,96
320,644958	-0,003235	-0,003202	0,28858	-5,231176	5,48	730,543042732	13,0321
319,950928	-0,003236	-0,0032	0,287956	-5,250588	5,49	730,0543190703	13,1044
319,950928	-0,003236	-0,003198	0,287956	-5,250588	5,5	732,0710437086	13,1769
320,644958	-0,003235	-0,003202	0,28858	-5,270294	5,51	736,6140375469	13,2496
320,644958	-0,003233	-0,0032	0,28858	-5,270294	5,52	738,6377024853	13,3225
321,338989	-0,003237	-0,003201	0,289205	-5,288529	5,53	743,2015208836	13,3956
321,338989	-0,003233	-0,003201	0,289205	-5,308235	5,54	745,2321261319	13,4689
323,421112	-0,003233	-0,003202	0,291079	-5,308235	5,55	754,9249440202	13,5424
323,421112	-0,003236	-0,003204	0,291079	-5,327353	5,56	756,9763704985	13,6161
323,421112	-0,003238	-0,003202	0,291079	-5,327353	5,57	759,0277969768	13,69
324,809174	-0,003237	-0,003201	0,292328	-5,346177	5,58	766,2289334752	13,7641
324,809174	-0,003235	-0,003201	0,292328	-5,346177	5,59	768,2942405735	13,8384
325,503204	-0,003236	-0,0032	0,292953	-5,365588	5,6	772,9482795718	13,9129
325,503204	-0,003233	-0,003201	0,292953	-5,365588	5,61	775,0205269701	13,9876
325,503204	-0,003235	-0,003202	0,292953	-5,384118	5,62	777,0927743684	14,0625
325,503204	-0,003235	-0,003201	0,292953	-5,384118	5,63	779,1650217667	14,1376
326,891296	-0,003236	-0,0032	0,294202	-5,403235	5,64	786,4703760051	14,2129
326,891296	-0,003235	-0,003201	0,294202	-5,403235	5,65	788,5565043234	14,2884
328,279358	-0,003235	-0,003201	0,295451	-5,422353	5,66	795,9033876217	14,3641
328,279358	-0,003236	-0,003201	0,295451	-5,422353	5,67	798,00339656	14,44
328,279358	-0,003236	-0,003201	0,295451	-5,441471	5,68	800,1034054983	14,5161
328,279358	-0,003236	-0,003202	0,295451	-5,441471	5,69	802,2034144366	14,5924
328,279358	-0,003235	-0,003202	0,295451	-5,460882	5,7	804,3034233749	14,6689
328,279358	-0,003235	-0,003202	0,295451	-5,460882	5,71	806,4034323133	14,7456
329,667419	-0,003236	-0,003201	0,296701	-5,480882	5,72	813,8474761016	14,8225
329,667419	-0,003235	-0,003201	0,296701	-5,480882	5,73	815,9613656499	14,8996
328,279358	-0,003238	-0,003201	0,295451	-5,499706	5,74	812,7034591282	14,9769
328,279358	-0,003236	-0,0032	0,295451	-5,518529	5,75	814,8034680665	15,0544
332,443573	-0,003236	-0,0032	0,299199	-5,518529	5,76	833,1022733548	15,1321
332,443573	-0,003236	-0,003201	0,299199	-5,537647	5,77	835,2439244432	15,21
332,443573	-0,003235	-0,003197	0,299199	-5,537647	5,78	837,3855755315	15,2881
333,831665	-0,003236	-0,003201	0,300448	-5,556765	5,79	844,9685472598	15,3664
333,831665	-0,003236	-0,003201	0,300448	-5,556765	5,8	847,1240792681	15,4449
333,137604	-0,003235	-0,003202	0,299824	-5,575588	5,81	846,5450109364	15,5236
333,137604	-0,003238	-0,003201	0,299824	-5,575588	5,82	848,6936023347	15,6025
334,525696	-0,003235	-0,003203	0,301073	-5,594706	5,83	856,3390380531	15,6816
334,525696	-0,003237	-0,0032	0,301073	-5,594706	5,84	858,5015103714	15,7609
335,219727	-0,003235	-0,003202	0,301698	-5,613823	5,85	863,4262260697	15,8404
335,219727	-0,003237	-0,003202	0,301698	-5,613823	5,86	865,595638698	15,9201
336,607788	-0,003236	-0,003201	0,302947	-5,633529	5,87	873,3172953263	16
336,607788	-0,003236	-0,0032	0,302947	-5,633529	5,88	875,5005885646	16,0801
337,99588	-0,003237	-0,003202	0,304196	-5,652647	5,89	883,2640116429	16,1604
337,99588	-0,003236	-0,003201	0,304196	-5,652647	5,9	885,4611858013	16,2409
338,689911	-0,003235	-0,003201	0,304821	-5,671471	5,91	890,4622451996	16,3216
338,689911	-0,003236	-0,0032	0,304821	-5,671471	5,92	892,6663596679	16,4025
337,99588	-0,003235	-0,003202	0,304196	-5,690882	5,93	892,0527082762	16,4836
337,99588	-0,003236	-0,003201	0,304196	-5,690882	5,94	894,2498824345	16,5649
339,383942	-0,003236	-0,003202	0,305446	-5,710294	5,95	902,1103495528	16,6464
339,383942	-0,003237	-0,003201	0,305446	-5,710294	5,96	904,3214043312	16,7281
340,077972	-0,003237	-0,003198	0,30607	-5,729412	5,97	909,3779821095	16,81
340,077972	-0,003236	-0,003202	0,30607	-5,729412	5,98	911,5959771878	16,8921
340,772034	-0,003238	-0,003198	0,306695	-5,749118	5,99	916,6735077061	16,9744
340,772034	-0,003235	-0,003201	0,306695	-5,767353	6	918,8984434044	17,0569
342,160095	-0,003232	-0,003201	0,307944	-5,767353	6,01	926,8699516427	17,1396
342,160095	-0,003236	-0,003202	0,307944	-5,787059	6,02	929,1087679511	17,2225
342,160095	-0,003235	-0,003203	0,307944	-5,787059	6,03	931,3475842594	17,3056
342,854126	-0,003236	-0,003202	0,308569	-5,806177	6,04	936,4805098377	17,3889
342,854126	-0,003237	-0,003202	0,308569	-5,806177	6,05	938,726266456	17,4724
343,548157	-0,003233	-0,0032	0,309193	-5,825	6,06	943,8800129643	17,5561
343,548157	-0,003237	-0,0032	0,309193	-5,825	6,07	946,1327098926	17,64
345,63028	-0,003233	-0,0032	0,311067	-5,844706	6,08	957,1511446509	17,7241
345,63028	-0,003236	-0,003202	0,311067	-5,844706	6,09	959,4246628093	17,8084
346,32431	-0,003236	-0,003202	0,311692	-5,862941	6,1	964,6339278676	17,8929
346,32431	-0,003236	-0,003202	0,311692	-5,862941	6,11	966,9143863259	17,9776
347,018341	-0,003237	-0,003201	0,312317	-5,882941	6,12	972,1444765342	18,0625
347,018341	-0,003236	-0,003201	0,312317	-5,882941	6,13	974,4318753025	18,1476
349,100464	-0,003236	-0,003201	0,31419	-5,902059	6,14	985,6099392808	18,2329
349,100464	-0,003233	-0,003202	0,31419	-5,902059	6,15	987,9181592792	18,3184
349,794495	-0,003235	-0,003202	0,314815	-5,920882	6,16	993,2037722675	18,4041
349,794495	-0,003236	-0,003201	0,314815	-5,920882	6,17	995,5189325758	18,49
349,100464	-0,003233	-0,003201	0,31419	-5,940294	6,18	994,8428192741	18,5761
349,100464	-0,003233	-0,0032	0,31419	-5,940294	6,19	997,1510392724	18,6624
348,406433	-0,003236	-0,003201	0,313566	-5,960882	6,2	996,4541050407	18,7489
348,406433	-0,003235	-0,003201	0,313566	-5,960882	6,21	998,7553847291	18,8356
349,794495	-0,003235	-0,0032	0,314815	-5,980294	6,22	1007,0947341174	18,9225
349,794495	-0,003233	-0,003202	0,314815	-5,980294	6,23	1009,4098944257	19,0096
349,794495	-0,003236	-0,003198	0,314815	-5,999118	6,24	1011,725054734	19,0969
349,794495	-0,003235	-0,003202	0,314815	-6,017353	6,25	1014,0402150423	19,1844
352,570648	-0,003233	-0,003203	0,317314	-6,017353	6,26	1028,5426870206	19,2721
352,570648	-0,003235	-0,003201	0,317314	-6,037059	6,27	1030,885608859	19,36
351,876617	-0,003237	-0,003201	0,316689	-6,037059	6,28	1030,1678539873	19,4481
353,264679	-0,003233	-0,003201	0,317938	-6,056177	6,29	1038,6390695556	19,5364
353,264679	-0,003236	-0,003202	0,317938	-6,056177	6,3	1040,9889317039	19,6249
353,264679	-0,003233	-0,003201	0,317938	-6,075294	6,31	1043,3387938522	19,7136
353,264679	-0,003233	-0,003202	0,317938	-6,075294	6,32	1045,6886560005	19,8025
354,65274	-0,003235	-0,003201	0,319187	-6,093823	6,33	1054,2292702089	19,8916
354,65274	-0,003236	-0,003201	0,319187	-6,093823	6,34	1056,5930129672	19,9809
353,95871	-0,003236	-0,003201	0,318563	-6,113529	6,35	1055,8475013255	20,0704
353,95871	-0,003235	-0,003201	0,318563	-6,113529	6,36	1058,2043037838	20,1601
355,346802	-0,003235	-0,003202	0,319812	-6,132059	6,37	1066,8075202421	20,25
355,346802	-0,003237	-0,003201	0,319812	-6,132059	6,38	1069,1782036204	20,3401
356,040833	-0,003235	-0,0032	0,320437	-6,151765	6,39	1074,6859071187	20,4304
356,040833	-0,003236	-0,0032	0,320437	-6,151765	6,4	1077,0635308071	20,5209
355,346802	-0,003235	-0,0032	0,319812	-6,171176	6,41	1076,2902537554	20,6116
355,346802	-0,003236	-0,003201	0,319812	-6,171176	6,42	1078,6609371337	20,7025
356,040833	-0,003235	-0,003202	0,320437	-6,190294	6,43	1084,196401872	20,7936
356,040833	-0,003236	-0,003201	0,320437	-6,190294	6,44	1086,5740255603	20,8849
358,122925	-0,003235	-0,003201	0,322311	-6,210294	6,45	1098,4876306086	20,9764
358,122925	-0,003235	-0,003202	0,322311	-6,210294	6,46	1100,886075217	21,0681
360,205048	-0,003233	-0,0032	0,324185	-6,228824	6,47	1112,8622856253	21,16
360,205048	-0,003233	-0,0032	0,324185	-6,247647	6,48	1115,2815514636	21,2521
360,205048	-0,003237	-0,003202	0,324185	-6,247647	6,49	1117,7008173019	21,3444
360,899078	-0,003236	-0,0032	0,324809	-6,26647	6,5	1123,3334420402	21,4369
360,899078	-0,003233	-0,003201	0,324809	-6,26647	6,51	1125,7596481785	21,5296
360,899078	-0,003233	-0,003201	0,324809	-6,285588	6,52	1128,1858543168	21,6225
360,899078	-0,003235	-0,003202	0,324809	-6,285588	6,53	1130,6120604552	21,7156
360,899078	-0,003235	-0,0032	0,324809	-6,305294	6,54	1133,0382665935	21,8089
360,899078	-0,003239	-0,003202	0,324809	-6,305294	6,55	1135,4644727318	21,9024
360,899078	-0,003236	-0,003201	0,324809	-6,324412	6,56	1137,8906788701	21,9961
360,899078	-0,003238	-0,003202	0,324809	-6,324412	6,57	1140,3168850084	22,09
361,593109	-0,003235	-0,003198	0,325434	-6,343235	6,58	1146,0119771567	22,1841
361,593109	-0,003237	-0,003201	0,325434	-6,343235	6,59	1148,4451236051	22,2784
362,981201	-0,003236	-0,0032	0,326683	-6,362941	6,6	1157,4439452134	22,3729
362,981201	-0,003232	-0,003201	0,326683	-6,362941	6,61	1159,8909725817	22,4676
365,063293	-0,003232	-0,0032	0,328557	-6,381765	6,62	1172,22793695	22,5625
365,063293	-0,003236	-0,003201	0,328557	-6,381765	6,63	1174,6957852383	22,6576
364,369263	-0,003237	-0,003202	0,327932	-6,400588	6,64	1173,8531104266	22,7529
364,369263	-0,003235	-0,003201	0,327932	-6,400588	6,65	1176,314018415	22,8484
366,451385	-0,003235	-0,0032	0,329806	-6,420882	6,66	1188,7482907833	22,9441
366,451385	-0,003236	-0,0032	0,329806	-6,420882	6,67	1191,2300199916	23,04
367,145416	-0,003236	-0,003202	0,330431	-6,44	6,68	1197,0500383099	23,1361
367,145416	-0,003235	-0,003201	0,330431	-6,44	6,69	1199,5387078282	23,2324
367,145416	-0,003235	-0,003201	0,330431	-6,459706	6,7	1202,0273773465	23,3289
367,145416	-0,003236	-0,003201	0,330431	-6,459706	6,71	1204,5160468648	23,4256
367,839447	-0,003233	-0,003201	0,331055	-6,478824	6,72	1210,3707667332	23,5225
367,839447	-0,003235	-0,003201	0,331055	-6,478824	6,73	1212,8663765615	23,6196
367,839447	-0,003237	-0,0032	0,331055	-6,498529	6,74	1215,3619863898	23,7169
367,839447	-0,003237	-0,003202	0,331055	-6,517353	6,75	1217,8575962181	23,8144
369,92157	-0,003236	-0,003202	0,332929	-6,517353	6,76	1230,5347875164	23,9121
369,92157	-0,003236	-0,003203	0,332929	-6,537059	6,77	1233,0512185747	24,01
369,227509	-0,003237	-0,003202	0,332305	-6,537059	6,78	1232,1598101231	24,1081
369,227509	-0,003236	-0,003201	0,332305	-6,556177	6,79	1234,6693005714	24,2064
369,92157	-0,003238	-0,003201	0,332929	-6,556177	6,8	1240,6005117497	24,3049
369,92157	-0,003237	-0,003202	0,332929	-6,574706	6,81	1243,116942808	24,4036
369,92157	-0,003236	-0,0032	0,332929	-6,574706	6,82	1245,6333738663	24,5025
372,697693	-0,003235	-0,003202	0,335428	-6,593823	6,83	1261,9193750046	24,6016
372,697693	-0,003238	-0,0032	0,335428	-6,593823	6,84	1264,463567293	24,7009
371,309631	-0,003237	-0,003201	0,334179	-6,613235	6,85	1260,0952108213	24,8004
371,309631	-0,003235	-0,0032	0,334179	-6,613235	6,86	1262,6255224896	24,9001
374,085785	-0,003236	-0,003201	0,336677	-6,632353	6,87	1279,0366041579	25
374,085785	-0,003235	-0,003202	0,336677	-6,632353	6,88	1281,5946773662	25,1001
374,085785	-0,003236	-0,003201	0,336677	-6,651765	6,89	1284,1527505745	25,2004
374,085785	-0,003235	-0,003201	0,336677	-6,651765	6,9	1286,7108237828	25,3009
372,697693	-0,003235	-0,0032	0,335428	-6,670882	6,91	1282,2729133112	25,4016
372,697693	-0,003233	-0,0032	0,335428	-6,670882	6,92	1284,8171055995	25,5025
376,167877	-0,003233	-0,003202	0,338551	-6,690294	6,93	1304,9204289278	25,6036
376,167877	-0,003237	-0,003201	0,338551	-6,690294	6,94	1307,4993230561	25,7049
374,779816	-0,003236	-0,0032	0,337302	-6,71	6,95	1303,0268673044	25,8064
374,779816	-0,003237	-0,003201	0,337302	-6,71	6,96	1305,5918808227	25,9081
375,473846	-0,003235	-0,003201	0,337926	-6,73	6,97	1311,6964473411	26,01
375,473846	-0,003236	-0,003202	0,337926	-6,73	6,98	1314,2684011594	26,1121
374,779816	-0,003235	-0,0032	0,337302	-6,748235	6,99	1313,2869213777	26,2144
374,779816	-0,003235	-0,003198	0,337302	-6,767353	7	1315,851934896	26,3169
374,085785	-0,003236	-0,003202	0,336677	-6,767353	7,01	1314,8496290743	26,4196
374,085785	-0,003235	-0,003202	0,336677	-6,785882	7,02	1317,4077022826	26,5225
376,861938	-0,003237	-0,003201	0,339176	-6,785882	7,03	1334,290724971	26,6256
378,25	-0,003237	-0,003201	0,340425	-6,805588	7,04	1344,0528402493	26,7289
378,25	-0,003233	-0,003201	0,340425	-6,805588	7,05	1346,6525556076	26,8324
377,555969	-0,003236	-0,0032	0,3398	-6,825	7,06	1345,6502500759	26,9361
377,555969	-0,003237	-0,0032	0,3398	-6,825	7,07	1348,2430251242	27,04
377,555969	-0,003235	-0,003202	0,3398	-6,843823	7,08	1350,8358001725	27,1441
377,555969	-0,003236	-0,0032	0,3398	-6,843823	7,09	1353,4285752208	27,2484
380,332123	-0,003232	-0,003201	0,342299	-6,862941	7,1	1370,5406356892	27,3529
380,332123	-0,003236	-0,003201	0,342299	-6,862941	7,11	1373,1611722775	27,4576
381,720184	-0,003235	-0,0032	0,343548	-6,882647	7,12	1383,0690291158	27,5625
381,720184	-0,003236	-0,003201	0,343548	-6,882647	7,13	1385,7034463141	27,6676
381,026154	-0,003236	-0,003202	0,342924	-6,901471	7,14	1384,6803254124	27,7729
381,026154	-0,003235	-0,0032	0,342924	-6,901471	7,15	1387,3078023107	27,8784
381,026154	-0,003237	-0,003201	0,342924	-6,920294	7,16	1389,9352792091	27,9841
381,026154	-0,003236	-0,003202	0,342924	-6,920294	7,17	1392,5627561074	28,09
382,414215	-0,003236	-0,003201	0,344173	-6,94	7,18	1402,5608369157	28,1961
382,414215	-0,003236	-0,003201	0,344173	-6,94	7,19	1405,202194424	28,3024
381,720184	-0,003233	-0,003201	0,343548	-6,959412	7,2	1404,1443667023	28,4089
381,720184	-0,003236	-0,003201	0,343548	-6,959412	7,21	1406,7787839006	28,5156
383,108246	-0,003236	-0,003202	0,344797	-6,978529	7,22	1416,839332799	28,6225
383,108246	-0,003235	-0,003201	0,344797	-6,978529	7,23	1419,4876306173	28,7296
383,108246	-0,003236	-0,0032	0,344797	-6,998235	7,24	1422,1359284356	28,8369
383,108246	-0,003236	-0,0032	0,344797	-7,017059	7,25	1424,7842262539	28,9444
383,108246	-0,003236	-0,003201	0,344797	-7,017059	7,26	1427,4325240722	29,0521
383,108246	-0,003235	-0,003201	0,344797	-7,03647	7,27	1430,0808218905	29,16
385,190369	-0,003237	-0,003196	0,346671	-7,03647	7,28	1443,9934051388	29,2681
384,496338	-0,003236	-0,003201	0,346047	-7,055588	7,29	1442,9008761672	29,3764
384,496338	-0,003235	-0,003201	0,346047	-7,055588	7,3	1445,5630549055	29,4849
385,884399	-0,003236	-0,003201	0,347296	-7,073823	7,31	1455,7762854838	29,5936
385,884399	-0,003238	-0,0032	0,347296	-7,073823	7,32	1458,4523448321	29,7025
384,496338	-0,003236	-0,003201	0,346047	-7,093235	7,33	1453,5495911204	29,8116
384,496338	-0,003233	-0,003201	0,346047	-7,093235	7,34	1456,2117698587	29,9209
385,190369	-0,003235	-0,0032	0,346671	-7,112647	7,35	1462,6772384771	30,0304
385,190369	-0,003238	-0,003202	0,346671	-7,112647	7,36	1465,3463575254	30,1401
386,57843	-0,003236	-0,0032	0,347921	-7,131471	7,37	1475,6498120737	30,25
386,57843	-0,003235	-0,003201	0,347921	-7,131471	7,38	1478,332811732	30,3601
385,190369	-0,003236	-0,003201	0,346671	-7,150294	7,39	1473,3537146703	30,4704
385,190369	-0,003235	-0,003202	0,346671	-7,150294	7,4	1476,0228337186	30,5809
387,272491	-0,003236	-0,003201	0,348545	-7,169706	7,41	1490,2269086469	30,6916
387,272491	-0,003235	-0,003201	0,348545	-7,169706	7,42	1492,9168489153	30,8025
387,966522	-0,003235	-0,0032	0,34917	-7,189706	7,43	1499,4656015436	30,9136
387,966522	-0,003236	-0,003201	0,34917	-7,189706	7,44	1502,1624821219	31,0249
389,354584	-0,003236	-0,003202	0,350419	-7,209412	7,45	1512,6047486602	31,1364
389,354584	-0,003237	-0,0032	0,350419	-7,209412	7,46	1515,3155098585	31,2481
389,354584	-0,003236	-0,003202	0,350419	-7,228235	7,47	1518,0262710568	31,36
389,354584	-0,003235	-0,0032	0,350419	-7,247059	7,48	1520,7370322552	31,4721
389,354584	-0,003237	-0,003202	0,350419	-7,247059	7,49	1523,4477934535	31,5844
389,354584	-0,003236	-0,003202	0,350419	-7,266177	7,5	1526,1585546518	31,6969
390,048615	-0,003236	-0,0032	0,351044	-7,266177	7,51	1532,7836506901	31,8096
390,742676	-0,003237	-0,003201	0,351668	-7,285	7,52	1539,4227968484	31,9225
390,742676	-0,003235	-0,0032	0,351668	-7,285	7,53	1542,1474389667	32,0356
390,048615	-0,003235	-0,003202	0,351044	-7,304706	7,54	1540,9367552151	32,1489
390,048615	-0,003235	-0,003202	0,351044	-7,304706	7,55	1543,6544567234	32,2624
390,742676	-0,003235	-0,0032	0,351668	-7,323823	7,56	1550,3213653217	32,3761
390,742676	-0,003235	-0,003202	0,351668	-7,323823	7,57	1553,04600744	32,49
392,130737	-0,003235	-0,0032	0,352918	-7,342941	7,58	1563,6964778683	32,6041
392,130737	-0,003236	-0,003202	0,352918	-7,342941	7,59	1566,4350005966	32,7184
392,130737	-0,003235	-0,0032	0,352918	-7,362059	7,6	1569,1735233249	32,8329
392,130737	-0,003235	-0,003201	0,352918	-7,362059	7,61	1571,9120460533	32,9476
392,824768	-0,003235	-0,0032	0,353542	-7,381471	7,62	1578,6412470316	33,0625
392,824768	-0,003236	-0,003202	0,353542	-7,381471	7,63	1581,3867100699	33,1776
394,21283	-0,003237	-0,0032	0,354792	-7,400294	7,64	1592,1412908482	33,2929
394,21283	-0,003235	-0,003201	0,354792	-7,400294	7,65	1594,9006345065	33,4084
393,518799	-0,003236	-0,003198	0,354167	-7,419706	7,66	1593,6415386748	33,5241
393,518799	-0,003232	-0,003204	0,354167	-7,419706	7,67	1596,3939420232	33,64
394,21283	-0,003233	-0,003201	0,354792	-7,439412	7,68	1603,1786654815	33,7561
394,21283	-0,003236	-0,003202	0,354792	-7,439412	7,69	1605,9380091398	33,8724
394,906891	-0,003236	-0,003202	0,355416	-7,459412	7,7	1612,7437284281	33,9889
394,906891	-0,003236	-0,003202	0,355416	-7,459412	7,71	1615,5100126964	34,1056
395,600922	-0,003236	-0,003198	0,356041	-7,479412	7,72	1622,3363783147	34,2225
395,600922	-0,003236	-0,0032	0,356041	-7,479412	7,73	1625,1096028931	34,3396
395,600922	-0,003235	-0,0032	0,356041	-7,499706	7,74	1627,8828274714	34,4569
395,600922	-0,003236	-0,003201	0,356041	-7,499706	7,75	1630,6560520497	34,5744
394,906891	-0,003236	-0,003202	0,355416	-7,519706	7,76	1629,341434038	34,6921
394,906891	-0,003233	-0,003202	0,355416	-7,519706	7,77	1632,1077183063	34,81
396,294952	-0,003236	-0,003203	0,356665	-7,539706	7,78	1643,0774430846	34,9281
396,294952	-0,003233	-0,0032	0,356665	-7,539706	7,79	1645,8576079629	35,0464
396,988983	-0,003235	-0,003201	0,35729	-7,559412	7,8	1652,7533766713	35,1649
396,988983	-0,003237	-0,003202	0,35729	-7,559412	7,81	1655,5404818596	35,2836
396,294952	-0,003236	-0,0032	0,356665	-7,579412	7,82	1654,1981025979	35,4025
396,294952	-0,003236	-0,003198	0,356665	-7,579412	7,83	1656,9782674762	35,5216
396,988983	-0,003235	-0,0032	0,35729	-7,597941	7,84	1663,9017974245	35,6409
396,988983	-0,003237	-0,003203	0,35729	-7,616765	7,85	1666,6889026128	35,7604
397,683014	-0,003237	-0,003202	0,357915	-7,616765	7,86	1673,6332534912	35,8801
397,683014	-0,003235	-0,003201	0,357915	-7,635588	7,87	1676,4272989895	36
398,377075	-0,003236	-0,003201	0,358539	-7,635588	7,88	1683,3926510978	36,1201
399,071106	-0,003235	-0,003201	0,359164	-7,654706	7,89	1690,3717038261	36,2404
399,071106	-0,003236	-0,0032	0,359164	-7,654706	7,9	1693,1796302444	36,3609
399,071106	-0,003233	-0,003201	0,359164	-7,674118	7,91	1695,9875566627	36,4816
399,071106	-0,003236	-0,003201	0,359164	-7,674118	7,92	1698,7954830811	36,6025
399,071106	-0,003236	-0,003201	0,359164	-7,692941	7,93	1701,6034094994	36,7236
399,071106	-0,003235	-0,003201	0,359164	-7,692941	7,94	1704,4113359177	36,8449
399,765137	-0,003235	-0,0032	0,359789	-7,712353	7,95	1711,438970816	36,9664
399,765137	-0,003235	-0,003201	0,359789	-7,712353	7,96	1714,2538375443	37,0881
399,765137	-0,003236	-0,003202	0,359789	-7,731176	7,97	1717,0687042726	37,21
399,765137	-0,003236	-0,003198	0,359789	-7,731176	7,98	1719,8835710009	37,3321
401,84726	-0,003235	-0,0032	0,361663	-7,750588	7,99	1735,4410304893	37,4544
401,84726	-0,003233	-0,003202	0,361663	-7,750588	8	1738,2767184476	37,5769
401,153198	-0,003235	-0,0032	0,361038	-7,770882	8,01	1736,8508657259	37,6996
401,153198	-0,003233	-0,003201	0,361038	-7,770882	8,02	1739,6796130642	37,8225
402,54129	-0,003235	-0,003201	0,362287	-7,790294	8,03	1751,0590071225	37,9456
402,54129	-0,003236	-0,003202	0,362287	-7,790294	8,04	1753,9016353808	38,0689
401,153198	-0,003236	-0,003202	0,361038	-7,809706	8,05	1748,1658550792	38,1924
401,153198	-0,003236	-0,0032	0,361038	-7,809706	8,06	1750,9946024175	38,3161
401,84726	-0,003233	-0,003201	0,361663	-7,829412	8,07	1758,1265341558	38,44
401,84726	-0,003235	-0,0032	0,361663	-7,829412	8,08	1760,9622221141	38,5641
403,235321	-0,003235	-0,003201	0,362912	-7,849412	8,09	1772,4316494924	38,6884
403,235321	-0,003236	-0,003201	0,362912	-7,849412	8,1	1775,2812180607	38,8129
401,84726	-0,003236	-0,003201	0,361663	-7,869118	8,11	1769,4692859891	38,9376
401,84726	-0,003233	-0,003201	0,361663	-7,869118	8,12	1772,3049739474	39,0625
404,623383	-0,003235	-0,003201	0,364161	-7,889412	8,13	1792,5191918857	39,1876
404,623383	-0,003236	-0,003201	0,364161	-7,889412	8,14	1795,382641074	39,3129
402,54129	-0,003236	-0,003201	0,362287	-7,907647	8,15	1785,1705462223	39,4384
402,54129	-0,003236	-0,003202	0,362287	-7,926764	8,16	1788,0131744806	39,5641
404,623383	-0,003236	-0,003202	0,364161	-7,926764	8,17	1803,9729886389	39,69
404,623383	-0,003235	-0,003201	0,364161	-7,945588	8,18	1806,8364378273	39,8161
403,235321	-0,003232	-0,003202	0,362912	-7,945588	8,19	1800,9273351756	39,9424
403,235321	-0,003233	-0,003201	0,362912	-7,965	8,2	1803,7769037439	40,0689
403,929352	-0,003236	-0,003202	0,363536	-7,965	8,21	1811,0266288522	40,1956
403,929352	-0,003235	-0,003201	0,363536	-7,984412	8,22	1813,8831377305	40,3225
403,929352	-0,003235	-0,003201	0,363536	-7,984412	8,23	1816,7396466088	40,4496
403,929352	-0,003233	-0,003203	0,363536	-8,002941	8,24	1819,5961554872	40,5769
403,929352	-0,003237	-0,003201	0,363536	-8,002941	8,25	1822,4526643655	40,7044
405,317444	-0,003237	-0,003201	0,364786	-8,022647	8,26	1834,1790811238	40,8321
405,317444	-0,003236	-0,003201	0,364786	-8,022647	8,27	1837,0494709221	40,96
405,317444	-0,003233	-0,0032	0,364786	-8,041764	8,28	1839,9198607204	41,0881
405,317444	-0,003236	-0,003203	0,364786	-8,041764	8,29	1842,7902505187	41,2164
404,623383	-0,003235	-0,003201	0,364161	-8,060883	8,3	1841,197828087	41,3449
404,623383	-0,003236	-0,0032	0,364161	-8,060883	8,31	1844,0612772754	41,4736
406,705505	-0,003236	-0,003201	0,366035	-8,079706	8,32	1860,3544133637	41,6025
406,705505	-0,003236	-0,0032	0,366035	-8,079706	8,33	1863,238683772	41,7316
406,705505	-0,003235	-0,003202	0,366035	-8,099412	8,34	1866,1229541803	41,8609
406,705505	-0,003236	-0,003201	0,366035	-8,099412	8,35	1869,0072245886	41,9904
407,399536	-0,003236	-0,003201	0,36666	-8,119118	8,36	1876,3957561869	42,1201
407,399536	-0,003236	-0,0032	0,36666	-8,119118	8,37	1879,2869669053	42,25
406,705505	-0,003233	-0,003198	0,366035	-8,139117	8,38	1877,6600358136	42,3801
406,705505	-0,003236	-0,003202	0,366035	-8,139117	8,39	1880,5443062219	42,5104
407,399536	-0,003236	-0,003201	0,36666	-8,159118	8,4	1887,9605990602	42,6409
407,399536	-0,003236	-0,003201	0,36666	-8,159118	8,41	1890,8518097785	42,7716
407,399536	-0,003233	-0,003202	0,36666	-8,178823	8,42	1893,7430204968	42,9025
407,399536	-0,003235	-0,003201	0,36666	-8,178823	8,43	1896,6342312152	43,0336
408,787628	-0,003235	-0,003201	0,367909	-8,197941	8,44	1908,6452063735	43,1649
408,787628	-0,003235	-0,0032	0,367909	-8,216471	8,45	1911,5502980118	43,2964
408,787628	-0,003235	-0,0032	0,367909	-8,216471	8,46	1914,4553896501	43,4281
408,787628	-0,003237	-0,003201	0,367909	-8,235588	8,47	1917,3604812884	43,56
408,787628	-0,003237	-0,003201	0,367909	-8,235588	8,48	1920,2655729267	43,6921
408,093567	-0,003235	-0,003201	0,367284	-8,254705	8,49	1918,575980745	43,8244
408,093567	-0,003236	-0,003201	0,367284	-8,254705	8,5	1921,4741317734	43,9569
408,093567	-0,003236	-0,003201	0,367284	-8,272942	8,51	1924,3722828017	44,0896
408,093567	-0,003236	-0,0032	0,367284	-8,272942	8,52	1927,27043383	44,2225
408,787628	-0,003236	-0,003198	0,367909	-8,292353	8,53	1934,7910311183	44,3556
408,787628	-0,003235	-0,0032	0,367909	-8,292353	8,54	1937,6961227566	44,4889
408,787628	-0,003236	-0,003201	0,367909	-8,311765	8,55	1940,6012143949	44,6224
408,787628	-0,003237	-0,003201	0,367909	-8,311765	8,56	1943,5063060333	44,7561
408,787628	-0,003236	-0,003198	0,367909	-8,330588	8,57	1946,4113976716	44,89
408,787628	-0,003233	-0,003201	0,367909	-8,330588	8,58	1949,3164893099	45,0241
409,481659	-0,003233	-0,003201	0,368533	-8,350294	8,59	1956,8854692682	45,1584
409,481659	-0,003236	-0,003203	0,368533	-8,350294	8,6	1959,7975012165	45,2929
409,481659	-0,003233	-0,003201	0,368533	-8,369706	8,61	1962,7095331648	45,4276
409,481659	-0,003235	-0,003201	0,368533	-8,369706	8,62	1965,6215651132	45,5625
409,481659	-0,003236	-0,003201	0,368533	-8,389117	8,63	1968,5335970615	45,6976
409,481659	-0,003235	-0,003203	0,368533	-8,389117	8,64	1971,4456290098	45,8329
410,86972	-0,003233	-0,003202	0,369783	-8,407647	8,65	1983,7687145381	45,9684
410,86972	-0,003235	-0,003201	0,369783	-8,426471	8,66	1986,6946270964	46,1041
409,481659	-0,003235	-0,003201	0,368533	-8,426471	8,67	1980,1817248547	46,24
409,481659	-0,003235	-0,0032	0,368533	-8,445588	8,68	1983,093756803	46,3761
410,86972	-0,003235	-0,003201	0,369783	-8,445588	8,69	1995,4723647714	46,5124
410,86972	-0,003233	-0,003201	0,369783	-8,464412	8,7	1998,3982773297	46,6489
410,86972	-0,003236	-0,003203	0,369783	-8,464412	8,71	2001,324189888	46,7856
410,17569	-0,003233	-0,0032	0,369158	-8,483824	8,72	1999,4959969463	46,9225
410,17569	-0,003235	-0,003202	0,369158	-8,483824	8,73	2002,4149692046	47,0596
410,86972	-0,003235	-0,003202	0,369783	-8,503235	8,74	2010,1019275629	47,1969
410,86972	-0,003235	-0,003202	0,369783	-8,503235	8,75	2013,0278401213	47,3344
411,563751	-0,003238	-0,003201	0,370407	-8,522353	8,76	2020,7356262696	47,4721
411,563751	-0,003233	-0,0032	0,370407	-8,522353	8,77	2023,6684791379	47,61
410,86972	-0,003233	-0,003202	0,369783	-8,541471	8,78	2021,8055777962	47,7481
410,86972	-0,003233	-0,003201	0,369783	-8,541471	8,79	2024,7314903545	47,8864
411,563751	-0,003236	-0,003202	0,370407	-8,560588	8,8	2032,4670377428	48,0249
411,563751	-0,003235	-0,003201	0,370407	-8,560588	8,81	2035,3998906112	48,1636
411,563751	-0,003237	-0,0032	0,370407	-8,579706	8,82	2038,3327434795	48,3025
411,563751	-0,003235	-0,003201	0,370407	-8,579706	8,83	2041,2655963478	48,4416
411,563751	-0,003238	-0,0032	0,370407	-8,598824	8,84	2044,1984492161	48,5809
411,563751	-0,003235	-0,003202	0,370407	-8,598824	8,85	2047,1313020844	48,7204
412,951843	-0,003233	-0,003203	0,371657	-8,618824	8,86	2059,7669180327	48,8601
412,951843	-0,003233	-0,003198	0,371657	-8,618824	8,87	2062,713651821	49
412,257812	-0,003233	-0,003201	0,371032	-8,638824	8,88	2060,7952282994	49,1401
412,257812	-0,003236	-0,003201	0,371032	-8,638824	8,89	2063,7350217777	49,2804
413,645874	-0,003236	-0,003201	0,372281	-8,659118	8,9	2076,432891116	49,4209
413,645874	-0,003236	-0,0032	0,372281	-8,659118	8,91	2079,3865652143	49,5616
412,951843	-0,003236	-0,0032	0,371657	-8,679117	8,92	2077,4473207626	49,7025
412,951843	-0,003236	-0,003201	0,371657	-8,679117	8,93	2080,3940545509	49,8436
413,645874	-0,003235	-0,003202	0,372281	-8,699411	8,94	2088,2475875093	49,9849
413,645874	-0,003235	-0,0032	0,372281	-8,699411	8,95	2091,2012616076	50,1264
415,033936	-0,003235	-0,0032	0,373531	-8,719118	8,96	2103,9962952859	50,2681
415,033936	-0,003235	-0,003201	0,373531	-8,719118	8,97	2106,9638500042	50,41
414,339905	-0,003236	-0,003201	0,372906	-8,739118	8,98	2104,9968443125	50,5521
414,339905	-0,003236	-0,0032	0,372906	-8,739118	8,99	2107,9574587208	50,6944
415,727997	-0,003235	-0,003201	0,374155	-8,758235	9	2120,8151690891	50,8369
415,727997	-0,003238	-0,003201	0,374155	-8,758235	9,01	2123,7896644175	50,9796
414,339905	-0,003238	-0,003201	0,372906	-8,778529	9,02	2116,8393019458	51,1225
414,339905	-0,003235	-0,003201	0,372906	-8,778529	9,03	2119,7999163541	51,2656
414,339905	-0,003235	-0,003201	0,372906	-8,797059	9,04	2122,7605307624	51,4089
414,339905	-0,003236	-0,003201	0,372906	-8,815883	9,05	2125,7211451707	51,5524
415,033936	-0,003236	-0,003201	0,373531	-8,815883	9,06	2133,671842469	51,6961
415,033936	-0,003236	-0,003201	0,373531	-8,835	9,07	2136,6393971874	51,84
414,339905	-0,003235	-0,003202	0,372906	-8,835	9,08	2134,6029883957	51,9841
414,339905	-0,003235	-0,003202	0,372906	-8,854706	9,09	2137,563602804	52,1284
415,727997	-0,003235	-0,003202	0,374155	-8,854706	9,1	2150,5601223723	52,2729
415,033936	-0,003235	-0,003202	0,373531	-8,873529	9,11	2148,5096160606	52,4176
415,033936	-0,003237	-0,003202	0,373531	-8,873529	9,12	2151,4771707789	52,5625
417,116058	-0,003237	-0,003202	0,375404	-8,892647	9,13	2169,5609312173	52,7076
417,116058	-0,003235	-0,0032	0,375404	-8,892647	9,14	2172,5493071556	52,8529
416,422028	-0,003235	-0,0032	0,37478	-8,911177	9,15	2170,4851446939	52,9984
416,422028	-0,003236	-0,0032	0,37478	-8,911177	9,16	2173,4665803322	53,1441
415,727997	-0,003236	-0,0032	0,374155	-8,930294	9,17	2171,3815896705	53,29
415,727997	-0,003235	-0,003202	0,374155	-8,930294	9,18	2174,3560849988	53,4361
415,727997	-0,003235	-0,003202	0,374155	-8,949706	9,19	2177,3305803271	53,5824
415,727997	-0,003235	-0,003202	0,374155	-8,949706	9,2	2180,3050756555	53,7289
415,727997	-0,003235	-0,003202	0,374155	-8,968823	9,21	2183,2795709838	53,8756
415,727997	-0,003233	-0,003201	0,374155	-8,968823	9,22	2186,2540663121	54,0225
417,116058	-0,003236	-0,003201	0,375404	-8,988529	9,23	2199,4446906004	54,1696
417,116058	-0,003235	-0,003201	0,375404	-8,988529	9,24	2202,4330665387	54,3169
416,422028	-0,003236	-0,0032	0,37478	-9,008235	9,25	2200,299501077	54,4644
416,422028	-0,003236	-0,003201	0,37478	-9,008235	9,26	2203,2809367154	54,6121
416,422028	-0,003236	-0,003201	0,37478	-9,027353	9,27	2206,2623723537	54,76
416,422028	-0,003236	-0,003203	0,37478	-9,027353	9,28	2209,243807992	54,9081
416,422028	-0,003235	-0,003202	0,37478	-9,047059	9,29	2212,2252436303	55,0564
416,422028	-0,003235	-0,003202	0,37478	-9,065883	9,3	2215,2066792686	55,2049
419,198151	-0,003235	-0,003198	0,377278	-9,065883	9,31	2238,8424700269	55,3536
419,198151	-0,003233	-0,003201	0,377278	-9,084706	9,32	2241,8516668953	55,5025
418,50412	-0,003233	-0,0032	0,376654	-9,084706	9,33	2239,6833925036	55,6516
418,50412	-0,003233	-0,0032	0,376654	-9,104117	9,34	2242,6856490619	55,8009
417,116058	-0,003236	-0,003201	0,375404	-9,104117	9,35	2235,3052018602	55,9504
417,116058	-0,003235	-0,003201	0,375404	-9,122941	9,36	2238,2935777985	56,1001
417,116058	-0,003233	-0,003198	0,375404	-9,122941	9,37	2241,2819537368	56,25
417,116058	-0,003233	-0,003202	0,375404	-9,142058	9,38	2244,2703296751	56,4001
417,116058	-0,003233	-0,003201	0,375404	-9,142058	9,39	2247,2587056135	56,5504
418,50412	-0,003235	-0,003201	0,376654	-9,16147	9,4	2260,6991884118	56,7009
418,50412	-0,003237	-0,003202	0,376654	-9,16147	9,41	2263,7014449701	56,8516
419,198151	-0,003235	-0,003202	0,377278	-9,180882	9,42	2271,9436355784	57,0025
419,198151	-0,003235	-0,003202	0,377278	-9,180882	9,43	2274,9528324467	57,1536
420,586243	-0,003236	-0,003201	0,378528	-9,200294	9,44	2288,469885755	57,3049
420,586243	-0,003233	-0,003202	0,378528	-9,200294	9,45	2291,4929635434	57,4564
419,198151	-0,003235	-0,003202	0,377278	-9,219118	9,46	2283,9804230517	57,6081
419,198151	-0,003236	-0,003201	0,377278	-9,219118	9,47	2286,98961992	57,76
417,810089	-0,003236	-0,0032	0,376029	-9,238529	9,48	2279,4356649683	57,9121
417,810089	-0,003236	-0,003201	0,376029	-9,238529	9,49	2282,4309812166	58,0644
418,50412	-0,003236	-0,0032	0,376654	-9,258235	9,5	2290,7217539949	58,2169
418,50412	-0,003235	-0,0032	0,376654	-9,258235	9,51	2293,7240105533	58,3696
417,116058	-0,003235	-0,003202	0,375404	-9,276765	9,52	2286,1075928116	58,5225
417,116058	-0,003235	-0,003201	0,375404	-9,276765	9,53	2289,0959687499	58,6756
418,50412	-0,003235	-0,003203	0,376654	-9,296764	9,54	2302,7307802282	58,8289
418,50412	-0,003235	-0,003201	0,376654	-9,315	9,55	2305,7330367865	58,9824
419,198151	-0,003235	-0,0032	0,377278	-9,315	9,56	2314,0723917348	59,1361
419,198151	-0,003238	-0,003202	0,377278	-9,334412	9,57	2317,0815886031	59,29
419,198151	-0,003233	-0,003203	0,377278	-9,334412	9,58	2320,0907854715	59,4441
419,198151	-0,003235	-0,0032	0,377278	-9,353529	9,59	2323,0999823398	59,5984
419,198151	-0,003233	-0,003201	0,377278	-9,353529	9,6	2326,1091792081	59,7529
419,198151	-0,003235	-0,0032	0,377278	-9,372941	9,61	2329,1183760764	59,9076
419,198151	-0,003235	-0,0032	0,377278	-9,372941	9,62	2332,1275729447	60,0625
419,198151	-0,003238	-0,003201	0,377278	-9,391471	9,63	2335,136769813	60,2176
419,198151	-0,003236	-0,003202	0,377278	-9,391471	9,64	2338,1459666814	60,3729
418,50412	-0,003232	-0,0032	0,376654	-9,410295	9,65	2335,7556023697	60,5284
418,50412	-0,003236	-0,003201	0,376654	-9,410295	9,66	2338,757858928	60,6841
420,586243	-0,003235	-0,003202	0,378528	-9,429412	9,67	2358,0006748863	60,84
420,586243	-0,003235	-0,003202	0,378528	-9,429412	9,68	2361,0237526746	60,9961
421,280273	-0,003233	-0,003201	0,379152	-9,448824	9,69	2369,4741450629	61,1524
421,280273	-0,003235	-0,003203	0,379152	-9,448824	9,7	2372,5041631512	61,3089
421,280273	-0,003236	-0,003202	0,379152	-9,467941	9,71	2375,5341812396	61,4656
421,280273	-0,003235	-0,003201	0,379152	-9,467941	9,72	2378,5641993279	61,6225
421,974304	-0,003235	-0,003202	0,379777	-9,488235	9,73	2387,0493010762	61,7796
421,974304	-0,003235	-0,0032	0,379777	-9,488235	9,74	2390,0862594745	61,9369
420,586243	-0,003235	-0,003202	0,378528	-9,507941	9,75	2382,1852971928	62,0944
420,586243	-0,003237	-0,003204	0,378528	-9,507941	9,76	2385,2083749811	62,2521
421,280273	-0,003235	-0,003202	0,379152	-9,526765	9,77	2393,7142897695	62,41
421,280273	-0,003236	-0,003201	0,379152	-9,526765	9,78	2396,7443078578	62,5681
421,974304	-0,003236	-0,0032	0,379777	-9,545588	9,79	2405,2710514661	62,7264
421,974304	-0,003236	-0,003198	0,379777	-9,564706	9,8	2408,3080098644	62,8849
421,974304	-0,003235	-0,003201	0,379777	-9,564706	9,81	2411,3449682627	63,0436
421,974304	-0,003235	-0,003202	0,379777	-9,583529	9,82	2414,381926661	63,2025
421,974304	-0,003233	-0,003201	0,379777	-9,583529	9,83	2417,4188850594	63,3616
421,280273	-0,003233	-0,003197	0,379152	-9,602942	9,84	2414,9244163877	63,5209
421,280273	-0,003235	-0,003198	0,379152	-9,602942	9,85	2417,954434476	63,6804
421,974304	-0,003236	-0,003202	0,379777	-9,622059	9,86	2426,5297602543	63,8401
421,974304	-0,003236	-0,003201	0,379777	-9,622059	9,87	2429,5667186526	64
422,668335	-0,003235	-0,003201	0,380402	-9,641471	9,88	2438,1628653609	64,1601
422,668335	-0,003236	-0,003202	0,380402	-9,641471	9,89	2441,2067640692	64,3204
421,974304	-0,003235	-0,003201	0,379777	-9,660295	9,9	2438,6775938476	64,4809
421,974304	-0,003235	-0,003198	0,379777	-9,660295	9,91	2441,7145522459	64,6416
423,362396	-0,003235	-0,0032	0,381026	-9,68	9,92	2455,9256512442	64,8025
423,362396	-0,003235	-0,0032	0,381026	-9,68	9,93	2458,9764905625	64,9636
422,668335	-0,003235	-0,0032	0,380402	-9,698824	9,94	2456,4262576108	65,1249
422,668335	-0,003236	-0,003198	0,380402	-9,698824	9,95	2459,4701563191	65,2864
423,362396	-0,003235	-0,003201	0,381026	-9,71853	9,96	2468,1290085175	65,4481
423,362396	-0,003233	-0,003201	0,381026	-9,71853	9,97	2471,1798478358	65,61
423,362396	-0,003235	-0,003201	0,381026	-9,738235	9,98	2474,2306871541	65,7721
423,362396	-0,003236	-0,0032	0,381026	-9,738235	9,99	2477,2815264724	65,9344
424,750458	-0,003235	-0,003202	0,382275	-9,757941	10	2491,6173098507	66,0969
424,750458	-0,003233	-0,003198	0,382275	-9,757941	10,01	2494,682029789	66,2596
423,362396	-0,003233	-0,003198	0,381026	-9,777941	10,02	2486,4340444274	66,4225
423,362396	-0,003235	-0,0032	0,381026	-9,777941	10,03	2489,4848837457	66,5856
423,362396	-0,003236	-0,003203	0,381026	-9,798235	10,04	2492,535723064	66,7489
423,362396	-0,003236	-0,0032	0,381026	-9,798235	10,05	2495,5865623823	66,9124
423,362396	-0,003235	-0,0032	0,381026	-9,818235	10,06	2498,6374017006	67,0761
423,362396	-0,003235	-0,0032	0,381026	-9,818235	10,07	2501,6882410189	67,24
422,668335	-0,003237	-0,003201	0,380402	-9,837941	10,08	2499,0408395272	67,4041
422,668335	-0,003235	-0,003198	0,380402	-9,837941	10,09	2502,0847382356	67,5684
423,362396	-0,003236	-0,003201	0,381026	-9,856471	10,1	2510,8407589739	67,7329
423,362396	-0,003235	-0,0032	0,381026	-9,875588	10,11	2513,8915982922	67,8976
425,444489	-0,003236	-0,0032	0,3829	-9,875588	10,12	2534,1197048605	68,0625
425,444489	-0,003235	-0,003201	0,3829	-9,894706	10,13	2537,1913651088	68,2276
424,056427	-0,003235	-0,0032	0,381651	-9,894706	10,14	2528,7837526171	68,3929
423,362396	-0,003236	-0,003201	0,381026	-9,913823	10,15	2526,0949555655	68,5584
423,362396	-0,003235	-0,003202	0,381026	-9,913823	10,16	2529,1457948838	68,7241
423,362396	-0,003235	-0,003201	0,381026	-9,932647	10,17	2532,1966342021	68,89
423,362396	-0,003237	-0,003201	0,381026	-9,932647	10,18	2535,2474735204	69,0561
423,362396	-0,003233	-0,003201	0,381026	-9,951765	10,19	2538,2983128387	69,2224
423,362396	-0,003236	-0,0032	0,381026	-9,951765	10,2	2541,349152157	69,3889
423,362396	-0,003236	-0,003202	0,381026	-9,970882	10,21	2544,3999914754	69,5556
423,362396	-0,003239	-0,003201	0,381026	-9,970882	10,22	2547,4508307937	69,7225
424,056427	-0,003235	-0,0032	0,381651	-9,99	10,23	2556,303769272	69,8896
424,056427	-0,003235	-0,003202	0,381651	-9,99	10,24	2559,3615489003	70,0569
424,056427	-0,003236	-0,003201	0,381651	-10,009118	10,25	2562,4193285286	70,2244
424,056427	-0,003236	-0,003201	0,381651	-10,009118	10,26	2565,4771081569	70,3921
425,444489	-0,003235	-0,003201	0,3829	-10,029118	10,27	2580,1946085852	70,56
425,444489	-0,003235	-0,003203	0,3829	-10,029118	10,28	2583,2662688336	70,7281
424,750458	-0,003235	-0,0032	0,382275	-10,04853	10,29	2580,4941880619	70,8964
424,750458	-0,003236	-0,003203	0,382275	-10,04853	10,3	2583,5589080002	71,0649
424,056427	-0,003236	-0,003202	0,381651	-10,068235	10,31	2580,7660062985	71,2336
424,056427	-0,003232	-0,003201	0,381651	-10,068235	10,32	2583,8237859268	71,4025
423,362396	-0,003237	-0,003201	0,381026	-10,087647	10,33	2581,0100632951	71,5716
423,362396	-0,003236	-0,003198	0,381026	-10,087647	10,34	2584,0609026135	71,7409
424,750458	-0,003237	-0,003201	0,382275	-10,107647	10,35	2598,8825076918	71,9104
424,750458	-0,003235	-0,003198	0,382275	-10,107647	10,36	2601,9472276301	72,0801
424,750458	-0,003232	-0,003202	0,382275	-10,127647	10,37	2605,0119475684	72,25
424,750458	-0,003235	-0,003202	0,382275	-10,127647	10,38	2608,0766675067	72,4201
425,444489	-0,003233	-0,0032	0,3829	-10,147942	10,39	2617,054531565	72,5904
425,444489	-0,003235	-0,003203	0,3829	-10,147942	10,4	2620,1261918133	72,7609
424,750458	-0,003236	-0,003202	0,382275	-10,167941	10,41	2617,2708273217	72,9316
424,750458	-0,003232	-0,003201	0,382275	-10,167941	10,42	2620,33554726	73,1025
425,444489	-0,003233	-0,003201	0,3829	-10,187942	10,43	2629,3411725583	73,2736
425,444489	-0,003235	-0,003201	0,3829	-10,187942	10,44	2632,4128328066	73,4449
425,444489	-0,003235	-0,003202	0,3829	-10,207941	10,45	2635,4844930549	73,6164
425,444489	-0,003236	-0,0032	0,3829	-10,207941	10,46	2638,5561533032	73,7881
426,138519	-0,003233	-0,003201	0,383525	-10,227942	10,47	2647,5964715516	73,96
426,138519	-0,003233	-0,003203	0,383525	-10,227942	10,48	2650,6750720999	74,1321
426,138519	-0,003235	-0,003201	0,383525	-10,247941	10,49	2653,7536726482	74,3044
426,138519	-0,003235	-0,003198	0,383525	-10,247941	10,5	2656,8322731965	74,4769
425,444489	-0,003233	-0,003201	0,3829	-10,267647	10,51	2653,9144545448	74,6496
425,444489	-0,003235	-0,003201	0,3829	-10,267647	10,52	2656,9861147931	74,8225
424,056427	-0,003236	-0,003201	0,381651	-10,287647	10,53	2648,0371581215	74,9956
424,056427	-0,003233	-0,0032	0,381651	-10,287647	10,54	2651,0949377498	75,1689
425,444489	-0,003233	-0,003201	0,3829	-10,307941	10,55	2666,2010955381	75,3424
425,444489	-0,003233	-0,0032	0,3829	-10,307941	10,56	2669,2727557864	75,5161
426,832581	-0,003235	-0,003202	0,384149	-10,327647	10,57	2684,4208164347	75,69
426,832581	-0,003236	-0,003202	0,384149	-10,327647	10,58	2687,506357603	75,8641
425,444489	-0,003236	-0,0032	0,3829	-10,347941	10,59	2678,4877365313	76,0384
425,444489	-0,003236	-0,003202	0,3829	-10,347941	10,6	2681,5593967797	76,2129
425,444489	-0,003236	-0,0032	0,3829	-10,367941	10,61	2684,631057028	76,3876
425,444489	-0,003233	-0,003203	0,3829	-10,367941	10,62	2687,7027172763	76,5625
425,444489	-0,003233	-0,003203	0,3829	-10,387941	10,63	2690,7743775246	76,7376
425,444489	-0,003233	-0,003202	0,3829	-10,387941	10,64	2693,8460377729	76,9129
425,444489	-0,003233	-0,003201	0,3829	-10,407941	10,65	2696,9176980212	77,0884
425,444489	-0,003233	-0,003198	0,3829	-10,407941	10,66	2699,9893582696	77,2641
424,750458	-0,003235	-0,003202	0,382275	-10,426471	10,67	2696,9535457179	77,44
424,750458	-0,003233	-0,003202	0,382275	-10,426471	10,68	2700,0182656562	77,6161
426,138519	-0,003233	-0,003202	0,383525	-10,445883	10,69	2715,3256836145	77,7924
426,138519	-0,003235	-0,003202	0,383525	-10,464705	10,7	2718,4042841628	77,9689
426,138519	-0,003237	-0,003201	0,383525	-10,464705	10,71	2721,4828847111	78,1456
426,138519	-0,003233	-0,0032	0,383525	-10,484118	10,72	2724,5614852595	78,3225
426,832581	-0,003235	-0,0032	0,384149	-10,484118	10,73	2733,7894751278	78,4996
427,526611	-0,003236	-0,003201	0,384774	-10,503235	10,74	2743,0310623961	78,6769
427,526611	-0,003236	-0,003202	0,384774	-10,503235	10,75	2746,1235438644	78,8544
427,526611	-0,003235	-0,003201	0,384774	-10,522353	10,76	2749,2160253327	79,0321
427,526611	-0,003235	-0,0032	0,384774	-10,522353	10,77	2752,308506801	79,21
426,138519	-0,003235	-0,003201	0,383525	-10,541764	10,78	2743,0330885493	79,3881
426,138519	-0,003233	-0,0032	0,383525	-10,541764	10,79	2746,1116890977	79,5664
427,526611	-0,003235	-0,003202	0,384774	-10,560883	10,8	2761,585951206	79,7449
427,526611	-0,003235	-0,003202	0,384774	-10,560883	10,81	2764,6784326743	79,9236
426,138519	-0,003235	-0,003201	0,383525	-10,58	10,82	2755,3474907426	80,1025
426,138519	-0,003236	-0,003202	0,383525	-10,58	10,83	2758,4260912909	80,2816
426,138519	-0,003235	-0,003201	0,383525	-10,599117	10,84	2761,5046918392	80,4609
426,138519	-0,003237	-0,0032	0,383525	-10,599117	10,85	2764,5832923876	80,6404
426,832581	-0,003236	-0,003201	0,384149	-10,617647	10,86	2773,9015103159	80,8201
426,832581	-0,003236	-0,003202	0,384149	-10,617647	10,87	2776,9870514842	81
426,832581	-0,003236	-0,0032	0,384149	-10,637353	10,88	2780,0725926525	81,1801
426,832581	-0,003235	-0,003202	0,384149	-10,637353	10,89	2783,1581338208	81,3604
427,526611	-0,003236	-0,003201	0,384774	-10,657353	10,9	2792,5107658891	81,5409
427,526611	-0,003235	-0,003202	0,384774	-10,657353	10,91	2795,6032473575	81,7216
427,526611	-0,003236	-0,003202	0,384774	-10,677647	10,92	2798,6957288258	81,9025
427,526611	-0,003235	-0,003201	0,384774	-10,677647	10,93	2801,7882102941	82,0836
426,832581	-0,003235	-0,003201	0,384149	-10,696177	10,94	2798,5858396624	82,2649
426,832581	-0,003233	-0,003202	0,384149	-10,696177	10,95	2801,6713808307	82,4464
426,832581	-0,003235	-0,003201	0,384149	-10,716176	10,96	2804,756921999	82,6281
426,832581	-0,003233	-0,003202	0,384149	-10,735	10,97	2807,8424631673	82,81
426,832581	-0,003237	-0,003201	0,384149	-10,735	10,98	2810,9280043357	82,9921
426,832581	-0,003236	-0,003202	0,384149	-10,753823	10,99	2814,013545504	83,1744
427,526611	-0,003235	-0,003202	0,384774	-10,753823	11	2823,4355805723	83,3569
427,526611	-0,003235	-0,003202	0,384774	-10,772647	11,01	2826,5280620406	83,5396
428,220642	-0,003235	-0,003202	0,385399	-10,772647	11,02	2835,9709271589	83,7225
426,832581	-0,003236	-0,003202	0,384149	-10,792059	11,03	2826,3557101772	83,9056
426,832581	-0,003237	-0,003198	0,384149	-10,792059	11,04	2829,4412513456	84,0889
428,220642	-0,003236	-0,0032	0,385399	-10,811765	11,05	2845,2691924939	84,2724
428,220642	-0,003236	-0,003201	0,385399	-10,811765	11,06	2848,3686142722	84,4561
428,914673	-0,003236	-0,003202	0,386023	-10,830588	11,07	2857,8531212505	84,64
428,914673	-0,003237	-0,003202	0,386023	-10,830588	11,08	2860,9594833388	84,8241
427,526611	-0,003233	-0,003201	0,384774	-10,85	11,09	2851,2679137871	85,0084
427,526611	-0,003232	-0,003201	0,384774	-10,85	11,1	2854,3603952555	85,1929
426,832581	-0,003233	-0,003201	0,384149	-10,869118	11,11	2851,0400395238	85,3776
426,832581	-0,003235	-0,003201	0,384149	-10,869118	11,12	2854,1255806921	85,5625
429,608704	-0,003235	-0,003201	0,386648	-10,888235	11,13	2882,9180208404	85,7476
429,608704	-0,003235	-0,003201	0,386648	-10,888235	11,14	2886,0313232387	85,9329
428,220642	-0,003235	-0,003202	0,385399	-10,907353	11,15	2876,263410277	86,1184
428,220642	-0,003236	-0,003201	0,385399	-10,907353	11,16	2879,3628320553	86,3041
427,526611	-0,003236	-0,003203	0,384774	-10,926764	11,17	2876,0077655337	86,49
427,526611	-0,003235	-0,003201	0,384774	-10,926764	11,18	2879,100247002	86,6761
428,220642	-0,003235	-0,003203	0,385399	-10,947353	11,19	2888,6610973903	86,8624
428,220642	-0,003235	-0,003201	0,385399	-10,947353	11,2	2891,7605191686	87,0489
428,914673	-0,003236	-0,003201	0,386023	-10,967353	11,21	2901,3421904869	87,2356
428,914673	-0,003235	-0,0032	0,386023	-10,967353	11,22	2904,4485525752	87,4225
428,914673	-0,003235	-0,003201	0,386023	-10,987353	11,23	2907,5549146636	87,6096
428,914673	-0,003236	-0,003202	0,386023	-10,987353	11,24	2910,6612767519	87,7969
428,914673	-0,003236	-0,0032	0,386023	-11,005882	11,25	2913,7676388402	87,9844
428,914673	-0,003236	-0,003198	0,386023	-11,025	11,26	2916,8740009285	88,1721
426,832581	-0,003235	-0,0032	0,384149	-11,025	11,27	2900,4086982168	88,36
426,832581	-0,003231	-0,003202	0,384149	-11,043823	11,28	2903,4942393851	88,5481
429,608704	-0,003236	-0,003202	0,386648	-11,043823	11,29	2932,7308592134	88,7364
428,220642	-0,003237	-0,0032	0,385399	-11,063235	11,3	2922,7547369518	88,9249
428,220642	-0,003235	-0,003202	0,385399	-11,063235	11,31	2925,8541587301	89,1136
428,220642	-0,003235	-0,003202	0,385399	-11,082059	11,32	2928,9535805084	89,3025
428,220642	-0,003235	-0,003201	0,385399	-11,082059	11,33	2932,0530022867	89,4916
428,914673	-0,003235	-0,003202	0,386023	-11,100883	11,34	2941,724897635	89,6809
428,914673	-0,003237	-0,003201	0,386023	-11,100883	11,35	2944,8312597233	89,8704
428,914673	-0,003235	-0,0032	0,386023	-11,120295	11,36	2947,9376218117	90,0601
428,914673	-0,003238	-0,003202	0,386023	-11,120295	11,37	2951,0439839	90,25
428,220642	-0,003236	-0,003202	0,385399	-11,139412	11,38	2947,5501111783	90,4401
428,220642	-0,003235	-0,0032	0,385399	-11,139412	11,39	2950,6495329566	90,6304
428,914673	-0,003235	-0,0032	0,386023	-11,158529	11,4	2960,3630701649	90,8209
428,914673	-0,003236	-0,0032	0,386023	-11,158529	11,41	2963,4694322532	91,0116
429,608704	-0,003237	-0,0032	0,386648	-11,177647	11,42	2973,2037903916	91,2025
429,608704	-0,003235	-0,0032	0,386648	-11,177647	11,43	2976,3170927899	91,3936
429,608704	-0,003236	-0,003201	0,386648	-11,197059	11,44	2979,4303951882	91,5849
429,608704	-0,003235	-0,003203	0,386648	-11,197059	11,45	2982,5436975865	91,7764
428,914673	-0,003235	-0,003203	0,386023	-11,215882	11,46	2979,0012426948	91,9681
428,914673	-0,003236	-0,003202	0,386023	-11,215882	11,47	2982,1076047831	92,16
430,996796	-0,003236	-0,003202	0,387897	-11,235	11,48	3005,2231689014	92,3521
430,996796	-0,003235	-0,003202	0,387897	-11,253823	11,49	3008,3503522198	92,5444
430,302765	-0,003236	-0,003198	0,387272	-11,253823	11,5	3004,7940170081	92,7369
430,302765	-0,003237	-0,003202	0,387272	-11,273235	11,51	3007,9142600164	92,9296
429,608704	-0,003235	-0,003202	0,386648	-11,273235	11,52	3004,3368143747	93,1225
430,302765	-0,003233	-0,003201	0,387272	-11,292353	11,53	3014,154746033	93,3156
430,302765	-0,003235	-0,003198	0,387272	-11,292353	11,54	3017,2749890413	93,5089
430,302765	-0,003233	-0,003201	0,387272	-11,311176	11,55	3020,3952320497	93,7024
430,302765	-0,003235	-0,003201	0,387272	-11,311176	11,56	3023,515475058	93,8961
429,608704	-0,003235	-0,0032	0,386648	-11,330588	11,57	3019,9033263663	94,09
429,608704	-0,003236	-0,003201	0,386648	-11,330588	11,58	3023,0166287646	94,2841
429,608704	-0,003238	-0,0032	0,386648	-11,349706	11,59	3026,1299311629	94,4784
429,608704	-0,003233	-0,0032	0,386648	-11,349706	11,6	3029,2432335612	94,6729
428,914673	-0,003235	-0,003201	0,386023	-11,369118	11,61	3025,5966740196	94,8676
428,914673	-0,003233	-0,003202	0,386023	-11,369118	11,62	3028,7030361079	95,0625
430,996796	-0,003235	-0,003201	0,387897	-11,387941	11,63	3052,1309186762	95,2576
430,996796	-0,003233	-0,003198	0,387897	-11,387941	11,64	3055,2581019945	95,4529
430,302765	-0,003233	-0,003201	0,387272	-11,407647	11,65	3051,5976621328	95,6484
430,302765	-0,003236	-0,003201	0,387272	-11,407647	11,66	3054,7179051411	95,8441
430,302765	-0,003235	-0,0032	0,387272	-11,426764	11,67	3057,8381481494	96,04
430,302765	-0,003235	-0,003203	0,387272	-11,426764	11,68	3060,9583911578	96,2361
428,220642	-0,003237	-0,0032	0,385399	-11,446765	11,69	3043,6321863061	96,4324
428,220642	-0,003236	-0,003203	0,385399	-11,446765	11,7	3046,7316080844	96,6289
428,914673	-0,003235	-0,003203	0,386023	-11,466764	11,71	3056,6602949027	96,8256
428,914673	-0,003235	-0,003202	0,386023	-11,466764	11,72	3059,766656991	97,0225
430,302765	-0,003235	-0,003201	0,387272	-11,487353	11,73	3076,5596061993	97,2196
430,302765	-0,003236	-0,003201	0,387272	-11,487353	11,74	3079,6798492077	97,4169
430,996796	-0,003236	-0,003201	0,387897	-11,507648	11,75	3089,657118496	97,6144
430,996796	-0,003236	-0,0032	0,387897	-11,507648	11,76	3092,7843018143	97,8121
430,302765	-0,003236	-0,0032	0,387272	-11,527059	11,77	3089,0405782326	98,01
430,302765	-0,003233	-0,0032	0,387272	-11,527059	11,78	3092,1608212409	98,2081
430,302765	-0,003235	-0,003203	0,387272	-11,547059	11,79	3095,2810642492	98,4064
430,302765	-0,003236	-0,003202	0,387272	-11,547059	11,8	3098,4013072576	98,6049
430,302765	-0,003232	-0,003202	0,387272	-11,567059	11,81	3101,5215502659	98,8036
430,302765	-0,003238	-0,003201	0,387272	-11,567059	11,82	3104,6417932742	99,0025
429,608704	-0,003233	-0,003201	0,386648	-11,587059	11,83	3100,8491887225	99,2016
429,608704	-0,003232	-0,003201	0,386648	-11,587059	11,84	3103,9624911208	99,4009
430,996796	-0,003235	-0,003202	0,387897	-11,606765	11,85	3120,9289516791	99,6004
430,996796	-0,003235	-0,003201	0,387897	-11,606765	11,86	3124,0561349974	99,8001
430,302765	-0,003236	-0,003201	0,387272	-11,627059	11,87	3120,2430083158	100
430,302765	-0,003233	-0,003201	0,387272	-11,627059	11,88	3123,3632513241	100,2001
430,302765	-0,003233	-0,0032	0,387272	-11,647058	11,89	3126,4834943324	100,4004
430,302765	-0,003233	-0,003201	0,387272	-11,647058	11,9	3129,6037373407	100,6009
431,690826	-0,003233	-0,003201	0,388522	-11,667059	11,91	3146,660112789	100,8016
431,690826	-0,003236	-0,0032	0,388522	-11,667059	11,92	3149,7942364073	101,0025
430,996796	-0,003236	-0,003202	0,387897	-11,687058	11,93	3145,9464182257	101,2036
430,996796	-0,003233	-0,003201	0,387897	-11,687058	11,94	3149,073601544	101,4049
430,302765	-0,003233	-0,003202	0,387272	-11,705294	11,95	3145,2049523823	101,6064
430,302765	-0,003235	-0,0032	0,387272	-11,705294	11,96	3148,3251953906	101,8081
430,996796	-0,003233	-0,003201	0,387897	-11,724412	11,97	3158,4551514989	102,01
430,996796	-0,003235	-0,003201	0,387897	-11,743236	11,98	3161,5823348172	102,2121
431,690826	-0,003233	-0,003201	0,388522	-11,743236	11,99	3171,7331017355	102,4144
431,690826	-0,003235	-0,0032	0,388522	-11,762647	12	3174,8672253539	102,6169
430,996796	-0,003233	-0,0032	0,387897	-11,762647	12,01	3170,9638847722	102,8196
431,690826	-0,003235	-0,0032	0,388522	-11,781177	12,02	3181,1354725905	103,0225
431,690826	-0,003233	-0,0032	0,388522	-11,781177	12,03	3184,2695962088	103,2256
431,690826	-0,003235	-0,003202	0,388522	-11,800589	12,04	3187,4037198271	103,4289
431,690826	-0,003236	-0,003202	0,388522	-11,800589	12,05	3190,5378434454	103,6324
432,384857	-0,003235	-0,0032	0,389146	-11,819706	12,06	3200,7441429538	103,8361
432,384857	-0,003236	-0,003201	0,389146	-11,819706	12,07	3203,8852068821	104,04
430,302765	-0,003235	-0,0032	0,387272	-11,838823	12,08	3185,7681114904	104,2441
430,302765	-0,003238	-0,003201	0,387272	-11,838823	12,09	3188,8883544987	104,4484
430,302765	-0,003236	-0,0032	0,387272	-11,857942	12,1	3192,008597507	104,6529
430,302765	-0,003233	-0,003201	0,387272	-11,857942	12,11	3195,1288405153	104,8576
430,996796	-0,003236	-0,0032	0,387897	-11,877647	12,12	3205,3629012737	105,0625
430,996796	-0,003236	-0,0032	0,387897	-11,877647	12,13	3208,490084592	105,2676
431,690826	-0,003235	-0,003201	0,388522	-11,897058	12,14	3218,7449560103	105,4729
431,690826	-0,003235	-0,0032	0,388522	-11,897058	12,15	3221,8790796286	105,6784
431,690826	-0,003236	-0,003201	0,388522	-11,916764	12,16	3225,0132032469	105,8841
431,690826	-0,003233	-0,003201	0,388522	-11,916764	12,17	3228,1473268652	106,09
431,690826	-0,003236	-0,0032	0,388522	-11,936471	12,18	3231,2814504835	106,2961
431,690826	-0,003236	-0,003202	0,388522	-11,936471	12,19	3234,4155741019	106,5024
432,384857	-0,003235	-0,0032	0,389146	-11,95647	12,2	3244,7190379502	106,7089
432,384857	-0,003235	-0,003201	0,389146	-11,95647	12,21	3247,8601018785	106,9156
430,996796	-0,003238	-0,0032	0,387897	-11,975588	12,22	3236,6347344568	107,1225
430,996796	-0,003235	-0,003201	0,387897	-11,975588	12,23	3239,7619177751	107,3296
430,302765	-0,003236	-0,003203	0,387272	-11,995	12,24	3235,6919996234	107,5369
430,302765	-0,003235	-0,003202	0,387272	-12,014117	12,25	3238,8122426318	107,7444
430,302765	-0,003236	-0,003202	0,387272	-12,014117	12,26	3241,9324856401	107,9521
430,302765	-0,003235	-0,003202	0,387272	-12,032941	12,27	3245,0527286484	108,16
430,302765	-0,003235	-0,0032	0,387272	-12,032941	12,28	3248,1729716567	108,3681
430,996796	-0,003235	-0,003201	0,387897	-12,052353	12,29	3258,525017685	108,5764
430,996796	-0,003236	-0,0032	0,387897	-12,052353	12,3	3261,6522010033	108,7849
430,996796	-0,003236	-0,0032	0,387897	-12,07147	12,31	3264,7793843217	108,9936
430,996796	-0,003236	-0,003202	0,387897	-12,07147	12,32	3267,90656764	109,2025
431,690826	-0,003233	-0,003201	0,388522	-12,090294	12,33	3278,2933047583	109,4116
431,690826	-0,003237	-0,003201	0,388522	-12,090294	12,34	3281,4274283766	109,6209
432,384857	-0,003237	-0,0032	0,389146	-12,109412	12,35	3291,8349968749	109,8304
432,384857	-0,003233	-0,0032	0,389146	-12,109412	12,36	3294,9760608032	110,0401
430,996796	-0,003235	-0,003201	0,387897	-12,12853	12,37	3283,5424842315	110,25
430,996796	-0,003235	-0,0032	0,387897	-12,12853	12,38	3286,6696675499	110,4601
431,690826	-0,003235	-0,003201	0,388522	-12,147942	12,39	3297,0980464682	110,6704
431,690826	-0,003235	-0,003201	0,388522	-12,147942	12,4	3300,2321700865	110,8809
431,690826	-0,003237	-0,003198	0,388522	-12,166764	12,41	3303,3662937048	111,0916
431,690826	-0,003233	-0,0032	0,388522	-12,166764	12,42	3306,5004173231	111,3025
431,690826	-0,003235	-0,0032	0,388522	-12,186471	12,43	3309,6345409414	111,5136
431,690826	-0,003233	-0,003202	0,388522	-12,186471	12,44	3312,7686645598	111,7249
430,996796	-0,003235	-0,003201	0,387897	-12,20647	12,45	3308,5599507781	111,9364
430,996796	-0,003235	-0,0032	0,387897	-12,20647	12,46	3311,6871340964	112,1481
432,384857	-0,003235	-0,003197	0,389146	-12,225294	12,47	3329,5277640147	112,36
432,384857	-0,003235	-0,003201	0,389146	-12,225294	12,48	3332,668827943	112,5721
432,384857	-0,003236	-0,003198	0,389146	-12,244118	12,49	3335,8098918713	112,7844
432,384857	-0,003235	-0,0032	0,389146	-12,263235	12,5	3338,9509557997	112,9969
431,690826	-0,003236	-0,0032	0,388522	-12,263235	12,51	3334,707529888	113,2096
431,690826	-0,003235	-0,003203	0,388522	-12,282353	12,52	3337,8416535063	113,4225
431,690826	-0,003238	-0,0032	0,388522	-12,282353	12,53	3340,9757771246	113,6356
430,996796	-0,003237	-0,003202	0,387897	-12,301176	12,54	3336,7046006429	113,8489
430,996796	-0,003233	-0,0032	0,387897	-12,301176	12,55	3339,8317839612	114,0624
432,384857	-0,003235	-0,003201	0,389146	-12,320588	12,56	3357,7973393695	114,2761
432,384857	-0,003235	-0,0032	0,389146	-12,320588	12,57	3360,9384032979	114,49
432,384857	-0,003235	-0,003201	0,389146	-12,339705	12,58	3364,0794672262	114,7041
432,384857	-0,003235	-0,003201	0,389146	-12,339705	12,59	3367,2205311545	114,9184
432,384857	-0,003235	-0,003201	0,389146	-12,359412	12,6	3370,3615950828	115,1329
432,384857	-0,003237	-0,003201	0,389146	-12,359412	12,61	3373,5026590111	115,3476
432,384857	-0,003235	-0,003203	0,389146	-12,37853	12,62	3376,6437229394	115,5625
432,384857	-0,003237	-0,0032	0,389146	-12,37853	12,63	3379,7847868678	115,7776
430,996796	-0,003236	-0,003201	0,387897	-12,397647	12,64	3367,9764338261	115,9929
430,996796	-0,003235	-0,003203	0,387897	-12,397647	12,65	3371,1036171444	116,2084
433,078888	-0,003236	-0,003201	0,389771	-12,416764	12,66	3396,6965731427	116,4241
433,078888	-0,003233	-0,003198	0,389771	-12,416764	12,67	3399,844577381	116,64
432,384857	-0,003237	-0,0032	0,389146	-12,436176	12,68	3395,4901065093	116,8561
432,384857	-0,003237	-0,0032	0,389146	-12,436176	12,69	3398,6311704377	117,0724
432,384857	-0,003233	-0,0032	0,389146	-12,45647	12,7	3401,772234366	117,2889
432,384857	-0,003238	-0,003202	0,389146	-12,45647	12,71	3404,9132982943	117,5056
432,384857	-0,003236	-0,0032	0,389146	-12,474412	12,72	3408,0543622226	117,7225
432,384857	-0,003233	-0,003201	0,389146	-12,474412	12,73	3411,1954261509	117,9396
433,078888	-0,003235	-0,003202	0,389771	-12,494411	12,74	3421,8806070492	118,1569
433,078888	-0,003235	-0,003201	0,389771	-12,513235	12,75	3425,0286112875	118,3744
431,690826	-0,003237	-0,003198	0,388522	-12,513235	12,76	3413,0606203459	118,5921
431,690826	-0,003232	-0,0032	0,388522	-12,532353	12,77	3416,1947439642	118,81
433,078888	-0,003236	-0,003202	0,389771	-12,532353	12,78	3434,4726240025	119,0281
431,690826	-0,003236	-0,003201	0,388522	-12,550882	12,79	3422,4629912008	119,2464
431,690826	-0,003233	-0,003198	0,388522	-12,550882	12,8	3425,5971148191	119,4649
432,384857	-0,003235	-0,0032	0,389146	-12,57	12,81	3436,3239375774	119,6836
432,384857	-0,003233	-0,003201	0,389146	-12,57	12,82	3439,4650015058	119,9025
431,690826	-0,003235	-0,003201	0,388522	-12,589118	12,83	3434,9994856741	120,1216
431,690826	-0,003236	-0,0032	0,388522	-12,589118	12,84	3438,1336092924	120,3409
433,078888	-0,003236	-0,003202	0,389771	-12,608529	12,85	3456,5086536707	120,5604
433,078888	-0,003236	-0,003201	0,389771	-12,608529	12,86	3459,656657909	120,7801
431,690826	-0,003235	-0,003201	0,388522	-12,627647	12,87	3447,5359801473	121
431,690826	-0,003235	-0,0032	0,388522	-12,627647	12,88	3450,6701037656	121,2201
433,772949	-0,003235	-0,003202	0,390396	-12,646471	12,89	3476,749222844	121,4404
433,772949	-0,003236	-0,003201	0,390396	-12,646471	12,9	3479,9041676923	121,6609
430,996796	-0,003236	-0,003201	0,387897	-12,666177	12,91	3452,4103834206	121,8816
430,996796	-0,003236	-0,003202	0,387897	-12,666177	12,92	3455,5375667389	122,1025
433,078888	-0,003235	-0,003201	0,389771	-12,685883	12,93	3481,6926875772	122,3236
433,078888	-0,003236	-0,003201	0,389771	-12,685883	12,94	3484,8406918155	122,5449
431,690826	-0,003235	-0,003201	0,388522	-12,706177	12,95	3472,6089690939	122,7664
431,690826	-0,003233	-0,003201	0,388522	-12,706177	12,96	3475,7430927122	122,9881
432,384857	-0,003235	-0,003201	0,389146	-12,726471	12,97	3486,5809604305	123,21
432,384857	-0,003235	-0,003201	0,389146	-12,726471	12,98	3489,7220243588	123,4321
433,078888	-0,003235	-0,0032	0,389771	-12,746177	12,99	3500,5807130071	123,6544
433,078888	-0,003236	-0,003202	0,389771	-12,746177	13	3503,7287172454	123,8769
432,384857	-0,003233	-0,003201	0,389146	-12,765882	13,01	3499,1452161438	124,0996
432,384857	-0,003235	-0,003201	0,389146	-12,765882	13,02	3502,2862800721	124,3225
433,772949	-0,003235	-0,003201	0,390396	-12,783529	13,03	3520,9184507204	124,5456
433,772949	-0,003233	-0,0032	0,390396	-12,802647	13,04	3524,0733955687	124,7689
433,078888	-0,003236	-0,003201	0,389771	-12,802647	13,05	3519,468738437	124,9924
433,078888	-0,003236	-0,003201	0,389771	-12,822059	13,06	3522,6167426753	125,2161
433,772949	-0,003236	-0,003201	0,390396	-12,822059	13,07	3533,5382301136	125,44
432,384857	-0,003236	-0,0032	0,389146	-12,842059	13,08	3521,132663642	125,6641
432,384857	-0,003236	-0,003201	0,389146	-12,842059	13,09	3524,2737275703	125,8884
433,772949	-0,003236	-0,003201	0,390396	-12,860883	13,1	3543,0030646586	126,1129
433,772949	-0,003231	-0,0032	0,390396	-12,860883	13,11	3546,1580095069	126,3376
433,078888	-0,003233	-0,003201	0,389771	-12,879705	13,12	3541,5047681052	126,5625
433,078888	-0,003232	-0,003201	0,389771	-12,879705	13,13	3544,6527723435	126,7876
433,078888	-0,003233	-0,003202	0,389771	-12,898824	13,14	3547,8007765819	127,0129
433,078888	-0,003236	-0,003202	0,389771	-12,898824	13,15	3550,9487808202	127,2384
434,46698	-0,003236	-0,0032	0,39102	-12,917941	13,16	3569,7683437385	127,4641
434,46698	-0,003236	-0,003201	0,39102	-12,917941	13,17	3572,9302288968	127,69
433,078888	-0,003235	-0,003201	0,389771	-12,936765	13,18	3560,3927935351	127,9161
433,078888	-0,003235	-0,0032	0,389771	-12,936765	13,19	3563,5407977734	128,1424
433,078888	-0,003236	-0,0032	0,389771	-12,955882	13,2	3566,6888020118	128,3689
433,078888	-0,003236	-0,003201	0,389771	-12,955882	13,21	3569,8368062501	128,5956
433,078888	-0,003235	-0,003203	0,389771	-12,975883	13,22	3572,9848104884	128,8225
433,078888	-0,003236	-0,003201	0,389771	-12,975883	13,23	3576,1328147267	129,0496
431,690826	-0,003232	-0,003202	0,388522	-12,996177	13,24	3563,498554025	129,2769
431,690826	-0,003235	-0,003203	0,388522	-12,996177	13,25	3566,6326776433	129,5044
433,772949	-0,003236	-0,0032	0,390396	-13,016176	13,26	3593,4821822316	129,7321
433,772949	-0,003236	-0,0032	0,390396	-13,016176	13,27	3596,63712708	129,96
433,772949	-0,003235	-0,0032	0,390396	-13,03647	13,28	3599,7920719283	130,1881
433,772949	-0,003235	-0,0032	0,390396	-13,03647	13,29	3602,9470167766	130,4164
433,078888	-0,003237	-0,0032	0,389771	-13,055882	13,3	3598,1688443949	130,6449
433,078888	-0,003233	-0,003202	0,389771	-13,055882	13,31	3601,3168486332	130,8736
432,384857	-0,003233	-0,003204	0,389146	-13,074411	13,32	3596,5181979215	131,1025
432,384857	-0,003236	-0,003201	0,389146	-13,074411	13,33	3599,6592618499	131,3316
432,384857	-0,003232	-0,003204	0,389146	-13,093823	13,34	3602,8003257782	131,5609
432,384857	-0,003233	-0,003202	0,389146	-13,112941	13,35	3605,9413897065	131,7904
433,772949	-0,003233	-0,003201	0,390396	-13,112941	13,36	3625,0316307148	132,0201
433,772949	-0,003233	-0,0032	0,390396	-13,132353	13,37	3628,1865755631	132,25
432,384857	-0,003237	-0,003201	0,389146	-13,132353	13,38	3615,3645814914	132,4801
432,384857	-0,003235	-0,003201	0,389146	-13,15147	13,39	3618,5056454198	132,7104
430,996796	-0,003235	-0,0032	0,387897	-13,15147	13,4	3605,6423660181	132,9409
432,384857	-0,003237	-0,003204	0,389146	-13,170294	13,41	3624,7877732764	133,1716
432,384857	-0,003235	-0,003198	0,389146	-13,170294	13,42	3627,9288372047	133,4025
433,772949	-0,003236	-0,003201	0,390396	-13,189706	13,43	3647,116244653	133,6336
433,772949	-0,003233	-0,0032	0,390396	-13,189706	13,44	3650,2711895013	133,8649
431,690826	-0,003236	-0,0032	0,388522	-13,208823	13,45	3629,3151500096	134,0964
431,690826	-0,003235	-0,003203	0,388522	-13,208823	13,46	3632,449273628	134,3281
433,772949	-0,003236	-0,0032	0,390396	-13,228235	13,47	3659,7360240463	134,56
433,772949	-0,003235	-0,0032	0,390396	-13,228235	13,48	3662,8909688946	134,7921
433,078888	-0,003235	-0,0032	0,389771	-13,247353	13,49	3657,9809249229	135,0244
433,078888	-0,003235	-0,0032	0,389771	-13,247353	13,5	3661,1289291612	135,2569
433,078888	-0,003236	-0,003201	0,389771	-13,266176	13,51	3664,2769333995	135,4896
433,078888	-0,003233	-0,003201	0,389771	-13,266176	13,52	3667,4249376379	135,7225
433,772949	-0,003233	-0,003203	0,390396	-13,285588	13,53	3678,6656931362	135,9556
433,772949	-0,003235	-0,0032	0,390396	-13,285588	13,54	3681,8206379845	136,1889
433,078888	-0,003233	-0,003202	0,389771	-13,305294	13,55	3676,8689503528	136,4224
433,078888	-0,003233	-0,003198	0,389771	-13,305294	13,56	3680,0169545911	136,6561
432,384857	-0,003236	-0,003202	0,389146	-13,325882	13,57	3675,0447961294	136,89
432,384857	-0,003233	-0,003201	0,389146	-13,325882	13,58	3678,1858600577	137,1241
433,078888	-0,003233	-0,003203	0,389771	-13,345882	13,59	3689,4609673061	137,3584
433,078888	-0,003237	-0,0032	0,389771	-13,345882	13,6	3692,6089715444	137,5929
433,772949	-0,003236	-0,003202	0,390396	-13,365882	13,61	3703,9052519227	137,8276
433,772949	-0,003236	-0,003201	0,390396	-13,365882	13,62	3707,060196771	138,0625
433,078888	-0,003235	-0,003198	0,389771	-13,385294	13,63	3702,0529842593	138,2976
433,078888	-0,003235	-0,0032	0,389771	-13,385294	13,64	3705,2009884976	138,5329
433,078888	-0,003238	-0,003201	0,389771	-13,403529	13,65	3708,348992736	138,7684
433,078888	-0,003233	-0,003202	0,389771	-13,422647	13,66	3711,4969969743	139,0041
433,772949	-0,003238	-0,0032	0,390396	-13,422647	13,67	3722,8349210126	139,24
432,384857	-0,003233	-0,003202	0,389146	-13,44147	13,68	3709,5964993409	139,4761
432,384857	-0,003232	-0,003202	0,389146	-13,44147	13,69	3712,7375632692	139,7124
434,46698	-0,003236	-0,003201	0,39102	-13,460882	13,7	3740,5101422875	139,9489
434,46698	-0,003236	-0,003203	0,39102	-13,460882	13,71	3743,6720274459	140,1856
433,772949	-0,003233	-0,003201	0,390396	-13,479412	13,72	3738,6096452542	140,4225
433,772949	-0,003235	-0,003202	0,390396	-13,479412	13,73	3741,7645901025	140,6596
435,161011	-0,003233	-0,003201	0,391645	-13,499118	13,74	3761,3958308908	140,8969
435,161011	-0,003233	-0,003201	0,391645	-13,499118	13,75	3764,5646563591	141,1344
433,078888	-0,003236	-0,0032	0,389771	-13,518529	13,76	3742,9770393574	141,3721
433,078888	-0,003235	-0,0032	0,389771	-13,518529	13,77	3746,1250435957	141,61
433,772949	-0,003235	-0,0032	0,390396	-13,537353	13,78	3757,5393143441	141,8481
433,772949	-0,003235	-0,0032	0,390396	-13,537353	13,79	3760,6942591924	142,0864
433,078888	-0,003235	-0,003202	0,389771	-13,557059	13,8	3755,5690563107	142,3249
433,078888	-0,003233	-0,0032	0,389771	-13,557059	13,81	3758,717060549	142,5636
433,772949	-0,003233	-0,003201	0,390396	-13,575882	13,82	3770,1590937373	142,8025
433,772949	-0,003233	-0,003201	0,390396	-13,575882	13,83	3773,3140385856	143,0416
432,384857	-0,003236	-0,0032	0,389146	-13,595882	13,84	3759,853522194	143,2809
432,384857	-0,003235	-0,003198	0,389146	-13,595882	13,85	3762,9945861223	143,5204
433,772949	-0,003235	-0,003202	0,390396	-13,615294	13,86	3782,7788731306	143,7601
433,772949	-0,003235	-0,003202	0,390396	-13,615294	13,87	3785,9338179789	144
433,078888	-0,003235	-0,003202	0,389771	-13,635294	13,88	3780,7530902172	144,2401
433,078888	-0,003235	-0,003201	0,389771	-13,635294	13,89	3783,9010944555	144,4804
433,078888	-0,003232	-0,003202	0,389771	-13,654118	13,9	3787,0490986939	144,7209
433,078888	-0,003236	-0,003201	0,389771	-13,654118	13,91	3790,1971029322	144,9616
433,078888	-0,003237	-0,003203	0,389771	-13,67353	13,92	3793,3451071705	145,2025
433,078888	-0,003235	-0,003202	0,389771	-13,692647	13,93	3796,4931114088	145,4436
434,46698	-0,003236	-0,0032	0,39102	-13,692647	13,94	3816,3953860871	145,6849
434,46698	-0,003235	-0,003201	0,39102	-13,711764	13,95	3819,5572712454	145,9264
433,078888	-0,003235	-0,003202	0,389771	-13,711764	13,96	3805,9371241237	146,1681
433,772949	-0,003235	-0,003201	0,390396	-13,731176	13,97	3817,4832664621	146,41
433,772949	-0,003235	-0,003202	0,390396	-13,731176	13,98	3820,6382113104	146,6521
434,46698	-0,003235	-0,003198	0,39102	-13,749706	13,99	3832,2048118787	146,8944
434,46698	-0,003235	-0,003203	0,39102	-13,749706	14	3835,366697037	147,1369
433,772949	-0,003235	-0,003201	0,390396	-13,768824	14,01	3830,1030458553	147,3796
433,772949	-0,003233	-0,003203	0,390396	-13,768824	14,02	3833,2579907036	147,6225
433,772949	-0,003236	-0,003201	0,390396	-13,787647	14,03	3836,412935552	147,8656
433,772949	-0,003235	-0,003201	0,390396	-13,787647	14,04	3839,5678804003	148,1089
433,772949	-0,003235	-0,003202	0,390396	-13,806765	14,05	3842,7228252486	148,3524
433,772949	-0,003233	-0,003201	0,390396	-13,806765	14,06	3845,8777700969	148,5961
433,078888	-0,003235	-0,003198	0,389771	-13,82647	14,07	3840,5651707452	148,84
433,078888	-0,003233	-0,003201	0,389771	-13,82647	14,08	3843,7131749835	149,0841
432,384857	-0,003235	-0,003202	0,389146	-13,845882	14,09	3838,3801204019	149,3284
432,384857	-0,003233	-0,0032	0,389146	-13,845882	14,1	3841,5211843302	149,5729
433,772949	-0,003235	-0,003203	0,390396	-13,865588	14,11	3861,6524943385	149,8176
433,772949	-0,003235	-0,003201	0,390396	-13,865588	14,12	3864,8074391868	150,0625
433,772949	-0,003233	-0,0032	0,390396	-13,884118	14,13	3867,9623840351	150,3076
433,772949	-0,003233	-0,0032	0,390396	-13,884118	14,14	3871,1173288834	150,5529
435,161011	-0,003235	-0,003201	0,391645	-13,903824	14,15	3891,3176750917	150,7984
435,161011	-0,003235	-0,003202	0,391645	-13,922647	14,16	3894,4865005601	151,0441
432,384857	-0,003232	-0,003201	0,389146	-13,922647	14,17	3863,5086318284	151,29
432,384857	-0,003235	-0,003202	0,389146	-13,941765	14,18	3866,6496957567	151,5361
435,161011	-0,003235	-0,0032	0,391645	-13,941765	14,19	3903,992976965	151,7824
433,078888	-0,003235	-0,0032	0,389771	-13,960588	14,2	3881,4892258433	152,0289
433,078888	-0,003235	-0,003202	0,389771	-13,960588	14,21	3884,6372300816	152,2756
432,384857	-0,003236	-0,003202	0,389146	-13,98	14,22	3879,21395147	152,5225
432,384857	-0,003236	-0,0032	0,389146	-13,98	14,23	3882,3550153983	152,7696
433,078888	-0,003236	-0,0032	0,389771	-13,998823	14,24	3894,0812427966	153,0169
433,078888	-0,003233	-0,0032	0,389771	-13,998823	14,25	3897,2292470349	153,2644
433,078888	-0,003233	-0,0032	0,389771	-14,018529	14,26	3900,3772512732	153,5121
433,078888	-0,003235	-0,0032	0,389771	-14,018529	14,27	3903,5252555115	153,76
433,772949	-0,003235	-0,0032	0,390396	-14,037647	14,28	3915,2865567598	154,0081
433,772949	-0,003233	-0,003203	0,390396	-14,037647	14,29	3918,4415016082	154,2564
434,46698	-0,003235	-0,003198	0,39102	-14,056471	14,3	3930,2232517865	154,5049
434,46698	-0,003233	-0,0032	0,39102	-14,056471	14,31	3933,3851369448	154,7536
433,772949	-0,003232	-0,003202	0,390396	-14,075882	14,32	3927,9063361531	155,0025
433,772949	-0,003237	-0,003201	0,390396	-14,075882	14,33	3931,0612810014	155,2516
435,161011	-0,003232	-0,003202	0,391645	-14,095294	14,34	3951,5253589897	155,5009
435,161011	-0,003235	-0,003202	0,391645	-14,095294	14,35	3954,6941844581	155,7504
433,772949	-0,003235	-0,003198	0,390396	-14,115294	14,36	3940,5261155464	156,0001
433,772949	-0,003233	-0,0032	0,390396	-14,115294	14,37	3943,6810603947	156,25
433,078888	-0,003236	-0,003203	0,389771	-14,135294	14,38	3938,153302133	156,5001
433,078888	-0,003235	-0,003201	0,389771	-14,135294	14,39	3941,3013063713	156,7504
433,772949	-0,003237	-0,0032	0,390396	-14,153824	14,4	3953,1458949396	157,0009
433,772949	-0,003235	-0,003198	0,390396	-14,172647	14,41	3956,300839788	157,2516
435,855042	-0,003235	-0,003201	0,39227	-14,172647	14,42	3985,5860517863	157,5025
435,855042	-0,003235	-0,003201	0,39227	-14,191765	14,43	3988,7618175646	157,7536
435,855042	-0,003235	-0,003201	0,39227	-14,191765	14,44	3991,9375833429	158,0049
433,772949	-0,003236	-0,0032	0,390396	-14,211177	14,45	3968,9206191812	158,2564
433,772949	-0,003235	-0,0032	0,390396	-14,211177	14,46	3972,0755640295	158,5081
432,384857	-0,003235	-0,003202	0,389146	-14,230294	14,47	3957,7405496778	158,76
432,384857	-0,003236	-0,003203	0,389146	-14,230294	14,48	3960,8816136062	159,0121
434,46698	-0,003236	-0,0032	0,39102	-14,248823	14,49	3990,2990697945	159,2644
434,46698	-0,003239	-0,003201	0,39102	-14,248823	14,5	3993,4609549528	159,5169
433,772949	-0,003236	-0,003201	0,390396	-14,268235	14,51	3987,8502882711	159,7696
433,772949	-0,003237	-0,0032	0,390396	-14,268235	14,52	3991,0052331194	160,0225
433,772949	-0,003235	-0,0032	0,390396	-14,287353	14,53	3994,1601779677	160,2756
433,772949	-0,003236	-0,003201	0,390396	-14,287353	14,54	3997,3151228161	160,5289
433,772949	-0,003236	-0,003201	0,390396	-14,307353	14,55	4000,4700676644	160,7824
97,859177	-0,003236	-0,003201	0,088073	-14,307353	14,56	-259,1207541673	161,0361
32,619724	-0,003237	-0,003203	0,029358	-14,325882	14,57	-1087,8660001389	161,29
32,619724	-0,003237	-0,003203	0,029358	-14,325882	14,58	-1088,7225875406	161,5441
32,619724	-0,003237	-0,003203	0,029358	-14,348235	14,59	-1089,5791749423	161,7984
2,776147	-0,003237	-0,003203	0,002499	-14,348235	14,6	-1470,344497554	162,0529
2,776147	-0,003237	-0,003203	0,002499	-14,348235	14,61	-1471,4995207257	162,3076
2,776147	-0,003237	-0,003203	0,002499	-14,348235	14,62	-1472,6545438974	162,5625
2,776147	-0,003235	-0,0032	0,002499	-14,390882	14,63	-1473,809567069	162,8176
0,694037	-0,003235	-0,0032	0,000625	-14,390882	14,64	-1501,5531349407	163,0729
0,694037	-0,003235	-0,0032	0,000625	-14,390882	14,65	-1502,7289792124	163,3284
0,694037	-0,003235	-0,0032	0,000625	-14,421471	14,66	-1503,9048234841	163,5841
0,694037	-0,003235	-0,0032	0,000625	-14,421471	14,67	-1505,0806677558	163,84
0,694037	-0,003235	-0,0032	0,000625	-14,421471	14,68	-1506,2565120275	164,0961
0,694037	-0,003233	-0,003201	0,000625	-14,445588	14,69	-1507,4323562991	164,3524
0,694037	-0,003233	-0,003196	0,000625	-14,445588	14,7	-1508,6082005708	164,6089
0	-0,003235	-0,003201	0	-14,465294	14,71	-1518,6954799225	164,8656
0	-0,003235	-0,003201	0	-14,465294	14,72	-1519,8782645642	165,1225
-0,694037	-0,003233	-0,003203	-0,000625	-14,485	14,73	-1529,9863650259	165,3796
-0,694037	-0,003235	-0,0032	-0,000625	-14,485	14,74	-1531,1760900376	165,6369
2,08211	-0,003235	-0,003198	0,001874	-14,50853	14,75	-1496,6090416893	165,8944
2,08211	-0,003235	-0,003202	0,001874	-14,50853	14,76	-1497,7710052309	166,1521
2,08211	-0,003235	-0,003201	0,001874	-14,527353	14,77	-1498,9329687726	166,41
2,08211	-0,003236	-0,003204	0,001874	-14,527353	14,78	-1500,0949323143	166,6681
1,388073	-0,003233	-0,003203	0,001249	-14,546764	14,79	-1510,223853896	166,9264
1,388073	-0,003233	-0,003202	0,001249	-14,546764	14,8	-1511,3927578077	167,1849
1,388073	-0,003235	-0,003201	0,001249	-14,565	14,81	-1512,5616617194	167,4436
1,388073	-0,003232	-0,0032	0,001249	-14,565	14,82	-1513,730565631	167,7025
2,776147	-0,003235	-0,003201	0,002499	-14,585294	14,83	-1496,9100305027	167,9616
2,776147	-0,003235	-0,003201	0,002499	-14,585294	14,84	-1498,0650536744	168,2209
6,24633	-0,003236	-0,003201	0,005622	-14,58853	14,85	-1454,1771015061	168,4804
6,24633	-0,003237	-0,0032	0,005622	-14,58853	14,86	-1455,2974228478	168,7401
6,940367	-0,003236	-0,003201	0,006246	-14,58853	14,87	-1447,3952631895	169
6,940367	-0,003237	-0,003201	0,006246	-14,58853	14,88	-1448,5086441611	169,2601
10,41055	-0,003237	-0,003201	0,009369	-14,58853	14,89	-1404,4402424728	169,5204
10,41055	-0,003232	-0,0032	0,009369	-14,588823	14,9	-1405,5189216145	169,7809
12,492661	-0,003235	-0,003201	0,011243	-14,588823	14,91	-1379,4468733162	170,0416
12,492661	-0,003236	-0,0032	0,011243	-14,58853	14,92	-1380,5047313479	170,3025

## Corde5_bis
Mesure effectuée le 31/03/2014 à 15:17
exl 116
Vitesse 0.1mm/s
Section 0.9mm2

gain force	gain longi	fact J longi	gain J trans	fact J trans	section mm²
0,004	0,1	2,09	0,1	2,09	0,9

contrainte MPa	def longi	def trans	Force en kN	Position	Allongement	Covariance	Variance_allong		Contrainte dans la corde en fonction de l'allongement / Corde 5 EXL120 - Essai 1 / Allongement (mm) / Contrainte (MPa)
10,41055	-0,003233	-0,0032	0,009369	-0,002353	0,01	200,6343203533	3,4596				Contrainte dans la corde en fonction de l'allongement / Corde 5 EXL120 - Essai 2 (2kN) / Allongement (mm) / Contrainte (MPa)
11,104588	-0,003235	-0,003201	0,009994	-0,002353	0,02	198,2716709116	3,4225
11,798624	-0,003235	-0,003201	0,010619	-0,002353	0,03	195,9229059099	3,3856
11,798624	-0,003232	-0,0032	0,010619	-0,002353	0,04	194,8581075082	3,3489
11,798624	-0,003233	-0,003201	0,010619	-0,002353	0,05	193,7933091065	3,3124
11,798624	-0,003233	-0,0032	0,010619	-0,002353	0,06	192,7285107048	3,2761
11,798624	-0,003236	-0,003198	0,010619	-0,002353	0,07	191,6637123032	3,24
13,186697	-0,003236	-0,003198	0,011868	-0,002353	0,08	188,1142632315	3,2041
11,798624	-0,003233	-0,003198	0,010619	-0,002353	0,09	189,5341154998	3,1684
11,798624	-0,003233	-0,0032	0,010619	-0,002353	0,1	188,4693170981	3,1329
11,104588	-0,003233	-0,0032	0,009994	-0,002353	0,11	188,6260220564	3,0976
11,104588	-0,003235	-0,003202	0,009994	-0,002353	0,12	187,5542832947	3,0625
13,186697	-0,003235	-0,0032	0,011868	-0,002353	0,13	182,8596748731	3,0276
13,186697	-0,003235	-0,003202	0,011868	-0,002353	0,14	181,8087572014	2,9929
10,41055	-0,003233	-0,0032	0,009369	-0,002353	0,15	185,5328123697	2,9584
10,41055	-0,003233	-0,003198	0,009369	-0,002353	0,16	184,454133228	2,9241
10,41055	-0,003237	-0,003198	0,009369	-0,002353	0,17	183,3754540863	2,89
10,41055	-0,003233	-0,003202	0,009369	-0,002353	0,18	182,2967749446	2,8561
10,41055	-0,003233	-0,003202	0,009369	-0,002353	0,19	181,2180958029	2,8224
12,492661	-0,003233	-0,0032	0,011243	-0,002353	0,2	176,6622912913	2,7889
11,104588	-0,003235	-0,003198	0,009994	-0,002353	0,21	177,9086344396	2,7556
11,104588	-0,003232	-0,0032	0,009994	-0,002353	0,22	176,8368956779	2,7225
9,716514	-0,003233	-0,0032	0,008745	-0,002353	0,23	178,0415982762	2,6896
9,716514	-0,003235	-0,003198	0,008745	-0,002353	0,24	176,9559787745	2,6569
10,41055	-0,003233	-0,003201	0,009369	-0,002353	0,25	174,7460209528	2,6244
10,41055	-0,003235	-0,0032	0,009369	-0,002353	0,26	173,6673418112	2,5921
11,798624	-0,003235	-0,0032	0,010619	-0,002353	0,27	170,3677442695	2,56
11,798624	-0,003232	-0,003201	0,010619	-0,002353	0,28	169,3029458678	2,5281
9,716514	-0,003232	-0,003201	0,008745	-0,025882	0,29	171,5278812661	2,4964
9,716514	-0,003233	-0,0032	0,008745	-0,025882	0,3	170,4422617644	2,4649
13,880733	-0,003232	-0,003198	0,012493	-0,047059	0,31	162,8604606227	2,4336
13,880733	-0,003233	-0,0032	0,012493	-0,047059	0,32	161,8164833111	2,4025
14,574771	-0,003233	-0,0032	0,013117	-0,068529	0,33	159,7036874794	2,3716
14,574771	-0,003235	-0,003198	0,013117	-0,068529	0,34	158,6666505477	2,3409
14,574771	-0,003232	-0,0032	0,013117	-0,089118	0,35	157,629613616	2,3104
14,574771	-0,003232	-0,0032	0,013117	-0,089118	0,36	156,5925766843	2,2801
16,656881	-0,003232	-0,003202	0,014991	-0,109412	0,37	152,4323747526	2,25
16,656881	-0,003233	-0,003198	0,014991	-0,109412	0,38	151,4161589209	2,2201
20,127064	-0,003233	-0,003198	0,018114	-0,130588	0,39	145,2640722493	2,1904
20,127064	-0,003232	-0,003197	0,018114	-0,130588	0,4	144,2825582476	2,1609
20,8211	-0,003232	-0,003198	0,018739	-0,151176	0,41	142,2877516859	2,1316
20,8211	-0,003235	-0,003198	0,018739	-0,151176	0,42	141,3131780442	2,1025
21,515137	-0,003233	-0,003201	0,019364	-0,171765	0,43	139,3391911225	2,0736
21,515137	-0,003232	-0,0032	0,019364	-0,171765	0,44	138,3715578508	2,0449
23,597248	-0,003233	-0,0032	0,021238	-0,190882	0,45	134,4473269592	2,0164
23,597248	-0,003233	-0,003201	0,021238	-0,190882	0,46	133,5005147975	1,9881
25,679358	-0,003233	-0,003201	0,023111	-0,210882	0,47	129,6387486358	1,96
25,679358	-0,003236	-0,0032	0,023111	-0,210882	0,48	128,7127575741	1,9321
26,373394	-0,003232	-0,0032	0,023736	-0,232059	0,49	126,8289968324	1,9044
26,373394	-0,003233	-0,003202	0,023736	-0,232059	0,5	125,9099461307	1,8769
28,455505	-0,003233	-0,003202	0,02561	-0,251176	0,51	122,1592244691	1,8496
28,455505	-0,003233	-0,0032	0,02561	-0,251176	0,52	121,2609948774	1,8225
31,231651	-0,003233	-0,0032	0,028108	-0,270294	0,53	116,6427296457	1,7956
31,231651	-0,003232	-0,0032	0,028108	-0,270294	0,54	115,772261514	1,7689
31,925688	-0,003235	-0,0032	0,028733	-0,29	0,55	113,9856645423	1,7424
31,925688	-0,003233	-0,0032	0,028733	-0,29	0,56	113,1221367806	1,7161
34,701836	-0,003232	-0,0032	0,031232	-0,309412	0,57	108,6496166189	1,69
34,701836	-0,003233	-0,0032	0,031232	-0,309412	0,58	107,8138503373	1,6641
35,39587	-0,003233	-0,0032	0,031856	-0,331765	0,59	106,0897205356	1,6384
35,39587	-0,003235	-0,0032	0,031856	-0,331765	0,6	105,2608945939	1,6129
35,39587	-0,003235	-0,0032	0,031856	-0,350588	0,61	104,4320686522	1,5876
35,39587	-0,003232	-0,0032	0,031856	-0,350588	0,62	103,6032427105	1,5625
37,477982	-0,003235	-0,003198	0,03373	-0,37	0,63	100,1925978888	1,5376
37,477982	-0,003235	-0,003198	0,03373	-0,37	0,64	99,3845930672	1,5129
38,866055	-0,003235	-0,0032	0,034979	-0,389412	0,65	96,8831391855	1,4884
38,866055	-0,003231	-0,0032	0,034979	-0,389412	0,66	96,0890150938	1,4641
43,030273	-0,003233	-0,003201	0,038727	-0,411765	0,67	90,2978294021	1,44
43,030273	-0,003232	-0,003197	0,038727	-0,411765	0,68	89,5453474904	1,4161
43,724312	-0,003233	-0,0032	0,039352	-0,430882	0,69	87,9738995587	1,3924
43,724312	-0,003232	-0,003198	0,039352	-0,430882	0,7	87,2283580371	1,3689
45,806423	-0,003233	-0,0032	0,041226	-0,45	0,71	84,0675677554	1,3456
45,806423	-0,003233	-0,003202	0,041226	-0,45	0,72	83,3428473437	1,3225
47,194496	-0,003235	-0,0032	0,042475	-0,470294	0,73	81,035723712	1,2996
47,194496	-0,003233	-0,003201	0,042475	-0,470294	0,74	80,3248840303	1,2769
48,582569	-0,003233	-0,003201	0,043724	-0,489706	0,75	78,0594025886	1,2544
48,582569	-0,003231	-0,003198	0,043724	-0,489706	0,76	77,3624436369	1,2321
49,276604	-0,003231	-0,003198	0,044349	-0,508824	0,77	75,9020461853	1,21
49,276604	-0,003231	-0,003198	0,044349	-0,508824	0,78	75,2120275836	1,1881
50,66468	-0,003231	-0,003198	0,045598	-0,529412	0,79	73,0228869019	1,1664
50,66468	-0,003235	-0,003198	0,045598	-0,529412	0,8	72,3467490602	1,1449
52,746788	-0,003235	-0,003198	0,047472	-0,550294	0,81	69,4635767385	1,1236
52,746788	-0,003232	-0,0032	0,047472	-0,550294	0,82	68,8082599768	1,1025
55,522934	-0,003233	-0,003196	0,049971	-0,569706	0,83	65,2657513752	1,0816
55,522934	-0,003232	-0,0032	0,049971	-0,569706	0,84	64,6381960735	1,0609
55,522934	-0,003231	-0,003201	0,049971	-0,59	0,85	64,0106407718	1,0404
55,522934	-0,003233	-0,003198	0,049971	-0,59	0,86	63,3830854701	1,0201
56,911011	-0,003232	-0,0032	0,05122	-0,607941	0,87	61,3674531684	1
56,911011	-0,003235	-0,003201	0,05122	-0,607941	0,88	60,7537786367	0,9801
57,605045	-0,003237	-0,003198	0,051845	-0,629118	0,89	59,4599507851	0,9604
57,605045	-0,003233	-0,003201	0,051845	-0,629118	0,9	58,8532165934	0,9409
57,605045	-0,003232	-0,003198	0,051845	-0,648529	0,91	58,2464824017	0,9216
57,605045	-0,003232	-0,0032	0,051845	-0,648529	0,92	57,63974821	0,9025
60,381191	-0,003233	-0,003197	0,054343	-0,668235	0,93	54,4234367783	0,8836
60,381191	-0,003233	-0,0032	0,054343	-0,668235	0,94	53,8444640466	0,8649
58,993118	-0,003235	-0,0032	0,053094	-0,686765	0,95	54,5425184749	0,8464
58,993118	-0,003233	-0,0032	0,053094	-0,686765	0,96	53,9496650133	0,8281
59,687157	-0,003231	-0,003201	0,053718	-0,706471	0,97	52,7321764516	0,81
59,687157	-0,003231	-0,003201	0,053718	-0,724706	0,98	52,1462633799	0,7921
59,687157	-0,003233	-0,003198	0,053718	-0,724706	0,99	51,5603503082	0,7744
59,687157	-0,003235	-0,003198	0,053718	-0,743824	1	50,9744372365	0,7569
58,299084	-0,003232	-0,0032	0,052469	-0,743824	1,01	51,5822669448	0,7396
59,687157	-0,003233	-0,003201	0,053718	-0,763235	1,02	49,8026110932	0,7225
59,687157	-0,003235	-0,003198	0,053718	-0,763235	1,03	49,2166980215	0,7056
59,687157	-0,003233	-0,0032	0,053718	-0,782059	1,04	48,6307849498	0,6889
59,687157	-0,003233	-0,003201	0,053718	-0,782059	1,05	48,0448718781	0,6724
59,687157	-0,003233	-0,003201	0,053718	-0,801176	1,06	47,4589588064	0,6561
59,687157	-0,003232	-0,003202	0,053718	-0,801176	1,07	46,8730457347	0,64
60,381191	-0,003233	-0,003198	0,054343	-0,820882	1,08	45,7388458031	0,6241
60,381191	-0,003233	-0,0032	0,054343	-0,820882	1,09	45,1598730714	0,6084
62,463303	-0,003233	-0,003201	0,056217	-0,84	1,1	42,9776740997	0,5929
62,463303	-0,003236	-0,0032	0,056217	-0,84	1,11	42,419522488	0,5776
62,463303	-0,003232	-0,0032	0,056217	-0,858824	1,12	41,8613708763	0,5625
62,463303	-0,003233	-0,003196	0,056217	-0,858824	1,13	41,3032192646	0,5476
63,157341	-0,003233	-0,0032	0,056842	-0,878235	1,14	40,2384199129	0,5329
63,157341	-0,003233	-0,003202	0,056842	-0,878235	1,15	39,6872086813	0,5184
65,239449	-0,003232	-0,0032	0,058716	-0,898235	1,16	37,6577007696	0,5041
65,239449	-0,003233	-0,003202	0,058716	-0,898235	1,17	37,1273106179	0,49
64,54541	-0,003232	-0,003197	0,058091	-0,916765	1,18	37,0758073762	0,4761
64,54541	-0,003235	-0,0032	0,058091	-0,916765	1,19	36,5384768345	0,4624
66,627525	-0,003236	-0,003198	0,059965	-0,935882	1,2	34,6061292428	0,4489
66,627525	-0,003232	-0,003202	0,059965	-0,955294	1,21	34,0896198512	0,4356
68,015594	-0,00323	-0,003198	0,061214	-0,955294	1,22	32,6708656095	0,4225
68,015594	-0,003235	-0,0032	0,061214	-0,974118	1,23	32,1682369078	0,4096
68,709633	-0,003233	-0,0032	0,061839	-0,974118	1,24	31,2283636361	0,3969
72,873856	-0,003232	-0,0032	0,065586	-0,993529	1,25	28,1508570644	0,3844
72,873856	-0,003233	-0,0032	0,065586	-0,993529	1,26	27,6968109827	0,3721
71,485779	-0,003235	-0,0032	0,064337	-1,012353	1,27	28,0756111011	0,36
71,485779	-0,003235	-0,003198	0,064337	-1,012353	1,28	27,6076842494	0,3481
74,261925	-0,003235	-0,003198	0,066836	-1,031765	1,29	25,5295927177	0,3364
74,261925	-0,003233	-0,003201	0,066836	-1,031765	1,3	25,089427326	0,3249
75,650002	-0,003233	-0,003196	0,068085	-1,050882	1,31	23,8719388143	0,3136
75,650002	-0,003232	-0,003201	0,068085	-1,050882	1,32	23,4456541926	0,3025
75,650002	-0,003233	-0,003198	0,068085	-1,069706	1,33	23,0193695709	0,2916
75,650002	-0,003232	-0,0032	0,068085	-1,069706	1,34	22,5930849493	0,2809
78,426147	-0,003232	-0,0032	0,070584	-1,088529	1,35	20,7232049276	0,2704
78,426147	-0,003231	-0,003201	0,070584	-1,088529	1,36	20,3246817559	0,2601
79,120186	-0,003231	-0,003202	0,071208	-1,107941	1,37	19,5791390842	0,25
79,120186	-0,003235	-0,003201	0,071208	-1,107941	1,38	19,1875563025	0,2401
81,896332	-0,003235	-0,003201	0,073707	-1,128529	1,39	17,4634234408	0,2304
81,896332	-0,003233	-0,003201	0,073707	-1,128529	1,4	17,0996021192	0,2209
83,284401	-0,003233	-0,003201	0,074956	-1,150588	1,41	16,0972690575	0,2116
83,284401	-0,003232	-0,0032	0,074956	-1,150588	1,42	15,7473284258	0,2025
83,978439	-0,003233	-0,0032	0,075581	-1,17	1,43	15,0920110741	0,1936
83,978439	-0,003235	-0,003201	0,075581	-1,17	1,44	14,7490108224	0,1849
85,366516	-0,003233	-0,0032	0,07683	-1,189412	1,45	13,8230182307	0,1764
85,366516	-0,003233	-0,0032	0,07683	-1,189412	1,46	13,4938987491	0,1681
87,448624	-0,003233	-0,003201	0,078704	-1,208529	1,47	12,3319360674	0,16
87,448624	-0,003233	-0,0032	0,078704	-1,208529	1,48	12,0236376657	0,1521
90,22477	-0,003233	-0,0032	0,081202	-1,228824	1,49	10,660403784	0,1444
90,22477	-0,003236	-0,0032	0,081202	-1,228824	1,5	10,3798668423	0,1369
90,918808	-0,003233	-0,0032	0,081827	-1,250588	1,51	9,8494762206	0,1296
90,918808	-0,003233	-0,0032	0,081827	-1,250588	1,52	9,5758796589	0,1225
93,000916	-0,003231	-0,003198	0,083701	-1,269412	1,53	8,5943663773	0,1156
93,000916	-0,003233	-0,003201	0,083701	-1,269412	1,54	8,3415908956	0,1089
92,306877	-0,003231	-0,0032	0,083076	-1,289118	1,55	8,3109078939	0,1024
92,306877	-0,003232	-0,0032	0,083076	-1,289118	1,56	8,0511920222	0,0961
95,083031	-0,003232	-0,0032	0,085575	-1,307941	1,57	6,9586299505	0,09
95,083031	-0,003232	-0,0032	0,085575	-1,307941	1,58	6,7266756188	0,0841
97,859177	-0,003232	-0,0032	0,088073	-1,328529	1,59	5,7174004072	0,0784
97,859177	-0,003233	-0,0032	0,088073	-1,328529	1,6	5,5132075355	0,0729
97,859177	-0,003233	-0,0032	0,088073	-1,347941	1,61	5,3090146638	0,0676
97,859177	-0,003231	-0,003201	0,088073	-1,347941	1,62	5,1048217921	0,0625
100,635323	-0,003231	-0,003201	0,090572	-1,367647	1,63	4,2343538804	0,0576
100,635323	-0,003232	-0,0032	0,090572	-1,367647	1,64	4,0579224687	0,0529
102,71743	-0,003232	-0,0032	0,092446	-1,389706	1,65	3,4234275171	0,0484
102,71743	-0,003231	-0,003198	0,092446	-1,389706	1,66	3,2678171754	0,0441
104,799538	-0,003233	-0,003201	0,09432	-1,408235	1,67	2,6957852337	0,04
104,799538	-0,003235	-0,0032	0,09432	-1,408235	1,68	2,560995972	0,0361
105,493576	-0,003232	-0,0032	0,094944	-1,428529	1,69	2,3012798703	0,0324
105,493576	-0,003236	-0,0032	0,094944	-1,428529	1,7	2,1734309886	0,0289
106,187614	-0,003233	-0,003198	0,095569	-1,447647	1,71	1,9345360269	0,0256
106,187614	-0,003235	-0,0032	0,095569	-1,447647	1,72	1,8136275253	0,0225
107,575691	-0,003232	-0,003201	0,096818	-1,467941	1,73	1,4983882436	0,0196
107,575691	-0,003232	-0,003198	0,096818	-1,467941	1,74	1,3913605119	0,0169
108,96376	-0,003235	-0,003198	0,098067	-1,487941	1,75	1,1177645002	0,0144
108,96376	-0,003233	-0,0032	0,098067	-1,487941	1,76	1,0246174585	0,0121
111,045868	-0,003232	-0,003197	0,099941	-1,507647	1,77	0,7232596168	0,01
111,045868	-0,003235	-0,0032	0,099941	-1,507647	1,78	0,6509336552	0,0081
111,739906	-0,003232	-0,003202	0,100566	-1,53	1,79	0,5230846535	0,0064
111,739906	-0,003233	-0,0032	0,100566	-1,53	1,8	0,4576990718	0,0049
114,516052	-0,003233	-0,003198	0,103064	-1,546765	1,81	0,2257447301	0,0036
114,516052	-0,003232	-0,0032	0,103064	-1,546765	1,82	0,1881206084	0,0025
114,516052	-0,003232	-0,0032	0,103064	-1,566176	1,83	0,1504964867	0,0016
114,516052	-0,003233	-0,0032	0,103064	-1,585	1,84	0,1128723651	0,0009
118,680275	-0,003235	-0,003198	0,106812	-1,585	1,85	-0,0080362166	0,0004
118,680275	-0,003233	-0,003201	0,106812	-1,604118	1,86	-0,0040181083	0,0001
118,680275	-0,003233	-0,003198	0,106812	-1,604118	1,87	0	0
120,762383	-0,003233	-0,0032	0,108686	-1,623235	1,88	0,0248391883	0,0001
120,762383	-0,003233	-0,003201	0,108686	-1,623235	1,89	0,0496783766	0,0004
120,762383	-0,003233	-0,003201	0,108686	-1,642059	1,9	0,0745175649	0,0009
120,762383	-0,003233	-0,003198	0,108686	-1,642059	1,91	0,0993567533	0,0016
122,844498	-0,003233	-0,003198	0,11056	-1,661471	1,92	0,2283016916	0,0025
122,844498	-0,003233	-0,0032	0,11056	-1,661471	1,93	0,2739620299	0,0036
124,926605	-0,003233	-0,0032	0,112434	-1,680588	1,94	0,4653698582	0,0049
124,926605	-0,003233	-0,0032	0,112434	-1,680588	1,95	0,5318512665	0,0064
124,926605	-0,003232	-0,003201	0,112434	-1,7	1,96	0,5983326748	0,0081
124,926605	-0,003232	-0,0032	0,112434	-1,7	1,97	0,6648140832	0,01
127,008713	-0,003231	-0,0032	0,114308	-1,719412	1,98	0,9603273715	0,0121
127,008713	-0,003231	-0,0032	0,114308	-1,719412	1,99	1,0476298598	0,0144
128,39679	-0,003232	-0,003196	0,115557	-1,737941	2	1,3153823581	0,0169
128,39679	-0,003232	-0,0032	0,115557	-1,737941	2,01	1,4165656164	0,0196
129,784866	-0,003232	-0,0032	0,116806	-1,757647	2,02	1,7259602747	0,0225
129,784866	-0,003233	-0,0032	0,116806	-1,757647	2,03	1,8410242931	0,0256
131,172943	-0,003233	-0,0032	0,118056	-1,777059	2,04	2,1920614014	0,0289
131,172943	-0,003231	-0,0032	0,118056	-1,777059	2,05	2,3210061897	0,0324
133,949081	-0,003231	-0,0032	0,120554	-1,795882	2,06	2,977417198	0,0361
133,949081	-0,003232	-0,0032	0,120554	-1,814706	2,07	3,1341233663	0,04
133,949081	-0,003233	-0,003201	0,120554	-1,814706	2,08	3,2908295346	0,0441
133,949081	-0,003232	-0,0032	0,120554	-1,833824	2,09	3,4475357029	0,0484
136,031189	-0,003231	-0,0032	0,122428	-1,833824	2,1	4,0831267113	0,0529
138,113297	-0,003235	-0,0032	0,124302	-1,852941	2,11	4,7603598796	0,0576
138,113297	-0,003232	-0,0032	0,124302	-1,852941	2,12	4,9587082079	0,0625
139,501373	-0,003233	-0,003198	0,125551	-1,872353	2,13	5,5179562962	0,0676
139,501373	-0,003232	-0,003198	0,125551	-1,872353	2,14	5,7301853845	0,0729
140,88945	-0,003236	-0,0032	0,126801	-1,891176	2,15	6,3310760328	0,0784
140,88945	-0,003233	-0,0032	0,126801	-1,891176	2,16	6,5571858912	0,0841
141,583481	-0,003233	-0,0032	0,127425	-1,910294	2,17	6,9915050495	0,09
141,583481	-0,00323	-0,003198	0,127425	-1,910294	2,18	7,2245552178	0,0961
142,277527	-0,003233	-0,003198	0,12805	-1,929412	2,19	7,6797001061	0,1024
142,277527	-0,00323	-0,003202	0,12805	-1,929412	2,2	7,9196907344	0,1089
145,747711	-0,003233	-0,003198	0,131173	-1,948529	2,21	9,3395439227	0,1156
145,747711	-0,003232	-0,003198	0,131173	-1,948529	2,22	9,6142363911	0,1225
146,441742	-0,003233	-0,0032	0,131798	-1,967941	2,23	10,1387800194	0,1296
146,441742	-0,003233	-0,003198	0,131798	-1,967941	2,24	10,4204127977	0,1369
147,829819	-0,003232	-0,003198	0,133047	-1,987647	2,25	11,229514836	0,1444
147,829819	-0,003232	-0,0032	0,133047	-1,987647	2,26	11,5250283843	0,1521
150,605957	-0,00323	-0,003198	0,135545	-2,007647	2,27	12,9309971326	0,16
150,605957	-0,003231	-0,003198	0,135545	-2,007647	2,28	13,2542720609	0,1681
149,911926	-0,003231	-0,003198	0,134921	-2,028529	2,29	13,2860539693	0,1764
149,911926	-0,003231	-0,0032	0,134921	-2,028529	2,3	13,6023885876	0,1849
150,605957	-0,00323	-0,0032	0,135545	-2,048235	2,31	14,2240968459	0,1936
150,605957	-0,00323	-0,0032	0,135545	-2,048235	2,32	14,5473717742	0,2025
154,770187	-0,003232	-0,003198	0,139293	-2,067353	2,33	16,7861925025	0,2116
154,770187	-0,003231	-0,0032	0,139293	-2,067353	2,34	17,1511097308	0,2209
155,464218	-0,003231	-0,0032	0,139918	-2,087059	2,35	17,8491618392	0,2304
155,464218	-0,003235	-0,0032	0,139918	-2,087059	2,36	18,2210193775	0,2401
157,546326	-0,003235	-0,0032	0,141792	-2,105294	2,37	19,6339309158	0,25
157,546326	-0,003233	-0,003197	0,141792	-2,124118	2,38	20,0266095341	0,2601
158,240372	-0,003233	-0,003197	0,142416	-2,124118	2,39	20,7801920724	0,2704
158,240372	-0,003236	-0,003201	0,142416	-2,143824	2,4	21,1798111507	0,2809
158,934402	-0,003233	-0,003201	0,143041	-2,143824	2,41	21,9542064291	0,2916
160,322479	-0,003233	-0,0032	0,14429	-2,162647	2,42	23,1242081574	0,3025
160,322479	-0,003232	-0,0032	0,14429	-2,162647	2,43	23,5446483057	0,3136
161,710556	-0,003232	-0,003198	0,145539	-2,181765	2,44	24,756292344	0,3249
161,710556	-0,003231	-0,0032	0,145539	-2,181765	2,45	25,1906132623	0,3364
161,710556	-0,003232	-0,0032	0,145539	-2,201176	2,46	25,6249341806	0,3481
161,710556	-0,003235	-0,003201	0,145539	-2,201176	2,47	26,0592550989	0,36
165,18074	-0,003235	-0,003201	0,148663	-2,220294	2,48	28,6103882573	0,3721
165,18074	-0,003235	-0,0032	0,148663	-2,220294	2,49	29,0794110156	0,3844
166,568802	-0,003235	-0,003201	0,149912	-2,239412	2,5	30,4229128339	0,3969
166,568802	-0,003235	-0,0032	0,149912	-2,239412	2,51	30,9058162122	0,4096
167,262848	-0,003233	-0,0032	0,150537	-2,258235	2,52	31,8398494905	0,4225
167,262848	-0,003232	-0,003198	0,150537	-2,258235	2,53	32,3296933288	0,4356
169,344955	-0,003232	-0,003202	0,15241	-2,277647	2,54	34,2145488572	0,4489
169,344955	-0,003233	-0,0032	0,15241	-2,277647	2,55	34,7252137655	0,4624
171,427063	-0,003233	-0,003202	0,154284	-2,296765	2,56	36,6725331938	0,4761
171,427063	-0,003232	-0,0032	0,154284	-2,296765	2,57	37,2040191821	0,49
170,733032	-0,003232	-0,0032	0,15366	-2,317059	2,58	37,2427431604	0,5041
170,733032	-0,003231	-0,0032	0,15366	-2,317059	2,59	37,7672888387	0,5184
174,203217	-0,003232	-0,003198	0,156783	-2,337647	2,6	40,8250695671	0,5329
174,203217	-0,003232	-0,003201	0,156783	-2,337647	2,61	41,3843170954	0,5476
175,591278	-0,003232	-0,0032	0,158032	-2,357353	2,62	42,9846103737	0,5625
175,591278	-0,003231	-0,003201	0,158032	-2,357353	2,63	43,557738512	0,5776
176,285324	-0,003231	-0,0032	0,158657	-2,377647	2,64	44,6652820703	0,5929
176,285324	-0,003232	-0,003198	0,158657	-2,377647	2,65	45,2453506686	0,6084
179,755508	-0,003233	-0,0032	0,16178	-2,397059	2,66	48,5668646269	0,6241
179,755508	-0,003235	-0,003197	0,16178	-2,397059	2,67	49,1816350653	0,64
179,755508	-0,003233	-0,0032	0,16178	-2,417941	2,68	49,7964055036	0,6561
179,755508	-0,003236	-0,0032	0,16178	-2,417941	2,69	50,4111759419	0,6724
181,837616	-0,003233	-0,003198	0,163654	-2,437647	2,7	52,7540960202	0,6889
181,837616	-0,003233	-0,0032	0,163654	-2,437647	2,71	53,3896875385	0,7056
183,225693	-0,003232	-0,003197	0,164903	-2,459118	2,72	55,2051445068	0,7225
183,225693	-0,003233	-0,0032	0,164903	-2,459118	2,73	55,8546167952	0,7396
183,919724	-0,003233	-0,0032	0,165528	-2,477059	2,74	57,1078960535	0,7569
183,919724	-0,003232	-0,003197	0,165528	-2,477059	2,75	57,7643086518	0,7744
185,3078	-0,003232	-0,003198	0,166777	-2,497059	2,76	59,6561088901	0,7921
185,3078	-0,003231	-0,003198	0,166777	-2,497059	2,77	60,3264022484	0,81
186,695877	-0,003233	-0,0032	0,168026	-2,517353	2,78	62,2598456767	0,8281
186,695877	-0,003235	-0,003201	0,168026	-2,517353	2,79	62,9440198051	0,8464
188,083939	-0,003233	-0,0032	0,169276	-2,538235	2,8	64,9190915934	0,8649
188,083939	-0,003233	-0,0032	0,169276	-2,538235	2,81	65,6171463417	0,8836
191,554123	-0,003231	-0,003201	0,172399	-2,557353	2,82	69,61187589	0,9025
191,554123	-0,003231	-0,003198	0,172399	-2,557353	2,83	70,3446324783	0,9216
192,248169	-0,003235	-0,003201	0,173023	-2,576765	2,84	71,7506136866	0,9409
192,248169	-0,003232	-0,003198	0,173023	-2,576765	2,85	72,4903107349	0,9604
194,330276	-0,003236	-0,003201	0,174897	-2,595	2,86	75,2912937133	0,9801
194,330276	-0,003233	-0,003198	0,174897	-2,595	2,87	76,0518118316	1
195,718353	-0,003232	-0,0032	0,176147	-2,614412	2,88	78,2142877199	1,0201
195,718353	-0,00323	-0,003203	0,176147	-2,633529	2,89	78,9886866082	1,0404
195,718353	-0,003231	-0,003198	0,176147	-2,633529	2,9	79,7630854965	1,0609
197,106415	-0,003232	-0,0032	0,177396	-2,652647	2,91	81,9810688648	1,0816
197,106415	-0,003233	-0,0032	0,177396	-2,652647	2,92	82,7693483732	1,1025
197,800461	-0,003233	-0,0032	0,17802	-2,672059	2,93	84,2933166415	1,1236
197,800461	-0,003237	-0,0032	0,17802	-2,672059	2,94	85,0885366098	1,1449
199,882568	-0,003237	-0,0032	0,179894	-2,691471	2,95	88,1324321381	1,1664
199,882568	-0,003233	-0,0032	0,179894	-2,691471	2,96	88,9484731764	1,1881
201,964676	-0,003233	-0,0032	0,181768	-2,710882	2,97	92,0548330147	1,21
201,964676	-0,003233	-0,003201	0,181768	-2,710882	2,98	92,8916951331	1,2321
202,658722	-0,003233	-0,003201	0,182393	-2,729118	2,99	94,5058887714	1,2544
202,658722	-0,003233	-0,003202	0,182393	-2,729118	3	95,3496913497	1,2769
204,740829	-0,003236	-0,0032	0,184267	-2,748529	3,01	98,567095908	1,2996
204,740829	-0,003235	-0,003201	0,184267	-2,748529	3,02	99,4317195563	1,3225
204,740829	-0,003235	-0,003198	0,184267	-2,767941	3,03	100,2963432046	1,3456
204,740829	-0,003229	-0,0032	0,184267	-2,767941	3,04	101,1609668529	1,3689
206,822937	-0,003233	-0,003201	0,186141	-2,786765	3,05	104,4824779413	1,3924
206,822937	-0,003232	-0,0032	0,186141	-2,786765	3,06	105,3679226696	1,4161
208,211014	-0,003235	-0,003201	0,18739	-2,807353	3,07	107,9190597979	1,44
208,211014	-0,003231	-0,003201	0,18739	-2,807353	3,08	108,8183852962	1,4641
208,905045	-0,003233	-0,003201	0,188015	-2,827353	3,09	110,5644286145	1,4884
208,905045	-0,003231	-0,003201	0,188015	-2,827353	3,1	111,4706944228	1,5129
211,681198	-0,003233	-0,003201	0,190513	-2,847353	3,11	115,8193899512	1,5376
211,681198	-0,00323	-0,0032	0,190513	-2,847353	3,12	116,7534172895	1,5625
213,06926	-0,003235	-0,003201	0,191762	-2,865588	3,13	119,4364027478	1,5876
213,06926	-0,003232	-0,0032	0,191762	-2,865588	3,14	120,3843107061	1,6129
214,457336	-0,003233	-0,003198	0,193012	-2,885294	3,15	123,1089559444	1,6384
214,457336	-0,003232	-0,003198	0,193012	-2,903824	3,16	124,0707446627	1,6641
215,845413	-0,003233	-0,003202	0,194261	-2,903824	3,17	126,8370334811	1,69
215,845413	-0,003231	-0,0032	0,194261	-2,923235	3,18	127,8127029694	1,7161
216,539444	-0,003235	-0,003201	0,194886	-2,923235	3,19	129,7044933777	1,7424
216,539444	-0,003233	-0,003201	0,194886	-2,942059	3,2	130,687103176	1,7689
218,621567	-0,003232	-0,003198	0,196759	-2,942059	3,21	134,4597577943	1,7956
219,315598	-0,003233	-0,003198	0,197384	-2,960882	3,22	136,4001306726	1,8225
219,315598	-0,003232	-0,0032	0,197384	-2,960882	3,23	137,4105020109	1,8496
222,091736	-0,003232	-0,003198	0,199883	-2,980294	3,24	142,2241824093	1,8769
222,091736	-0,003232	-0,003198	0,199883	-2,980294	3,25	143,2623151276	1,9044
222,785782	-0,003229	-0,003197	0,200507	-3	3,26	145,2651717859	1,9321
222,785782	-0,00323	-0,003198	0,200507	-3	3,27	146,3102449642	1,96
223,479813	-0,003232	-0,0032	0,201132	-3,018529	3,28	148,3339018525	1,9881
223,479813	-0,003232	-0,0032	0,201132	-3,018529	3,29	149,3859153408	2,0164
224,867889	-0,003235	-0,003198	0,202381	-3,037941	3,3	152,4228775092	2,0449
224,867889	-0,003232	-0,003198	0,202381	-3,037941	3,31	153,4887717575	2,0736
224,173859	-0,003232	-0,003198	0,201756	-3,057059	3,32	153,5483225058	2,1025
224,173859	-0,003232	-0,0032	0,201756	-3,057059	3,33	154,6072764541	2,1316
228,338074	-0,003232	-0,0032	0,205504	-3,076471	3,34	161,7876264524	2,1609
228,338074	-0,003231	-0,0032	0,205504	-3,076471	3,35	162,8882225507	2,1904
229,032104	-0,003231	-0,0032	0,206129	-3,094706	3,36	165,0229233491	2,2201
229,032104	-0,003233	-0,003196	0,206129	-3,094706	3,37	166,1304597474	2,25
229,726151	-0,003233	-0,003196	0,206754	-3,114118	3,38	168,2860071157	2,2801
229,726151	-0,003233	-0,0032	0,206754	-3,133529	3,39	169,400483984	2,3104
231,808258	-0,003232	-0,0032	0,208627	-3,133529	3,4	173,7005845623	2,3409
231,808258	-0,00323	-0,003197	0,208627	-3,152353	3,41	174,8358825006	2,3716
232,502289	-0,003231	-0,003201	0,209252	-3,152353	3,42	177,0469284889	2,4025
232,502289	-0,003233	-0,003198	0,209252	-3,172059	3,43	178,1891667373	2,4336
232,502289	-0,003232	-0,003198	0,209252	-3,172059	3,44	179,3314049856	2,4649
234,584396	-0,003232	-0,003197	0,211126	-3,191176	3,45	183,7633722939	2,4964
234,584396	-0,003232	-0,003197	0,211126	-3,191176	3,46	184,9264316122	2,5281
237,36055	-0,003233	-0,003197	0,213624	-3,21	3,47	190,5313373305	2,56
237,36055	-0,003233	-0,003198	0,213624	-3,21	3,48	191,7221581888	2,5921
238,054581	-0,003235	-0,0032	0,214249	-3,229118	3,49	194,0373092672	2,6244
238,054581	-0,003237	-0,003197	0,214249	-3,229118	3,5	195,2350704355	2,6569
239,442657	-0,003235	-0,003201	0,215498	-3,247941	3,51	198,7092762438	2,6896
239,442657	-0,003235	-0,0032	0,215498	-3,247941	3,52	199,9209181721	2,7225
241,524765	-0,003233	-0,0032	0,217372	-3,267059	3,53	204,5888593804	2,7556
241,524765	-0,003235	-0,0032	0,217372	-3,267059	3,54	205,8213223887	2,7889
242,218811	-0,003233	-0,0032	0,217997	-3,288235	3,55	208,2197826771	2,8224
242,218811	-0,003233	-0,003198	0,217997	-3,288235	3,56	209,4591861454	2,8561
242,218811	-0,003233	-0,003197	0,217997	-3,307353	3,57	210,6985896137	2,89
242,218811	-0,003232	-0,0032	0,217997	-3,307353	3,58	211,937993082	2,9241
236,666519	-0,003232	-0,003198	0,213	-3,326176	3,59	203,6274543103	2,9584
236,666519	-0,003233	-0,003198	0,213	-3,326176	3,6	204,8113348586	2,9929
238,748627	-0,003231	-0,003198	0,214874	-3,346471	3,61	209,6180833269	3,0276
238,748627	-0,003231	-0,0032	0,214874	-3,346471	3,62	210,8227849553	3,0625
240,830734	-0,003235	-0,0032	0,216748	-3,366765	3,63	215,6919949036	3,0976
240,830734	-0,003235	-0,003201	0,216748	-3,366765	3,64	216,9175176019	3,1329
242,218811	-0,003236	-0,0032	0,217997	-3,386765	3,65	220,6138173602	3,1684
242,218811	-0,003232	-0,0032	0,217997	-3,386765	3,66	221,8532208285	3,2041
244,994949	-0,003231	-0,003198	0,220495	-3,406471	3,67	228,0896726968	3,24
244,994949	-0,003233	-0,003202	0,220495	-3,406471	3,68	229,3568375452	3,2761
245,688995	-0,003232	-0,0032	0,22112	-3,427059	3,69	231,8871661135	3,3124
245,688995	-0,003232	-0,003197	0,22112	-3,427059	3,7	233,1612714218	3,3489
247,771103	-0,003231	-0,003201	0,222994	-3,444706	3,71	238,2664554501	3,3856
247,771103	-0,003232	-0,003202	0,222994	-3,444706	3,72	239,5613818384	3,4225
247,771103	-0,003229	-0,0032	0,222994	-3,464118	3,73	240,8563082267	3,4596
247,771103	-0,003233	-0,0032	0,222994	-3,483529	3,74	242,1512346151	3,4969
249,85321	-0,003233	-0,003197	0,224868	-3,483529	3,75	247,3605221634	3,5344
250,547241	-0,003231	-0,003198	0,225493	-3,502059	3,76	249,9879882117	3,5721
250,547241	-0,003232	-0,0032	0,225493	-3,502059	3,77	251,31067598	3,61
251,241287	-0,003233	-0,003198	0,226117	-3,521765	3,78	253,9589916083	3,6481
251,241287	-0,003235	-0,003203	0,226117	-3,521765	3,79	255,2886198366	3,6864
253,323395	-0,003235	-0,003203	0,227991	-3,541177	3,8	260,6367165049	3,7249
253,323395	-0,003233	-0,003198	0,227991	-3,541177	3,81	261,9871658133	3,7636
255,405502	-0,003233	-0,003198	0,229865	-3,559706	3,82	267,3977237716	3,8025
255,405502	-0,00323	-0,003201	0,229865	-3,559706	3,83	268,7689941499	3,8416
255,405502	-0,00323	-0,003201	0,229865	-3,578529	3,84	270,1402645282	3,8809
255,405502	-0,00323	-0,003201	0,229865	-3,578529	3,85	271,5115349065	3,9204
256,793579	-0,003233	-0,003198	0,231114	-3,597647	3,86	275,6450785148	3,9601
256,793579	-0,003235	-0,0032	0,231114	-3,597647	3,87	277,0302296632	4
259,569733	-0,003231	-0,003202	0,233613	-3,616765	3,88	283,9954503515	4,0401
259,569733	-0,003231	-0,003202	0,233613	-3,616765	3,89	285,4083630398	4,0804
259,569733	-0,003236	-0,003201	0,233613	-3,637059	3,9	286,8212757281	4,1209
259,569733	-0,003233	-0,0032	0,233613	-3,637059	3,91	288,2341884164	4,1616
260,957794	-0,003233	-0,0032	0,234862	-3,656471	3,92	292,4926261547	4,2025
260,957794	-0,003232	-0,0032	0,234862	-3,656471	3,93	293,9194194531	4,2436
263,039917	-0,003236	-0,003198	0,236736	-3,676471	3,94	299,6562073614	4,2849
263,039917	-0,003233	-0,003201	0,236736	-3,676471	3,95	301,1038218897	4,3264
263,733948	-0,003236	-0,0032	0,237361	-3,696177	3,96	304,001961208	4,3681
263,733948	-0,003235	-0,003201	0,237361	-3,696177	3,97	305,4565160463	4,41
264,427979	-0,003235	-0,003201	0,237985	-3,715	3,98	308,3754762946	4,4521
264,427979	-0,003233	-0,0032	0,237985	-3,715	3,99	309,8369714429	4,4944
267,204132	-0,003233	-0,0032	0,240484	-3,734118	4	317,2116724813	4,5369
267,204132	-0,003233	-0,003198	0,240484	-3,753235	4,01	318,7009291596	4,5796
266,510101	-0,003231	-0,003198	0,239859	-3,753235	4,02	318,6980191879	4,6225
266,510101	-0,003233	-0,003198	0,239859	-3,772353	4,03	320,1803355562	4,6656
268,592194	-0,003232	-0,0032	0,241733	-3,772353	4,04	326,1807937345	4,7089
268,592194	-0,003231	-0,0032	0,241733	-3,791471	4,05	327,6839310328	4,7524
269,980286	-0,003233	-0,003202	0,242982	-3,791471	4,06	332,2269898112	4,7961
269,980286	-0,003231	-0,0032	0,242982	-3,810588	4,07	333,7440080295	4,84
269,980286	-0,003231	-0,003198	0,242982	-3,810588	4,08	335,2610262478	4,8841
272,062378	-0,003235	-0,003198	0,244856	-3,83	4,09	341,4002887061	4,9284
272,062378	-0,003233	-0,003198	0,244856	-3,83	4,1	342,9381278444	4,9729
272,756409	-0,003232	-0,003198	0,245481	-3,849118	4,11	346,0305964227	5,0176
272,756409	-0,003236	-0,003201	0,245481	-3,849118	4,12	347,5753758711	5,0625
274,838531	-0,003231	-0,0032	0,247355	-3,868529	4,13	353,8257510394	5,1076
274,838531	-0,003235	-0,0032	0,247355	-3,868529	4,14	355,3913517077	5,1529
276,920654	-0,003233	-0,003197	0,249229	-3,887353	4,15	361,704192816	5,1984
276,920654	-0,003235	-0,003198	0,249229	-3,887353	4,16	363,2906147143	5,2441
278,308716	-0,003231	-0,0032	0,250478	-3,907353	4,17	368,0695792126	5,29
278,308716	-0,003235	-0,003198	0,250478	-3,907353	4,18	369,6698817309	5,3361
277,614685	-0,003231	-0,003201	0,249853	-3,926765	4,19	369,6600323293	5,3824
277,614685	-0,003235	-0,0032	0,249853	-3,926765	4,2	371,2533945376	5,4289
280,390839	-0,003232	-0,0032	0,252352	-3,946177	4,21	379,3429571059	5,4756
280,390839	-0,003232	-0,0032	0,252352	-3,946177	4,22	380,9640808542	5,5225
281,084869	-0,003232	-0,003201	0,252976	-3,966177	4,23	384,2231154025	5,5696
281,084869	-0,00323	-0,003198	0,252976	-3,966177	4,24	385,8511794508	5,6169
283,861023	-0,003233	-0,003198	0,255475	-3,985882	4,25	394,0864900192	5,6644
283,861023	-0,003231	-0,0032	0,255475	-3,985882	4,26	395,7423156075	5,7121
283,166962	-0,003233	-0,0032	0,25485	-4,005882	4,27	395,7323947958	5,76
283,166962	-0,003232	-0,003201	0,25485	-4,005882	4,28	397,3812797741	5,8081
283,166962	-0,003232	-0,0032	0,25485	-4,027353	4,29	399,0301647524	5,8564
283,166962	-0,003232	-0,0032	0,25485	-4,027353	4,3	400,6790497307	5,9049
285,943115	-0,003232	-0,003197	0,257349	-4,047059	4,31	409,1017480291	5,9536
285,943115	-0,003232	-0,003197	0,257349	-4,047059	4,32	410,7783945374	6,0025
288,025238	-0,003231	-0,003198	0,259223	-4,065882	4,33	417,5770636257	6,0516
288,025238	-0,003232	-0,0032	0,259223	-4,065882	4,34	419,274531364	6,1009
288,719269	-0,003233	-0,003203	0,259847	-4,086176	4,35	422,6931959823	6,1504
288,719269	-0,003231	-0,0032	0,259847	-4,086176	4,36	424,3976040306	6,2001
289,4133	-0,003232	-0,0032	0,260472	-4,105882	4,37	427,8370895789	6,25
289,4133	-0,003233	-0,003198	0,260472	-4,105882	4,38	429,5484379373	6,3001
290,10733	-0,003233	-0,003198	0,261097	-4,127059	4,39	433,0087418956	6,3504
290,10733	-0,003232	-0,003198	0,261097	-4,127059	4,4	434,7270305539	6,4009
290,10733	-0,003237	-0,003198	0,261097	-4,144412	4,41	436,4453192122	6,4516
290,10733	-0,003233	-0,0032	0,261097	-4,144412	4,42	438,1636078705	6,5025
292,883484	-0,003233	-0,0032	0,263595	-4,164118	4,43	446,9888507688	6,5536
292,883484	-0,003235	-0,0032	0,263595	-4,183235	4,44	448,7349009672	6,6049
294,271545	-0,003236	-0,0032	0,264844	-4,183235	4,45	454,0621485455	6,6564
294,271545	-0,003235	-0,0032	0,264844	-4,201765	4,46	455,8220793538	6,7081
294,271545	-0,003235	-0,003198	0,264844	-4,201765	4,47	457,5820101621	6,76
295,659637	-0,003232	-0,0032	0,266094	-4,221177	4,48	462,9648610904	6,8121
295,659637	-0,003232	-0,003202	0,266094	-4,221177	4,49	464,7386728187	6,8644
298,435791	-0,003235	-0,003203	0,268592	-4,240588	4,5	473,8137695671	6,9169
298,435791	-0,003233	-0,003202	0,268592	-4,240588	4,51	475,6153428354	6,9696
298,435791	-0,003233	-0,003202	0,268592	-4,259118	4,52	477,4169161037	7,0225
298,435791	-0,003236	-0,0032	0,268592	-4,259118	4,53	479,218489372	7,0756
299,129822	-0,003232	-0,003198	0,269217	-4,278235	4,54	482,8731254103	7,1289
299,129822	-0,003235	-0,0032	0,269217	-4,278235	4,55	484,6816389886	7,1824
301,211914	-0,003233	-0,0032	0,271091	-4,297647	4,56	492,0909800469	7,2361
301,211914	-0,003235	-0,003198	0,271091	-4,297647	4,57	493,9203145453	7,29
302,600006	-0,003231	-0,0032	0,27234	-4,318235	4,58	499,5113783636	7,3441
302,600006	-0,003235	-0,0032	0,27234	-4,318235	4,59	501,3545937819	7,3984
304,682098	-0,003231	-0,0032	0,274214	-4,337647	4,6	508,8819203602	7,4529
304,682098	-0,003235	-0,003198	0,274214	-4,337647	4,61	510,7459566985	7,5076
303,988068	-0,003236	-0,0032	0,273589	-4,356765	4,62	510,7014105368	7,5625
303,988068	-0,003231	-0,0032	0,273589	-4,356765	4,63	512,5585065752	7,6176
304,682098	-0,003235	-0,0032	0,274214	-4,376176	4,64	516,3380657135	7,6729
304,682098	-0,003231	-0,003198	0,274214	-4,376176	4,65	518,2021020518	7,7284
306,764221	-0,003231	-0,003198	0,276088	-4,395588	4,66	525,8752615601	7,7841
306,764221	-0,003236	-0,0032	0,276088	-4,395588	4,67	527,7601191284	7,84
306,764221	-0,003232	-0,0032	0,276088	-4,416471	4,68	529,6449766967	7,8961
306,764221	-0,003233	-0,003201	0,276088	-4,416471	4,69	531,5298342651	7,9524
309,540375	-0,003233	-0,0032	0,278586	-4,436176	4,7	541,2712076534	8,0089
309,540375	-0,003233	-0,0032	0,278586	-4,436176	4,71	543,1838267617	8,0656
310,928436	-0,003233	-0,003201	0,279836	-4,455883	4,72	549,05241972	8,1225
310,928436	-0,003233	-0,0032	0,279836	-4,455883	4,73	550,9789194383	8,1796
312,316528	-0,003233	-0,003198	0,281085	-4,475883	4,74	556,8892431966	8,2369
312,316528	-0,003236	-0,003198	0,281085	-4,475883	4,75	558,8296238349	8,2944
312,316528	-0,003232	-0,003198	0,281085	-4,496176	4,76	560,7700044733	8,3521
312,316528	-0,003232	-0,003198	0,281085	-4,496176	4,77	562,7103851116	8,41
314,398621	-0,003233	-0,003201	0,282959	-4,516177	4,78	570,7096563799	8,4681
314,398621	-0,003232	-0,003198	0,282959	-4,516177	4,79	572,6708579482	8,5264
314,398621	-0,003233	-0,0032	0,282959	-4,536765	4,8	574,6320595165	8,5849
314,398621	-0,003233	-0,0032	0,282959	-4,536765	4,81	576,5932610848	8,6436
315,786713	-0,003231	-0,0032	0,284208	-4,556177	4,82	582,6493340532	8,7025
315,786713	-0,003232	-0,003201	0,284208	-4,556177	4,83	584,6244165415	8,7616
316,480743	-0,003233	-0,003201	0,284833	-4,575882	4,84	588,6607681298	8,8209
316,480743	-0,003233	-0,0032	0,284833	-4,575882	4,85	590,6427909181	8,8804
318,562836	-0,003235	-0,0032	0,286707	-4,595588	4,86	598,8502717764	8,9401
318,562836	-0,003232	-0,003201	0,286707	-4,595588	4,87	600,8531154947	9
318,562836	-0,003233	-0,0032	0,286707	-4,615588	4,88	602,8559592131	9,0601
318,562836	-0,003233	-0,003198	0,286707	-4,615588	4,89	604,8588029314	9,1204
319,950928	-0,003236	-0,0032	0,287956	-4,636471	4,9	611,0675654097	9,1809
319,950928	-0,003232	-0,0032	0,287956	-4,636471	4,91	613,084290048	9,2416
320,644958	-0,003232	-0,0032	0,28858	-4,655882	4,92	617,2178061863	9,3025
320,644958	-0,003232	-0,003201	0,28858	-4,655882	4,93	619,2414711246	9,3636
321,338989	-0,003232	-0,0032	0,289205	-4,676177	4,94	623,3958112329	9,4249
321,338989	-0,003232	-0,003201	0,289205	-4,676177	4,95	625,4264164813	9,4864
324,115143	-0,003233	-0,003198	0,291704	-4,695882	4,96	636,0353375896	9,5481
324,115143	-0,003235	-0,003198	0,291704	-4,695882	4,97	638,0937043779	9,61
325,503204	-0,003232	-0,003201	0,292953	-4,715588	4,98	644,4689408762	9,6721
325,503204	-0,003233	-0,0032	0,292953	-4,715588	4,99	646,5411882745	9,7344
324,809174	-0,003233	-0,0032	0,292328	-4,736471	5	646,4411217728	9,7969
324,809174	-0,003233	-0,0032	0,292328	-4,736471	5,01	648,5064288712	9,8596
326,891296	-0,003231	-0,003202	0,294202	-4,756176	5,02	657,1304202695	9,9225
326,891296	-0,003235	-0,0032	0,294202	-4,756176	5,03	659,2165485878	9,9856
326,197235	-0,003232	-0,0032	0,293578	-4,776471	5,04	659,1025035361	10,0489
326,197235	-0,003232	-0,003198	0,293578	-4,776471	5,05	661,1816912444	10,1124
328,279358	-0,003232	-0,0032	0,295451	-4,795294	5,06	669,9028513227	10,1761
328,279358	-0,003235	-0,0032	0,295451	-4,795294	5,07	672,0028602611	10,24
328,279358	-0,003235	-0,003201	0,295451	-4,815588	5,08	674,1028691994	10,3041
328,279358	-0,003232	-0,003202	0,295451	-4,815588	5,09	676,2028781377	10,3684
331,055511	-0,003235	-0,003201	0,29795	-4,834412	5,1	687,269861266	10,4329
331,055511	-0,003233	-0,0032	0,29795	-4,834412	5,11	689,3976317343	10,4976
331,055511	-0,003233	-0,0032	0,29795	-4,853824	5,12	691,5254022026	10,5625
331,055511	-0,003232	-0,003198	0,29795	-4,872941	5,13	693,6531726709	10,6276
333,831665	-0,003237	-0,0032	0,300448	-4,872941	5,14	704,8589667193	10,6929
333,831665	-0,003232	-0,0032	0,300448	-4,892059	5,15	707,0144987276	10,7584
334,525696	-0,003231	-0,003197	0,301073	-4,892059	5,16	711,4533927259	10,8241
333,831665	-0,003231	-0,003197	0,300448	-4,911177	5,17	711,3255627442	10,89
333,831665	-0,003235	-0,0032	0,300448	-4,911177	5,18	713,4810947525	10,9561
333,831665	-0,00323	-0,0032	0,300448	-4,93	5,19	715,6366267608	11,0224
333,831665	-0,003235	-0,003198	0,300448	-4,93	5,2	717,7921587692	11,0889
335,913757	-0,003232	-0,0032	0,302322	-4,949118	5,21	726,9018780575	11,1556
335,913757	-0,003229	-0,0032	0,302322	-4,949118	5,22	729,0782309858	11,2225
337,301849	-0,003231	-0,003202	0,303572	-4,968235	5,23	735,9185730341	11,2896
337,301849	-0,003232	-0,0032	0,303572	-4,968235	5,24	738,1088068824	11,3569
338,689911	-0,003236	-0,0032	0,304821	-4,987647	5,25	744,9906902907	11,4244
338,689911	-0,003233	-0,003196	0,304821	-4,987647	5,26	747,1948047591	11,4921
340,077972	-0,003232	-0,0032	0,30607	-5,006471	5,27	754,1183266274	11,56
340,077972	-0,003231	-0,003201	0,30607	-5,006471	5,28	756,3363217057	11,6281
341,466064	-0,003235	-0,003197	0,307319	-5,025882	5,29	763,301591424	11,6964
341,466064	-0,003233	-0,003202	0,307319	-5,025882	5,3	765,5334674223	11,7649
342,160095	-0,003232	-0,003198	0,307944	-5,045882	5,31	770,1528100606	11,8336
342,160095	-0,003233	-0,003197	0,307944	-5,045882	5,32	772,3916263689	11,9025
340,772034	-0,003232	-0,003201	0,306695	-5,065882	5,33	769,8277516173	11,9716
340,772034	-0,003232	-0,003197	0,306695	-5,065882	5,34	772,0526873156	12,0409
342,854126	-0,003233	-0,0032	0,308569	-5,085588	5,35	781,5233031739	12,1104
342,854126	-0,003232	-0,003197	0,308569	-5,085588	5,36	783,7690597922	12,1801
344,242187	-0,00323	-0,0032	0,309818	-5,105294	5,37	790,8730299105	12,25
344,242187	-0,00323	-0,0032	0,309818	-5,105294	5,38	793,1326671388	12,3201
346,32431	-0,003233	-0,003198	0,311692	-5,126176	5,39	802,7213773272	12,3904
346,32431	-0,003231	-0,003201	0,311692	-5,126176	5,4	805,0018357855	12,4609
347,712372	-0,003232	-0,0032	0,312941	-5,145588	5,41	812,1960337238	12,5316
347,712372	-0,003229	-0,003201	0,312941	-5,145588	5,42	814,4903728021	12,6025
347,018341	-0,003232	-0,003197	0,312317	-5,165	5,43	814,3139615204	12,6736
347,018341	-0,003232	-0,0032	0,312317	-5,165	5,44	816,6013602887	12,7449
347,712372	-0,003236	-0,003197	0,312941	-5,185294	5,45	821,3733900371	12,8164
347,712372	-0,003233	-0,003198	0,312941	-5,185294	5,46	823,6677291154	12,8881
349,100464	-0,00323	-0,003198	0,31419	-5,205588	5,47	830,9591993937	12,96
349,100464	-0,003231	-0,003197	0,31419	-5,205588	5,48	833,267419392	13,0321
349,794495	-0,003233	-0,003201	0,314815	-5,22647	5,49	838,0880316103	13,1044
349,794495	-0,003231	-0,0032	0,314815	-5,22647	5,5	840,4031919186	13,1769
350,488525	-0,003231	-0,003198	0,31544	-5,245883	5,51	845,2446214269	13,2496
350,488525	-0,003232	-0,0032	0,31544	-5,245883	5,52	847,5667220353	13,3225
351,182556	-0,003232	-0,0032	0,316064	-5,267059	5,53	852,4289761036	13,3956
351,182556	-0,003231	-0,003197	0,316064	-5,267059	5,54	854,7580170219	13,4689
353,95871	-0,003231	-0,003197	0,318563	-5,283529	5,55	867,3033046602	13,5424
353,95871	-0,003231	-0,0032	0,318563	-5,283529	5,56	869,6601071185	13,6161
351,182556	-0,003231	-0,0032	0,316064	-5,303529	5,57	861,7451397768	13,69
351,182556	-0,003232	-0,003198	0,316064	-5,303529	5,58	864,0741806952	13,7641
352,570648	-0,003232	-0,003198	0,317314	-5,322647	5,59	871,5669238535	13,8384
352,570648	-0,003233	-0,0032	0,317314	-5,342059	5,6	873,9098456918	13,9129
352,570648	-0,003231	-0,0032	0,317314	-5,342059	5,61	876,2527675301	13,9876
355,346802	-0,003231	-0,0032	0,319812	-5,360882	5,62	889,0062668684	14,0625
355,346802	-0,003232	-0,003198	0,319812	-5,360882	5,63	891,3769502467	14,1376
355,346802	-0,003231	-0,003201	0,319812	-5,38	5,64	893,7476336251	14,2129
355,346802	-0,003231	-0,003197	0,319812	-5,38	5,65	896,1183170034	14,2884
356,734863	-0,003232	-0,003201	0,321061	-5,399117	5,66	903,7497515717	14,3641
356,734863	-0,003232	-0,003198	0,321061	-5,399117	5,67	906,13431556	14,44
356,734863	-0,003232	-0,003198	0,321061	-5,418235	5,68	908,5188795483	14,5161
356,734863	-0,003235	-0,0032	0,321061	-5,418235	5,69	910,9034435366	14,5924
359,511017	-0,003232	-0,003197	0,32356	-5,437059	5,7	923,9206773449	14,6689
359,511017	-0,003232	-0,003197	0,32356	-5,437059	5,71	926,3330028733	14,7456
359,511017	-0,003232	-0,003198	0,32356	-5,456176	5,72	928,7453284016	14,8225
359,511017	-0,003232	-0,003201	0,32356	-5,456176	5,73	931,1576539299	14,8996
359,511017	-0,003235	-0,003198	0,32356	-5,475294	5,74	933,5699794582	14,9769
359,511017	-0,003233	-0,003198	0,32356	-5,475294	5,75	935,9823049865	15,0544
362,28717	-0,003235	-0,003197	0,326058	-5,495	5,76	949,1938656848	15,1321
362,28717	-0,003233	-0,003198	0,326058	-5,495	5,77	951,6339527432	15,21
362,28717	-0,003231	-0,003197	0,326058	-5,515294	5,78	954,0740398015	15,2881
362,28717	-0,003233	-0,0032	0,326058	-5,515294	5,79	956,5141268598	15,3664
362,981201	-0,003235	-0,0032	0,326683	-5,535882	5,8	961,6817557481	15,4449
362,981201	-0,003232	-0,003201	0,326683	-5,535882	5,81	964,1287831164	15,5236
362,981201	-0,003232	-0,003198	0,326683	-5,555588	5,82	966,5758104847	15,6025
362,981201	-0,003231	-0,0032	0,326683	-5,555588	5,83	969,0228378531	15,6816
363,675232	-0,003233	-0,003201	0,327308	-5,575	5,84	974,2251682914	15,7609
363,675232	-0,003232	-0,0032	0,327308	-5,575	5,85	976,6791359697	15,8404
365,063293	-0,003235	-0,0032	0,328557	-5,595294	5,86	984,671467038	15,9201
365,063293	-0,003233	-0,003201	0,328557	-5,595294	5,87	987,1393153263	16
365,757355	-0,003233	-0,0032	0,329182	-5,614706	5,88	992,3903522346	16,0801
365,757355	-0,003232	-0,003201	0,329182	-5,614706	5,89	994,8651411429	16,1604
366,451385	-0,003233	-0,003197	0,329806	-5,632941	5,9	1000,1368709513	16,2409
366,451385	-0,003232	-0,003197	0,329806	-5,651765	5,91	1002,6186001596	16,3216
367,145416	-0,003235	-0,0032	0,330431	-5,651765	5,92	1007,9111549179	16,4025
367,145416	-0,003232	-0,0032	0,330431	-5,671176	5,93	1010,3998244362	16,4836
369,227509	-0,003233	-0,003201	0,332305	-5,671176	5,94	1021,3626124645	16,5649
369,227509	-0,003231	-0,003202	0,332305	-5,690294	5,95	1023,8721029129	16,6464
369,227509	-0,003228	-0,003198	0,332305	-5,690294	5,96	1026,3815933612	16,7281
369,227509	-0,003231	-0,003197	0,332305	-5,709412	5,97	1028,8910838095	16,81
369,227509	-0,003232	-0,003198	0,332305	-5,709412	5,98	1031,4005742578	16,8921
369,92157	-0,003235	-0,003198	0,332929	-5,728824	5,99	1036,7695960261	16,9744
369,92157	-0,003233	-0,003198	0,332929	-5,728824	6	1039,2860270844	17,0569
369,92157	-0,003233	-0,0032	0,332929	-5,747647	6,01	1041,8024581427	17,1396
369,92157	-0,003232	-0,003201	0,332929	-5,747647	6,02	1044,3188892011	17,2225
370,615601	-0,003233	-0,003197	0,333554	-5,766765	6,03	1049,7224892194	17,3056
370,615601	-0,003232	-0,003198	0,333554	-5,766765	6,04	1052,2458605877	17,3889
371,309631	-0,003231	-0,003196	0,334179	-5,785882	6,05	1057,670277356	17,4724
371,309631	-0,003232	-0,0032	0,334179	-5,785882	6,06	1060,2005890243	17,5561
372,697693	-0,003233	-0,003197	0,335428	-5,805294	6,07	1068,5607610926	17,64
372,697693	-0,003231	-0,003201	0,335428	-5,805294	6,08	1071,104953381	17,7241
372,697693	-0,003235	-0,003202	0,335428	-5,825294	6,09	1073,6491456693	17,8084
372,697693	-0,003235	-0,003198	0,335428	-5,825294	6,1	1076,1933379576	17,8929
372,697693	-0,003232	-0,003196	0,335428	-5,845	6,11	1078,7375302459	17,9776
372,697693	-0,003232	-0,003198	0,335428	-5,845	6,12	1081,2817225342	18,0625
374,779816	-0,003232	-0,003201	0,337302	-5,865294	6,13	1092,6957588025	18,1476
374,779816	-0,003235	-0,0032	0,337302	-5,865294	6,14	1095,2607723209	18,2329
374,779816	-0,003236	-0,003202	0,337302	-5,885294	6,15	1097,8257858392	18,3184
374,779816	-0,003235	-0,0032	0,337302	-5,885294	6,16	1100,3907993575	18,4041
374,779816	-0,003233	-0,0032	0,337302	-5,905294	6,17	1102,9558128758	18,49
374,779816	-0,00323	-0,0032	0,337302	-5,905294	6,18	1105,5208263941	18,5761
376,861938	-0,003232	-0,0032	0,339176	-5,925588	6,19	1117,0806069524	18,6624
376,861938	-0,003235	-0,003202	0,339176	-5,925588	6,2	1119,6664416907	18,7489
376,167877	-0,00323	-0,003198	0,338551	-5,943235	6,21	1119,2400516891	18,8356
376,167877	-0,003233	-0,0032	0,338551	-5,962059	6,22	1121,8189458174	18,9225
378,25	-0,003233	-0,0032	0,340425	-5,962059	6,23	1133,4758962257	19,0096
378,25	-0,003235	-0,003198	0,340425	-5,981176	6,24	1136,075611584	19,0969
378,25	-0,003231	-0,0032	0,340425	-5,981176	6,25	1138,6753269423	19,1844
379,638062	-0,003235	-0,0032	0,341674	-6,000294	6,26	1147,3686344806	19,2721
379,638062	-0,003235	-0,0032	0,341674	-6,000294	6,27	1149,982230459	19,36
378,25	-0,003233	-0,003198	0,340425	-6,019706	6,28	1146,4744730173	19,4481
378,25	-0,003235	-0,0032	0,340425	-6,019706	6,29	1149,0741883756	19,5364
381,026154	-0,003233	-0,0032	0,342924	-6,039118	6,3	1163,9722659539	19,6249
381,026154	-0,003233	-0,0032	0,342924	-6,039118	6,31	1166,5997428522	19,7136
380,332123	-0,003235	-0,0032	0,342299	-6,057647	6,32	1166,1387818005	19,8025
380,332123	-0,003233	-0,0032	0,342299	-6,057647	6,33	1168,7593183889	19,8916
381,720184	-0,003235	-0,0032	0,343548	-6,077353	6,34	1177,5844876472	19,9809
381,720184	-0,003235	-0,0032	0,343548	-6,077353	6,35	1180,2189048455	20,0704
382,414215	-0,003233	-0,003198	0,344173	-6,095588	6,36	1185,9695212338	20,1601
382,414215	-0,003232	-0,0032	0,344173	-6,095588	6,37	1188,6108787421	20,25
383,802307	-0,003232	-0,0032	0,345422	-6,115	6,38	1197,5125311704	20,3401
383,802307	-0,003235	-0,0032	0,345422	-6,115	6,39	1200,1677695987	20,4304
382,414215	-0,003233	-0,0032	0,344173	-6,135294	6,4	1196,5349512671	20,5209
382,414215	-0,003235	-0,0032	0,344173	-6,135294	6,41	1199,1763087754	20,6116
383,802307	-0,003232	-0,0032	0,345422	-6,155	6,42	1208,1334848837	20,7025
383,802307	-0,00323	-0,0032	0,345422	-6,155	6,43	1210,788723312	20,7936
385,190369	-0,003233	-0,0032	0,346671	-6,174706	6,44	1219,7874050803	20,8849
385,190369	-0,003235	-0,003198	0,346671	-6,174706	6,45	1222,4565241286	20,9764
385,190369	-0,003233	-0,003198	0,346671	-6,195294	6,46	1225,125643177	21,0681
385,190369	-0,003233	-0,0032	0,346671	-6,195294	6,47	1227,7947622253	21,16
384,496338	-0,003232	-0,0032	0,346047	-6,215294	6,48	1227,2643983636	21,2521
384,496338	-0,003232	-0,0032	0,346047	-6,215294	6,49	1229,9265771019	21,3444
387,272491	-0,003233	-0,003201	0,348545	-6,235	6,5	1245,4423442302	21,4369
387,272491	-0,003233	-0,0032	0,348545	-6,235	6,51	1248,1322844985	21,5296
387,272491	-0,003235	-0,0032	0,348545	-6,254706	6,52	1250,8222247668	21,6225
387,272491	-0,003232	-0,0032	0,348545	-6,254706	6,53	1253,5121650352	21,7156
387,272491	-0,003232	-0,003201	0,348545	-6,274706	6,54	1256,2021053035	21,8089
387,272491	-0,003233	-0,0032	0,348545	-6,274706	6,55	1258,8920455718	21,9024
389,354584	-0,003233	-0,003201	0,350419	-6,294117	6,56	1271,3470020101	21,9961
389,354584	-0,003233	-0,0032	0,350419	-6,294117	6,57	1274,0577632084	22,09
387,966522	-0,003233	-0,003198	0,34917	-6,312941	6,58	1270,2307523867	22,1841
387,966522	-0,003233	-0,003198	0,34917	-6,312941	6,59	1272,9276329651	22,2784
388,660553	-0,003233	-0,003198	0,349795	-6,332353	6,6	1278,9072801734	22,3729
388,660553	-0,003235	-0,003198	0,349795	-6,35147	6,61	1281,6111010617	22,4676
388,660553	-0,003232	-0,003201	0,349795	-6,35147	6,62	1284,31492195	22,5625
388,660553	-0,003233	-0,003197	0,349795	-6,370588	6,63	1287,0187428383	22,6576
390,742676	-0,003233	-0,0032	0,351668	-6,370588	6,64	1299,6542904366	22,7529
390,742676	-0,003231	-0,003198	0,351668	-6,389412	6,65	1302,378932555	22,8484
390,742676	-0,003231	-0,0032	0,351668	-6,389412	6,66	1305,1035746733	22,9441
391,436707	-0,003235	-0,003198	0,352293	-6,409118	6,67	1311,1595655916	23,04
391,436707	-0,003235	-0,003198	0,352293	-6,409118	6,68	1313,8911480199	23,1361
390,048615	-0,003231	-0,003197	0,351044	-6,427941	6,69	1309,9321270082	23,2324
390,048615	-0,003235	-0,0032	0,351044	-6,427941	6,7	1312,6498285165	23,3289
391,436707	-0,003233	-0,003198	0,352293	-6,446471	6,71	1322,0858953048	23,4256
391,436707	-0,003231	-0,003202	0,352293	-6,446471	6,72	1324,8174777332	23,5225
392,130737	-0,003235	-0,003201	0,352918	-6,465588	6,73	1330,9220459615	23,6196
392,130737	-0,003233	-0,003201	0,352918	-6,465588	6,74	1333,6605686898	23,7169
394,21283	-0,003232	-0,0032	0,354792	-6,485	6,75	1346,5597052581	23,8144
394,21283	-0,003232	-0,0032	0,354792	-6,485	6,76	1349,3190489164	23,9121
394,906891	-0,003232	-0,003198	0,355416	-6,504706	6,77	1355,4792914747	24,01
394,906891	-0,003235	-0,0032	0,355416	-6,504706	6,78	1358,2455757431	24,1081
392,824768	-0,003235	-0,003202	0,353542	-6,524706	6,79	1350,7678148514	24,2064
392,824768	-0,003235	-0,003197	0,353542	-6,524706	6,8	1353,5132778897	24,3049
392,824768	-0,003231	-0,0032	0,353542	-6,544706	6,81	1356,258740928	24,4036
392,824768	-0,003235	-0,0032	0,353542	-6,544706	6,82	1359,0042039663	24,5025
394,21283	-0,003235	-0,003201	0,354792	-6,564706	6,83	1368,6344545246	24,6016
394,21283	-0,003232	-0,003197	0,354792	-6,564706	6,84	1371,393798183	24,7009
395,600922	-0,003233	-0,0032	0,356041	-6,585	6,85	1381,0658400013	24,8004
395,600922	-0,003232	-0,0032	0,356041	-6,585	6,86	1383,8390645796	24,9001
396,988983	-0,003233	-0,0032	0,35729	-6,604412	6,87	1393,5525941579	25
396,988983	-0,003232	-0,0032	0,35729	-6,604412	6,88	1396,3396993462	25,1001
396,294952	-0,003233	-0,003202	0,356665	-6,625294	6,89	1395,6427689145	25,2004
396,294952	-0,003235	-0,003198	0,356665	-6,625294	6,9	1398,4229337928	25,3009
394,906891	-0,003235	-0,0032	0,355416	-6,644118	6,91	1394,2072712312	25,4016
394,906891	-0,003235	-0,0032	0,355416	-6,644118	6,92	1396,9735554995	25,5025
396,988983	-0,003235	-0,0032	0,35729	-6,662353	6,93	1410,2752252878	25,6036
396,988983	-0,003233	-0,003201	0,35729	-6,681765	6,94	1413,0623304761	25,7049
396,988983	-0,003233	-0,003201	0,35729	-6,681765	6,95	1415,8494356644	25,8064
396,988983	-0,003232	-0,003201	0,35729	-6,700588	6,96	1418,6365408527	25,9081
398,377075	-0,003233	-0,003201	0,358539	-6,700588	6,97	1428,5029152411	26,01
398,377075	-0,003232	-0,003198	0,358539	-6,72	6,98	1431,3039013494	26,1121
398,377075	-0,003233	-0,003201	0,358539	-6,72	6,99	1434,1048874577	26,2144
399,765137	-0,003235	-0,003201	0,359789	-6,738529	7	1444,026631626	26,3169
399,765137	-0,003236	-0,003197	0,359789	-6,738529	7,01	1446,8414983543	26,4196
397,683014	-0,003236	-0,003197	0,357915	-6,757647	7,02	1438,9334316326	26,5225
397,683014	-0,003233	-0,003201	0,357915	-6,757647	7,03	1441,727477131	26,6256
399,071106	-0,003233	-0,003201	0,359164	-6,776765	7,04	1451,6979582693	26,7289
399,071106	-0,003233	-0,003198	0,359164	-6,776765	7,05	1454,5058846876	26,8324
399,071106	-0,003231	-0,0032	0,359164	-6,795882	7,06	1457,3138111059	26,9361
399,071106	-0,003236	-0,003198	0,359164	-6,795882	7,07	1460,1217375242	27,04
400,459167	-0,003236	-0,003198	0,360413	-6,815294	7,08	1470,1614617525	27,1441
400,459167	-0,003229	-0,003198	0,360413	-6,815294	7,09	1472,9832687808	27,2484
401,153198	-0,003233	-0,003201	0,361038	-6,836471	7,1	1479,4348579392	27,3529
401,153198	-0,003233	-0,003198	0,361038	-6,836471	7,11	1482,2636052775	27,4576
402,54129	-0,003231	-0,0032	0,362287	-6,855588	7,12	1492,3798356158	27,5625
402,54129	-0,003236	-0,003198	0,362287	-6,855588	7,13	1495,2224638741	27,6676
402,54129	-0,003232	-0,003198	0,362287	-6,874706	7,14	1498,0650921324	27,7729
402,54129	-0,003235	-0,003197	0,362287	-6,874706	7,15	1500,9077203907	27,8784
402,54129	-0,003232	-0,0032	0,362287	-6,894118	7,16	1503,7503486491	27,9841
402,54129	-0,003233	-0,0032	0,362287	-6,894118	7,17	1506,5929769074	28,09
401,84726	-0,003235	-0,0032	0,361663	-6,915	7,18	1505,7503058657	28,1961
401,84726	-0,003235	-0,0032	0,361663	-6,915	7,19	1508,585993824	28,3024
402,54129	-0,003237	-0,003198	0,362287	-6,934412	7,2	1515,1208616823	28,4089
402,54129	-0,003231	-0,0032	0,362287	-6,934412	7,21	1517,9634899406	28,5156
403,235321	-0,003236	-0,0032	0,362912	-6,954412	7,22	1524,5191840489	28,6225
403,235321	-0,003231	-0,003198	0,362912	-6,954412	7,23	1527,3687526173	28,7296
403,235321	-0,003235	-0,0032	0,362912	-6,974412	7,24	1530,2183211856	28,8369
403,235321	-0,003235	-0,003198	0,362912	-6,974412	7,25	1533,0678897539	28,9444
402,54129	-0,003233	-0,003198	0,362287	-6,994118	7,26	1532,1766312322	29,0521
402,54129	-0,003233	-0,003198	0,362287	-6,994118	7,27	1535,0192594905	29,16
403,929352	-0,003233	-0,003198	0,363536	-7,014412	7,28	1545,3713031688	29,2681
403,929352	-0,003233	-0,003198	0,363536	-7,014412	7,29	1548,2278120472	29,3764
403,929352	-0,003236	-0,003198	0,363536	-7,035	7,3	1551,0843209255	29,4849
403,929352	-0,003231	-0,003198	0,363536	-7,035	7,31	1553,9408298038	29,5936
403,929352	-0,003231	-0,0032	0,363536	-7,054706	7,32	1556,7973386821	29,7025
403,929352	-0,003233	-0,0032	0,363536	-7,054706	7,33	1559,6538475604	29,8116
405,317444	-0,003235	-0,003198	0,364786	-7,074412	7,34	1570,1032196787	29,9209
405,317444	-0,003231	-0,003198	0,364786	-7,074412	7,35	1572,9736094771	30,0304
404,623383	-0,003236	-0,003197	0,364161	-7,094118	7,36	1572,0336043854	30,1401
404,623383	-0,003233	-0,0032	0,364161	-7,094118	7,37	1574,8970535737	30,25
406,011475	-0,003232	-0,0032	0,36541	-7,113823	7,38	1585,408889682	30,3601
406,011475	-0,003233	-0,0032	0,36541	-7,113823	7,39	1588,2862197903	30,4704
405,317444	-0,003233	-0,0032	0,364786	-7,132353	7,4	1587,3255584686	30,5809
405,317444	-0,003233	-0,003198	0,364786	-7,150882	7,41	1590,1959482669	30,6916
406,011475	-0,003233	-0,003197	0,36541	-7,150882	7,42	1596,9182101153	30,8025
406,011475	-0,003233	-0,0032	0,36541	-7,170294	7,43	1599,7955402236	30,9136
406,705505	-0,003235	-0,003201	0,366035	-7,170294	7,44	1606,5386174319	31,0249
406,705505	-0,003233	-0,003201	0,366035	-7,189412	7,45	1609,4228878402	31,1364
406,011475	-0,003233	-0,003198	0,36541	-7,189412	7,46	1608,4275305485	31,2481
407,399536	-0,003231	-0,003197	0,36666	-7,208529	7,47	1619,0780022568	31,36
407,399536	-0,003232	-0,003197	0,36666	-7,208529	7,48	1621,9692129752	31,4721
408,093567	-0,003235	-0,0032	0,367284	-7,227647	7,49	1628,7608779135	31,5844
408,093567	-0,003233	-0,003197	0,367284	-7,227647	7,5	1631,6590289418	31,6969
408,093567	-0,003231	-0,003198	0,367284	-7,247059	7,51	1634,5571799701	31,8096
408,093567	-0,003233	-0,003197	0,367284	-7,247059	7,52	1637,4553309984	31,9225
407,399536	-0,003233	-0,003198	0,36666	-7,265588	7,53	1636,4252665667	32,0356
407,399536	-0,003233	-0,0032	0,36666	-7,265588	7,54	1639,3164772851	32,1489
408,787628	-0,003232	-0,0032	0,367909	-7,285	7,55	1650,0920505634	32,2624
408,787628	-0,003232	-0,003198	0,367909	-7,285	7,56	1652,9971422017	32,3761
406,705505	-0,003233	-0,003202	0,366035	-7,304118	7,57	1644,03413274	32,49
406,705505	-0,003231	-0,003198	0,366035	-7,304118	7,58	1646,9184031483	32,6041
409,481659	-0,003236	-0,003201	0,368533	-7,324412	7,59	1665,6822744366	32,7184
409,481659	-0,003232	-0,003198	0,368533	-7,324412	7,6	1668,5943063849	32,8329
409,481659	-0,003233	-0,003198	0,368533	-7,344412	7,61	1671,5063383333	32,9476
409,481659	-0,003231	-0,003197	0,368533	-7,344412	7,62	1674,4183702816	33,0625
410,17569	-0,003231	-0,003198	0,369158	-7,364412	7,63	1681,3280207899	33,1776
410,17569	-0,003232	-0,0032	0,369158	-7,364412	7,64	1684,2469930482	33,2929
408,787628	-0,003231	-0,0032	0,367909	-7,384412	7,65	1679,1429669465	33,4084
408,787628	-0,003232	-0,0032	0,367909	-7,384412	7,66	1682,0480585848	33,5241
409,481659	-0,00323	-0,003201	0,368533	-7,403823	7,67	1688,9785300232	33,64
409,481659	-0,003232	-0,003198	0,368533	-7,403823	7,68	1691,8905619715	33,7561
408,787628	-0,003233	-0,0032	0,367909	-7,425	7,69	1690,7633334998	33,8724
408,787628	-0,003232	-0,003198	0,367909	-7,425	7,7	1693,6684251381	33,9889
410,86972	-0,00323	-0,0032	0,369783	-7,444412	7,71	1708,7329340564	34,1056
410,86972	-0,003232	-0,003197	0,369783	-7,444412	7,72	1711,6588466147	34,2225
409,481659	-0,003232	-0,003197	0,368533	-7,463823	7,73	1706,4507217131	34,3396
409,481659	-0,003233	-0,003201	0,368533	-7,463823	7,74	1709,3627536614	34,4569
410,86972	-0,003233	-0,003201	0,369783	-7,483823	7,75	1720,4365842897	34,5744
410,86972	-0,003231	-0,0032	0,369783	-7,483823	7,76	1723,362496848	34,6921
410,86972	-0,003231	-0,0032	0,369783	-7,504117	7,77	1726,2884094063	34,81
410,86972	-0,003233	-0,0032	0,369783	-7,504117	7,78	1729,2143219646	34,9281
411,563751	-0,003233	-0,0032	0,370407	-7,525	7,79	1736,2488980429	35,0464
411,563751	-0,003233	-0,0032	0,370407	-7,525	7,8	1739,1817509113	35,1649
411,563751	-0,003232	-0,003201	0,370407	-7,544117	7,81	1742,1146037796	35,2836
411,563751	-0,003231	-0,003198	0,370407	-7,544117	7,82	1745,0474566479	35,4025
412,257812	-0,003235	-0,003198	0,371032	-7,564117	7,83	1752,1169130762	35,5216
412,257812	-0,003236	-0,003198	0,371032	-7,564117	7,84	1755,0567065545	35,6409
412,257812	-0,003232	-0,0032	0,371032	-7,584117	7,85	1757,9965000328	35,7604
412,257812	-0,003235	-0,003198	0,371032	-7,584117	7,86	1760,9362935112	35,8801
412,257812	-0,003232	-0,003197	0,371032	-7,603824	7,87	1763,8760869895	36
412,257812	-0,003233	-0,0032	0,371032	-7,603824	7,88	1766,8158804678	36,1201
412,951843	-0,003232	-0,003197	0,371657	-7,624706	7,89	1773,9337405661	36,2404
412,951843	-0,003231	-0,0032	0,371657	-7,624706	7,9	1776,8804743544	36,3609
412,951843	-0,003235	-0,003197	0,371657	-7,643529	7,91	1779,8272081427	36,4816
412,951843	-0,003231	-0,003201	0,371657	-7,643529	7,92	1782,7739419311	36,6025
412,257812	-0,003233	-0,003197	0,371032	-7,663824	7,93	1781,5148478594	36,7236
412,257812	-0,003233	-0,003202	0,371032	-7,663824	7,94	1784,4546413377	36,8449
415,033936	-0,003236	-0,0032	0,373531	-7,683824	7,95	1804,273268736	36,9664
415,033936	-0,003232	-0,0032	0,373531	-7,683824	7,96	1807,2408234543	37,0881
411,563751	-0,003233	-0,003201	0,370407	-7,704118	7,97	1789,0402496726	37,21
411,563751	-0,003233	-0,0032	0,370407	-7,704118	7,98	1791,9731025409	37,3321
413,645874	-0,003228	-0,003202	0,372281	-7,724706	7,99	1807,6485481693	37,4544
413,645874	-0,003231	-0,0032	0,372281	-7,724706	8	1810,6022222676	37,5769
413,645874	-0,003232	-0,003198	0,372281	-7,744706	8,01	1813,5558963659	37,6996
413,645874	-0,003232	-0,0032	0,372281	-7,744706	8,02	1816,5095704642	37,8225
413,645874	-0,003232	-0,003201	0,372281	-7,764118	8,03	1819,4632445625	37,9456
413,645874	-0,003236	-0,0032	0,372281	-7,764118	8,04	1822,4169186608	38,0689
416,422028	-0,00323	-0,003201	0,37478	-7,783823	8,05	1842,5272244792	38,1924
416,422028	-0,003232	-0,0032	0,37478	-7,783823	8,06	1845,5086601175	38,3161
415,727997	-0,003233	-0,003202	0,374155	-7,803823	8,07	1844,1871035558	38,44
415,727997	-0,003229	-0,003197	0,374155	-7,803823	8,08	1847,1615988841	38,5641
416,422028	-0,003231	-0,003198	0,37478	-7,824706	8,09	1854,4529670324	38,6884
416,422028	-0,003233	-0,0032	0,37478	-7,824706	8,1	1857,4344026707	38,8129
415,727997	-0,003232	-0,0032	0,374155	-7,844118	8,11	1856,085084869	38,9376
415,727997	-0,003231	-0,003198	0,374155	-7,844118	8,12	1859,0595801974	39,0625
417,116058	-0,003231	-0,003198	0,375404	-7,863823	8,13	1870,7233373857	39,1876
417,116058	-0,003233	-0,003198	0,375404	-7,863823	8,14	1873,711713324	39,3129
415,727997	-0,003233	-0,003198	0,374155	-7,884118	8,15	1867,9830661823	39,4384
415,727997	-0,003232	-0,003201	0,374155	-7,884118	8,16	1870,9575615106	39,5641
416,422028	-0,003232	-0,003201	0,37478	-7,904118	8,17	1878,3044521389	39,69
416,422028	-0,003233	-0,0032	0,37478	-7,904118	8,18	1881,2858877773	39,8161
417,116058	-0,003233	-0,0032	0,375404	-7,924706	8,19	1888,6535930156	39,9424
417,116058	-0,003233	-0,003201	0,375404	-7,924706	8,2	1891,6419689539	40,0689
417,810089	-0,003235	-0,003201	0,376029	-7,943823	8,21	1899,0305014322	40,1956
417,810089	-0,003233	-0,003201	0,376029	-7,943823	8,22	1902,0258176805	40,3225
417,116058	-0,003232	-0,0032	0,375404	-7,96353	8,23	1900,6070967688	40,4496
417,116058	-0,003233	-0,003197	0,375404	-7,96353	8,24	1903,5954727072	40,5769
417,810089	-0,003236	-0,0032	0,376029	-7,983823	8,25	1911,0117664255	40,7044
417,810089	-0,003236	-0,003198	0,376029	-7,983823	8,26	1914,0070826738	40,8321
417,810089	-0,003231	-0,0032	0,376029	-8,003823	8,27	1917,0023989221	40,96
417,810089	-0,003233	-0,0032	0,376029	-8,003823	8,28	1919,9977151704	41,0881
418,50412	-0,003231	-0,003198	0,376654	-8,024412	8,29	1927,4487104387	41,2164
418,50412	-0,003232	-0,003201	0,376654	-8,024412	8,3	1930,450966997	41,3449
416,422028	-0,003232	-0,003198	0,37478	-8,04353	8,31	1920,0445510754	41,4736
416,422028	-0,003233	-0,003198	0,37478	-8,04353	8,32	1923,0259867137	41,6025
417,810089	-0,003235	-0,003201	0,376029	-8,063824	8,33	1934,974296412	41,7316
417,810089	-0,003232	-0,0032	0,376029	-8,063824	8,34	1937,9696126603	41,8609
417,116058	-0,003236	-0,003196	0,375404	-8,083529	8,35	1936,4676080286	41,9904
417,116058	-0,003233	-0,003198	0,375404	-8,083529	8,36	1939,4559839669	42,1201
418,50412	-0,003233	-0,003201	0,376654	-8,101765	8,37	1951,4667629053	42,25
418,50412	-0,003235	-0,003198	0,376654	-8,12	8,38	1954,4690194636	42,3801
417,810089	-0,003231	-0,003197	0,376029	-8,12	8,39	1952,9461939019	42,5104
417,810089	-0,003232	-0,003198	0,376029	-8,139412	8,4	1955,9415101502	42,6409
419,892212	-0,003232	-0,003198	0,377903	-8,139412	8,41	1972,5539108185	42,7716
419,892212	-0,003232	-0,0032	0,377903	-8,158824	8,42	1975,5700482968	42,9025
417,810089	-0,003232	-0,003198	0,376029	-8,158824	8,43	1964,9274588952	43,0336
417,810089	-0,003232	-0,003198	0,376029	-8,178235	8,44	1967,9227751435	43,1649
417,810089	-0,003233	-0,0032	0,376029	-8,178235	8,45	1970,9180913918	43,2964
419,198151	-0,00323	-0,003198	0,377278	-8,197353	8,46	1983,0607362201	43,4281
419,198151	-0,003232	-0,003198	0,377278	-8,197353	8,47	1986,0699330884	43,56
418,50412	-0,003232	-0,0032	0,376654	-8,216176	8,48	1984,4915850467	43,6921
418,50412	-0,003232	-0,0032	0,376654	-8,216176	8,49	1987,493841605	43,8244
419,892212	-0,003236	-0,0032	0,377903	-8,235588	8,5	1999,6991481234	43,9569
419,892212	-0,003231	-0,003197	0,377903	-8,235588	8,51	2002,7152856017	44,0896
419,892212	-0,003231	-0,003197	0,377903	-8,254412	8,52	2005,73142308	44,2225
419,892212	-0,003233	-0,0032	0,377903	-8,254412	8,53	2008,7475605583	44,3556
418,50412	-0,003233	-0,0032	0,376654	-8,273529	8,54	2002,5051243966	44,4889
418,50412	-0,003236	-0,0032	0,376654	-8,273529	8,55	2005,5073809549	44,6224
420,586243	-0,003236	-0,0032	0,378528	-8,29353	8,56	2022,4390403833	44,7561
420,586243	-0,003233	-0,003201	0,378528	-8,29353	8,57	2025,4621181716	44,89
419,198151	-0,003233	-0,003201	0,377278	-8,313235	8,58	2019,1710986399	45,0241
419,198151	-0,003233	-0,003198	0,377278	-8,313235	8,59	2022,1802955082	45,1584
418,50412	-0,003235	-0,003201	0,376654	-8,333823	8,6	2020,5186637465	45,2929
418,50412	-0,003232	-0,003198	0,376654	-8,333823	8,61	2023,5209203048	45,4276
420,586243	-0,003232	-0,003198	0,378528	-8,353529	8,62	2040,5775071132	45,5625
420,586243	-0,003231	-0,0032	0,378528	-8,353529	8,63	2043,6005849015	45,6976
418,50412	-0,003231	-0,0032	0,376654	-8,373823	8,64	2032,5276899798	45,8329
418,50412	-0,003231	-0,003198	0,376654	-8,373823	8,65	2035,5299465381	45,9684
419,892212	-0,003235	-0,003198	0,377903	-8,393235	8,66	2047,9573477764	46,1041
419,892212	-0,003231	-0,003198	0,377903	-8,393235	8,67	2050,9734852547	46,24
419,892212	-0,003231	-0,003198	0,377903	-8,413529	8,68	2053,989622733	46,3761
419,892212	-0,003232	-0,003198	0,377903	-8,413529	8,69	2057,0057602114	46,5124
420,586243	-0,003236	-0,003197	0,378528	-8,434117	8,7	2064,7621294197	46,6489
420,586243	-0,003233	-0,003201	0,378528	-8,434117	8,71	2067,785207208	46,7856
420,586243	-0,003233	-0,003201	0,378528	-8,453529	8,72	2070,8082849963	46,9225
420,586243	-0,003232	-0,003198	0,378528	-8,453529	8,73	2073,8313627846	47,0596
421,280273	-0,003232	-0,003198	0,379152	-8,473235	8,74	2081,6224266729	47,1969
421,280273	-0,003232	-0,003198	0,379152	-8,473235	8,75	2084,6524447613	47,3344
420,586243	-0,003232	-0,003198	0,378528	-8,493236	8,76	2082,9005961496	47,4721
420,586243	-0,003233	-0,0032	0,378528	-8,493236	8,77	2085,9236739379	47,61
421,280273	-0,003233	-0,0032	0,379152	-8,51353	8,78	2093,7424990262	47,7481
421,280273	-0,003232	-0,003198	0,379152	-8,51353	8,79	2096,7725171145	47,8864
422,668335	-0,003233	-0,0032	0,380402	-8,534411	8,8	2109,4218048628	48,0249
422,668335	-0,003235	-0,003202	0,380402	-8,534411	8,81	2112,4657035712	48,1636
422,668335	-0,003229	-0,003198	0,380402	-8,553235	8,82	2115,5096022795	48,3025
422,668335	-0,003233	-0,003201	0,380402	-8,553235	8,83	2118,5535009878	48,4416
422,668335	-0,003231	-0,0032	0,380402	-8,573529	8,84	2121,5973996961	48,5809
422,668335	-0,003231	-0,003198	0,380402	-8,573529	8,85	2124,6412984044	48,7204
421,974304	-0,003231	-0,003197	0,379777	-8,593235	8,86	2122,8339204227	48,8601
421,974304	-0,003233	-0,003197	0,379777	-8,593235	8,87	2125,870878821	49
422,668335	-0,003232	-0,003197	0,380402	-8,611176	8,88	2133,7729945294	49,1401
422,668335	-0,003232	-0,003198	0,380402	-8,611176	8,89	2136,8168932377	49,2804
423,362396	-0,003233	-0,003198	0,381026	-8,630589	8,9	2144,740040776	49,4209
423,362396	-0,003235	-0,0032	0,381026	-8,650294	8,91	2147,7908800943	49,5616
423,362396	-0,003233	-0,003198	0,381026	-8,650294	8,92	2150,8417194126	49,7025
423,362396	-0,003233	-0,003198	0,381026	-8,669118	8,93	2153,8925587309	49,8436
423,362396	-0,003235	-0,003196	0,381026	-8,669118	8,94	2156,9433980493	49,9849
423,362396	-0,003233	-0,0032	0,381026	-8,688235	8,95	2159,9942373676	50,1264
423,362396	-0,003236	-0,0032	0,381026	-8,688235	8,96	2163,0450766859	50,2681
423,362396	-0,003232	-0,0032	0,381026	-8,707647	8,97	2166,0959160042	50,41
423,362396	-0,003232	-0,003201	0,381026	-8,707647	8,98	2169,1467553225	50,5521
424,056427	-0,003235	-0,0032	0,381651	-8,726765	8,99	2177,1390953608	50,6944
424,056427	-0,00323	-0,0032	0,381651	-8,726765	9	2180,1968749891	50,8369
424,056427	-0,003231	-0,0032	0,381651	-8,745882	9,01	2183,2546546175	50,9796
424,056427	-0,003233	-0,003198	0,381651	-8,745882	9,02	2186,3124342458	51,1225
422,668335	-0,003235	-0,003197	0,380402	-8,764706	9,03	2179,4314751541	51,2656
422,668335	-0,003233	-0,0032	0,380402	-8,764706	9,04	2182,4753738624	51,4089
422,668335	-0,003233	-0,0032	0,380402	-8,783824	9,05	2185,5192725707	51,5524
422,668335	-0,003235	-0,0032	0,380402	-8,783824	9,06	2188,563171279	51,6961
423,362396	-0,003233	-0,003197	0,381026	-8,802941	9,07	2196,6043091874	51,84
423,362396	-0,003232	-0,003198	0,381026	-8,802941	9,08	2199,6551485057	51,9841
421,974304	-0,003233	-0,0032	0,379777	-8,823236	9,09	2192,683963584	52,1284
421,974304	-0,003235	-0,003198	0,379777	-8,823236	9,1	2195,7209219823	52,2729
424,750458	-0,003235	-0,003201	0,382275	-8,84353	9,11	2218,8572353406	52,4176
424,750458	-0,00323	-0,0032	0,382275	-8,84353	9,12	2221,9219552789	52,5625
423,362396	-0,003231	-0,0032	0,381026	-8,863529	9,13	2214,9093450973	52,7076
423,362396	-0,003232	-0,0032	0,381026	-8,863529	9,14	2217,9601844156	52,8529
424,750458	-0,003233	-0,003198	0,382275	-8,88353	9,15	2231,1161150939	52,9984
424,750458	-0,003233	-0,0032	0,382275	-8,88353	9,16	2234,1808350322	53,1441
424,750458	-0,003233	-0,003198	0,382275	-8,903529	9,17	2237,2455549705	53,29
424,750458	-0,003232	-0,0032	0,382275	-8,903529	9,18	2240,3102749088	53,4361
424,056427	-0,003235	-0,0032	0,381651	-8,92353	9,19	2238,2946879271	53,5824
424,056427	-0,00323	-0,003201	0,381651	-8,92353	9,2	2241,3524675555	53,7289
424,056427	-0,003233	-0,0032	0,381651	-8,941176	9,21	2244,4102471838	53,8756
424,056427	-0,003231	-0,0032	0,381651	-8,96	9,22	2247,4680268121	54,0225
423,362396	-0,003232	-0,0032	0,381026	-8,96	9,23	2245,4177382804	54,1696
423,362396	-0,003231	-0,0032	0,381026	-8,979117	9,24	2248,4685775987	54,3169
424,056427	-0,003231	-0,003201	0,381651	-8,979117	9,25	2256,641365697	54,4644
425,444489	-0,003233	-0,003197	0,3829	-8,998236	9,26	2269,9569235054	54,6121
425,444489	-0,003233	-0,0032	0,3829	-8,998236	9,27	2273,0285837537	54,76
424,056427	-0,003233	-0,0032	0,381651	-9,017353	9,28	2265,814704582	54,9081
424,056427	-0,003232	-0,003197	0,381651	-9,017353	9,29	2268,8724842103	55,0564
425,444489	-0,003233	-0,0032	0,3829	-9,037059	9,3	2282,2435644986	55,2049
425,444489	-0,003232	-0,0032	0,3829	-9,037059	9,31	2285,3152247469	55,3536
425,444489	-0,003235	-0,0032	0,3829	-9,056176	9,32	2288,3868849953	55,5025
425,444489	-0,003237	-0,003198	0,3829	-9,056176	9,33	2291,4585452436	55,6516
424,750458	-0,003231	-0,0032	0,382275	-9,075	9,34	2289,3457939219	55,8009
424,750458	-0,003233	-0,003196	0,382275	-9,075	9,35	2292,4105138602	55,9504
426,138519	-0,003232	-0,003198	0,383525	-9,094118	9,36	2305,8718106885	56,1001
426,138519	-0,003233	-0,003198	0,383525	-9,094118	9,37	2308,9504112368	56,25
424,750458	-0,003235	-0,0032	0,382275	-9,113235	9,38	2301,6046736751	56,4001
424,750458	-0,003231	-0,0032	0,382275	-9,113235	9,39	2304,6693936135	56,5504
426,138519	-0,003231	-0,0032	0,383525	-9,133235	9,4	2318,1862128818	56,7009
426,138519	-0,003233	-0,0032	0,383525	-9,133235	9,41	2321,2648134301	56,8516
425,444489	-0,003233	-0,0032	0,3829	-9,152941	9,42	2319,1034874784	57,0025
425,444489	-0,003232	-0,003201	0,3829	-9,152941	9,43	2322,1751477267	57,1536
425,444489	-0,003232	-0,003198	0,3829	-9,172941	9,44	2325,246807975	57,3049
425,444489	-0,003233	-0,0032	0,3829	-9,172941	9,45	2328,3184682234	57,4564
424,750458	-0,003231	-0,003198	0,382275	-9,192647	9,46	2326,1224331817	57,6081
424,750458	-0,003232	-0,003198	0,382275	-9,192647	9,47	2329,18715312	57,76
425,444489	-0,003233	-0,003201	0,3829	-9,213235	9,48	2337,5334489683	57,9121
425,444489	-0,003232	-0,0032	0,3829	-9,213235	9,49	2340,6051092166	58,0644
425,444489	-0,003233	-0,0032	0,3829	-9,233824	9,5	2343,6767694649	58,2169
425,444489	-0,003232	-0,0032	0,3829	-9,233824	9,51	2346,7484297133	58,3696
426,832581	-0,003232	-0,0032	0,384149	-9,252647	9,52	2360,4389937616	58,5225
426,832581	-0,003232	-0,003198	0,384149	-9,252647	9,53	2363,5245349299	58,6756
426,832581	-0,003233	-0,003201	0,384149	-9,272942	9,54	2366,6100760982	58,8289
426,832581	-0,003233	-0,003196	0,384149	-9,272942	9,55	2369,6956172665	58,9824
426,138519	-0,003233	-0,0032	0,383525	-9,292059	9,56	2367,4438216548	59,1361
426,138519	-0,003233	-0,003198	0,383525	-9,292059	9,57	2370,5224222031	59,29
424,750458	-0,003231	-0,003196	0,382275	-9,311176	9,58	2362,8990724415	59,4441
424,750458	-0,003232	-0,003198	0,382275	-9,311176	9,59	2365,9637923798	59,5984
426,138519	-0,003231	-0,0032	0,383525	-9,330294	9,6	2379,7582238481	59,7529
426,138519	-0,003232	-0,0032	0,383525	-9,349706	9,61	2382,8368243964	59,9076
425,444489	-0,003233	-0,0032	0,3829	-9,349706	9,62	2380,5366924447	60,0625
425,444489	-0,003232	-0,0032	0,3829	-9,368824	9,63	2383,608352693	60,2176
425,444489	-0,003233	-0,003202	0,3829	-9,368824	9,64	2386,6800129414	60,3729
426,832581	-0,003233	-0,0032	0,384149	-9,388235	9,65	2400,5510289497	60,5284
426,832581	-0,003233	-0,0032	0,384149	-9,388235	9,66	2403,636570118	60,6841
426,832581	-0,003233	-0,0032	0,384149	-9,407059	9,67	2406,7221112863	60,84
426,832581	-0,003232	-0,003201	0,384149	-9,407059	9,68	2409,8076524546	60,9961
427,526611	-0,003232	-0,003201	0,384774	-9,426176	9,69	2418,3205082229	61,1524
427,526611	-0,003232	-0,0032	0,384774	-9,426176	9,7	2421,4129896912	61,3089
428,220642	-0,003232	-0,0032	0,385399	-9,445294	9,71	2429,9466741996	61,4656
428,220642	-0,003233	-0,003198	0,385399	-9,445294	9,72	2433,0460959779	61,6225
425,444489	-0,003232	-0,003202	0,3829	-9,464118	9,73	2414,3249551762	61,7796
425,444489	-0,003235	-0,0032	0,3829	-9,464118	9,74	2417,3966154245	61,9369
426,138519	-0,003235	-0,0032	0,383525	-9,483529	9,75	2425,9372320728	62,0944
426,138519	-0,003233	-0,0032	0,383525	-9,483529	9,76	2429,0158326211	62,2521
426,138519	-0,003233	-0,0032	0,383525	-9,502647	9,77	2432,0944331695	62,41
426,138519	-0,003232	-0,003201	0,383525	-9,502647	9,78	2435,1730337178	62,5681
426,832581	-0,003232	-0,003201	0,384149	-9,522647	9,79	2443,7486053061	62,7264
426,832581	-0,003233	-0,003198	0,384149	-9,522647	9,8	2446,8341464744	62,8849
426,832581	-0,003233	-0,003198	0,384149	-9,542941	9,81	2449,9196876427	63,0436
426,832581	-0,003233	-0,003198	0,384149	-9,542941	9,82	2453,005228811	63,2025
428,220642	-0,003233	-0,003198	0,385399	-9,562647	9,83	2467,1397355394	63,3616
428,220642	-0,003235	-0,0032	0,385399	-9,562647	9,84	2470,2391573177	63,5209
426,138519	-0,003235	-0,0032	0,383525	-9,582941	9,85	2456,723237556	63,6804
426,138519	-0,003233	-0,0032	0,383525	-9,582941	9,86	2459,8018381043	63,8401
426,138519	-0,003233	-0,0032	0,383525	-9,602647	9,87	2462,8804386526	64
426,138519	-0,003232	-0,003201	0,383525	-9,602647	9,88	2465,9590392009	64,1601
426,832581	-0,003232	-0,003201	0,384149	-9,623529	9,89	2474,6040169892	64,3204
426,832581	-0,003232	-0,003201	0,384149	-9,623529	9,9	2477,6895581576	64,4809
427,526611	-0,003233	-0,003197	0,384774	-9,643235	9,91	2486,3551005259	64,6416
427,526611	-0,003233	-0,003198	0,384774	-9,643235	9,92	2489,4475819942	64,8025
428,914673	-0,003231	-0,0032	0,386023	-9,662647	9,93	2503,7278431825	64,9636
428,914673	-0,003232	-0,003201	0,386023	-9,662647	9,94	2506,8342052708	65,1249
429,608704	-0,003232	-0,0032	0,386648	-9,683235	9,95	2515,5483378391	65,2864
429,608704	-0,00323	-0,0032	0,386648	-9,683235	9,96	2518,6616402375	65,4481
428,220642	-0,003232	-0,0032	0,385399	-9,702647	9,97	2510,5316404358	65,61
428,220642	-0,003235	-0,003197	0,385399	-9,702647	9,98	2513,6310622141	65,7721
429,608704	-0,00323	-0,0032	0,386648	-9,723824	9,99	2528,0015474324	65,9344
429,608704	-0,003235	-0,003198	0,386648	-9,723824	10	2531,1148498307	66,0969
426,832581	-0,003233	-0,0032	0,384149	-9,742941	10,01	2511,630511009	66,2596
426,832581	-0,003232	-0,003198	0,384149	-9,742941	10,02	2514,7160521774	66,4225
429,608704	-0,003233	-0,0032	0,386648	-9,762353	10,03	2540,4547570257	66,5856
429,608704	-0,003231	-0,003198	0,386648	-9,762353	10,04	2543,568059424	66,7489
428,220642	-0,003235	-0,0032	0,385399	-9,782353	10,05	2535,3270146623	66,9124
428,220642	-0,003233	-0,003198	0,385399	-9,782353	10,06	2538,4264364406	67,0761
428,914673	-0,003232	-0,0032	0,386023	-9,802353	10,07	2547,2169124189	67,24
428,914673	-0,003235	-0,0032	0,386023	-9,802353	10,08	2550,3232745072	67,4041
426,832581	-0,003233	-0,0032	0,384149	-9,823236	10,09	2536,3148403556	67,5684
426,832581	-0,003235	-0,003198	0,384149	-9,823236	10,1	2539,4003815239	67,7329
428,914673	-0,003233	-0,003198	0,386023	-9,842941	10,11	2559,6423607722	67,8976
428,914673	-0,003233	-0,0032	0,386023	-9,842941	10,12	2562,7487228605	68,0625
428,220642	-0,003232	-0,003202	0,385399	-9,862647	10,13	2560,1223888888	68,2276
428,220642	-0,003235	-0,0032	0,385399	-9,862647	10,14	2563,2218106671	68,3929
427,526611	-0,003235	-0,003201	0,384774	-9,882648	10,15	2560,5746557655	68,5584
427,526611	-0,003232	-0,0032	0,384774	-9,882648	10,16	2563,6671372338	68,7241
426,832581	-0,003233	-0,003198	0,384149	-9,902647	10,17	2560,9991697021	68,89
426,832581	-0,003235	-0,0032	0,384149	-9,902647	10,18	2564,0847108704	69,0561
427,526611	-0,003231	-0,003201	0,384774	-9,923235	10,19	2572,9445816387	69,2224
427,526611	-0,003233	-0,0032	0,384774	-9,923235	10,2	2576,037063107	69,3889
428,220642	-0,003232	-0,003198	0,385399	-9,942647	10,21	2584,9177631154	69,5556
428,220642	-0,003233	-0,003201	0,385399	-9,942647	10,22	2588,0171848937	69,7225
426,832581	-0,003233	-0,003201	0,384149	-9,962059	10,23	2579,512416712	69,8896
426,832581	-0,003235	-0,003201	0,384149	-9,962059	10,24	2582,5979578803	70,0569
428,220642	-0,003235	-0,003201	0,385399	-9,982353	10,25	2597,3154502286	70,2244
428,220642	-0,003233	-0,003198	0,385399	-9,982353	10,26	2600,4148720069	70,3921
429,608704	-0,003233	-0,003198	0,386648	-10,002353	10,27	2615,1740145852	70,56
429,608704	-0,003233	-0,0032	0,386648	-10,002353	10,28	2618,2873169836	70,7281
429,608704	-0,003233	-0,0032	0,386648	-10,023529	10,29	2621,4006193819	70,8964
429,608704	-0,003232	-0,0032	0,386648	-10,023529	10,3	2624,5139217802	71,0649
428,914673	-0,003233	-0,0032	0,386023	-10,042941	10,31	2621,7696025385	71,2336
428,914673	-0,003235	-0,0032	0,386023	-10,042941	10,32	2624,8759646268	71,4025
428,914673	-0,003236	-0,0032	0,386023	-10,062353	10,33	2627,9823267151	71,5716
428,914673	-0,003233	-0,003198	0,386023	-10,062353	10,34	2631,0886888035	71,7409
428,220642	-0,003232	-0,003201	0,385399	-10,082353	10,35	2628,3096680118	71,9104
428,220642	-0,003235	-0,003201	0,385399	-10,082353	10,36	2631,4090897901	72,0801
428,914673	-0,003232	-0,0032	0,386023	-10,102058	10,37	2640,4077750684	72,25
428,914673	-0,003233	-0,0032	0,386023	-10,102058	10,38	2643,5141371567	72,4201
429,608704	-0,003233	-0,0032	0,386648	-10,122647	10,39	2652,533643365	72,5904
429,608704	-0,003233	-0,0032	0,386648	-10,122647	10,4	2655,6469457633	72,7609
430,302765	-0,003235	-0,0032	0,387272	-10,141765	10,41	2664,6875291017	72,9316
430,302765	-0,003231	-0,003198	0,387272	-10,141765	10,42	2667,80777211	73,1025
428,914673	-0,003231	-0,003197	0,386023	-10,160588	10,43	2659,0459475983	73,2736
428,914673	-0,003235	-0,003198	0,386023	-10,160588	10,44	2662,1523096866	73,4449
428,914673	-0,003233	-0,003198	0,386023	-10,180294	10,45	2665,2586717749	73,6164
428,914673	-0,003233	-0,0032	0,386023	-10,199118	10,46	2668,3650338632	73,7881
427,526611	-0,003233	-0,003198	0,384774	-10,199118	10,47	2659,5340627516	73,96
427,526611	-0,003232	-0,0032	0,384774	-10,218235	10,48	2662,6265442199	74,1321
428,220642	-0,003235	-0,003198	0,385399	-10,218235	10,49	2671,7015729082	74,3044
429,608704	-0,003231	-0,003201	0,386648	-10,237647	10,5	2686,7799697465	74,4769
429,608704	-0,00323	-0,003201	0,386648	-10,237647	10,51	2689,8932721448	74,6496
430,996796	-0,003233	-0,0032	0,387897	-10,256176	10,52	2705,0135703431	74,8225
430,996796	-0,003231	-0,0032	0,387897	-10,256176	10,53	2708,1407536615	74,9956
430,302765	-0,003235	-0,003201	0,387272	-10,275294	10,54	2705,2506882098	75,1689
430,302765	-0,003233	-0,0032	0,387272	-10,275294	10,55	2708,3709312181	75,3424
430,996796	-0,003233	-0,0032	0,387897	-10,295	10,56	2717,5223036164	75,5161
430,996796	-0,003232	-0,0032	0,387897	-10,295	10,57	2720,6494869347	75,69
428,914673	-0,003232	-0,003198	0,386023	-10,313824	10,58	2705,641378923	75,8641
428,914673	-0,003235	-0,003198	0,386023	-10,313824	10,59	2708,7477410113	76,0384
428,914673	-0,003232	-0,003196	0,386023	-10,333236	10,6	2711,8541030997	76,2129
428,914673	-0,003233	-0,0032	0,386023	-10,333236	10,61	2714,960465188	76,3876
430,302765	-0,003233	-0,003201	0,387272	-10,352353	10,62	2730,2126322763	76,5625
430,302765	-0,003235	-0,0032	0,387272	-10,352353	10,63	2733,3328752846	76,7376
430,302765	-0,003233	-0,003201	0,387272	-10,372353	10,64	2736,4531182929	76,9129
430,302765	-0,003231	-0,0032	0,387272	-10,372353	10,65	2739,5733613012	77,0884
429,608704	-0,003235	-0,003198	0,386648	-10,392353	10,66	2736,5928081196	77,2641
429,608704	-0,003232	-0,003195	0,386648	-10,392353	10,67	2739,7061105179	77,44
429,608704	-0,003233	-0,003201	0,386648	-10,412647	10,68	2742,8194129162	77,6161
429,608704	-0,003232	-0,0032	0,386648	-10,412647	10,69	2745,9327153145	77,7924
430,302765	-0,003236	-0,003197	0,387272	-10,432941	10,7	2755,1745763428	77,9689
430,302765	-0,003231	-0,003198	0,387272	-10,432941	10,71	2758,2948193511	78,1456
430,302765	-0,003231	-0,003198	0,387272	-10,451765	10,72	2761,4150623595	78,3225
430,302765	-0,003235	-0,0032	0,387272	-10,451765	10,73	2764,5353053678	78,4996
429,608704	-0,003235	-0,0032	0,386648	-10,472059	10,74	2761,4992273061	78,6769
429,608704	-0,003232	-0,003201	0,386648	-10,472059	10,75	2764,6125297044	78,8544
430,302765	-0,003232	-0,0032	0,387272	-10,491765	10,76	2773,8960343927	79,0321
430,302765	-0,003233	-0,0032	0,387272	-10,491765	10,77	2777,016277401	79,21
430,302765	-0,003233	-0,0032	0,387272	-10,512059	10,78	2780,1365204093	79,3881
430,302765	-0,003233	-0,0032	0,387272	-10,512059	10,79	2783,2567634177	79,5664
431,690826	-0,003237	-0,003201	0,388522	-10,532941	10,8	2798,772391156	79,7449
431,690826	-0,003232	-0,003198	0,388522	-10,532941	10,81	2801,9065147743	79,9236
430,302765	-0,003232	-0,0032	0,387272	-10,552353	10,82	2792,6174924426	80,1025
430,302765	-0,003232	-0,0032	0,387272	-10,552353	10,83	2795,7377354509	80,2816
428,914673	-0,003233	-0,0032	0,386023	-10,572059	10,84	2786,4067932192	80,4609
428,914673	-0,003235	-0,003201	0,386023	-10,572059	10,85	2789,5131553076	80,6404
430,302765	-0,003235	-0,003196	0,387272	-10,591764	10,86	2805,0984644759	80,8201
430,302765	-0,003232	-0,0032	0,387272	-10,609118	10,87	2808,2187074842	81
430,302765	-0,003235	-0,0032	0,387272	-10,609118	10,88	2811,3389504925	81,1801
430,302765	-0,003235	-0,0032	0,387272	-10,628235	10,89	2814,4591935008	81,3604
429,608704	-0,003232	-0,0032	0,386648	-10,628235	10,9	2811,3120656791	81,5409
429,608704	-0,003231	-0,0032	0,386648	-10,647647	10,91	2814,4253680775	81,7216
429,608704	-0,003236	-0,003198	0,386648	-10,647647	10,92	2817,5386704758	81,9025
430,302765	-0,003235	-0,0032	0,387272	-10,666764	10,93	2826,9401655341	82,0836
430,302765	-0,003232	-0,003198	0,387272	-10,666764	10,94	2830,0604085424	82,2649
430,302765	-0,003233	-0,0032	0,387272	-10,686176	10,95	2833,1806515507	82,4464
430,302765	-0,003232	-0,0032	0,387272	-10,686176	10,96	2836,300894559	82,6281
430,996796	-0,003231	-0,003198	0,387897	-10,705	10,97	2845,7368196673	82,81
430,996796	-0,003231	-0,003198	0,387897	-10,705	10,98	2848,8640029857	82,9921
430,302765	-0,003232	-0,003198	0,387272	-10,724412	10,99	2845,661623584	83,1744
430,302765	-0,003236	-0,003198	0,387272	-10,724412	11	2848,7818665923	83,3569
430,996796	-0,003232	-0,003201	0,387897	-10,743824	11,01	2858,2455529406	83,5396
430,996796	-0,003232	-0,003201	0,387897	-10,743824	11,02	2861,3727362589	83,7225
430,996796	-0,003235	-0,003198	0,387897	-10,762941	11,03	2864,4999195772	83,9056
430,996796	-0,003231	-0,003201	0,387897	-10,762941	11,04	2867,6271028956	84,0889
430,996796	-0,003233	-0,0032	0,387897	-10,782353	11,05	2870,7542862139	84,2724
430,996796	-0,003232	-0,0032	0,387897	-10,782353	11,06	2873,8814695322	84,4561
430,302765	-0,003232	-0,003202	0,387272	-10,802059	11,07	2870,6235676505	84,64
430,302765	-0,003232	-0,003201	0,387272	-10,802059	11,08	2873,7438106588	84,8241
432,384857	-0,003233	-0,003198	0,389146	-10,822647	11,09	2896,0609419071	85,0084
432,384857	-0,003232	-0,003201	0,389146	-10,822647	11,1	2899,2020058354	85,1929
431,690826	-0,003232	-0,003202	0,388522	-10,842059	11,11	2895,9302233238	85,3776
431,690826	-0,003233	-0,0032	0,388522	-10,842059	11,12	2899,0643469421	85,5625
431,690826	-0,003233	-0,0032	0,388522	-10,861765	11,13	2902,1984705604	85,7476
431,690826	-0,003235	-0,0032	0,388522	-10,861765	11,14	2905,3325941787	85,9329
431,690826	-0,003235	-0,0032	0,388522	-10,881764	11,15	2908,466717797	86,1184
431,690826	-0,003233	-0,003197	0,388522	-10,881764	11,16	2911,6008414153	86,3041
432,384857	-0,003233	-0,003197	0,389146	-10,902059	11,17	2921,1894533337	86,49
432,384857	-0,003232	-0,0032	0,389146	-10,902059	11,18	2924,330517262	86,6761
432,384857	-0,003232	-0,0032	0,389146	-10,922647	11,19	2927,4715811903	86,8624
432,384857	-0,003235	-0,003201	0,389146	-10,922647	11,2	2930,6126451186	87,0489
431,690826	-0,003235	-0,003197	0,388522	-10,941765	11,21	2927,2714595069	87,2356
431,690826	-0,003233	-0,0032	0,388522	-10,941765	11,22	2930,4055831252	87,4225
430,996796	-0,003233	-0,0032	0,387897	-10,961764	11,23	2927,0435859436	87,6096
430,996796	-0,003233	-0,003198	0,387897	-10,961764	11,24	2930,1707692619	87,7969
430,996796	-0,003232	-0,0032	0,387897	-10,981765	11,25	2933,2979525802	87,9844
430,996796	-0,003231	-0,003198	0,387897	-10,981765	11,26	2936,4251358985	88,1721
430,996796	-0,003231	-0,003198	0,387897	-11,001764	11,27	2939,5523192168	88,36
430,996796	-0,003231	-0,003198	0,387897	-11,001764	11,28	2942,6795025351	88,5481
431,690826	-0,003233	-0,0032	0,388522	-11,022353	11,29	2952,3444484534	88,7364
431,690826	-0,003233	-0,0032	0,388522	-11,022353	11,3	2955,4785720718	88,9249
432,384857	-0,003232	-0,003198	0,389146	-11,042059	11,31	2965,1643483301	89,1136
432,384857	-0,003233	-0,003198	0,389146	-11,042059	11,32	2968,3054122584	89,3025
431,690826	-0,003233	-0,0032	0,388522	-11,061765	11,33	2964,8809429267	89,4916
431,690826	-0,003235	-0,003198	0,388522	-11,061765	11,34	2968,015066545	89,6809
431,690826	-0,003233	-0,0032	0,388522	-11,081765	11,35	2971,1491901633	89,8704
431,690826	-0,003233	-0,003198	0,388522	-11,081765	11,36	2974,2833137817	90,0601
430,302765	-0,003232	-0,0032	0,387272	-11,101765	11,37	2964,2308579	90,25
430,302765	-0,003233	-0,003198	0,387272	-11,101765	11,38	2967,3511009083	90,4401
431,690826	-0,003232	-0,003197	0,388522	-11,122647	11,39	2983,6856846366	90,6304
431,690826	-0,003233	-0,003198	0,388522	-11,122647	11,4	2986,8198082549	90,8209
433,078888	-0,003232	-0,003198	0,389771	-11,141765	11,41	3003,1960433532	91,0116
433,078888	-0,003233	-0,0032	0,389771	-11,141765	11,42	3006,3440475916	91,2025
432,384857	-0,003232	-0,003201	0,389146	-11,16147	11,43	3002,8571154699	91,3936
432,384857	-0,003232	-0,003198	0,389146	-11,16147	11,44	3005,9981793982	91,5849
431,690826	-0,003235	-0,0032	0,388522	-11,181471	11,45	3002,4904263465	91,7764
431,690826	-0,003233	-0,003196	0,388522	-11,181471	11,46	3005,6245499648	91,9681
431,690826	-0,003233	-0,003202	0,388522	-11,202059	11,47	3008,7586735831	92,16
431,690826	-0,003232	-0,003198	0,388522	-11,202059	11,48	3011,8927972014	92,3521
431,690826	-0,003232	-0,003198	0,388522	-11,222647	11,49	3015,0269208198	92,5444
431,690826	-0,003232	-0,003198	0,388522	-11,222647	11,5	3018,1610444381	92,7369
431,690826	-0,003231	-0,0032	0,388522	-11,239706	11,51	3021,2951680564	92,9296
431,690826	-0,003231	-0,0032	0,388522	-11,258823	11,52	3024,4292916747	93,1225
432,384857	-0,003235	-0,003198	0,389146	-11,258823	11,53	3034,267754753	93,3156
432,384857	-0,003231	-0,003201	0,389146	-11,277647	11,54	3037,4088186813	93,5089
432,384857	-0,003233	-0,003201	0,389146	-11,277647	11,55	3040,5498826097	93,7024
431,690826	-0,003235	-0,003201	0,388522	-11,296471	11,56	3036,965786148	93,8961
431,690826	-0,003229	-0,003198	0,388522	-11,296471	11,57	3040,0999097663	94,09
433,078888	-0,003233	-0,003201	0,389771	-11,315588	11,58	3056,7121154046	94,2841
433,078888	-0,003235	-0,0032	0,389771	-11,315588	11,59	3059,8601196429	94,4784
431,690826	-0,003232	-0,0032	0,388522	-11,334706	11,6	3049,5022806212	94,6729
431,690826	-0,003235	-0,0032	0,388522	-11,334706	11,61	3052,6364042396	94,8676
431,690826	-0,003232	-0,0032	0,388522	-11,354117	11,62	3055,7705278579	95,0625
431,690826	-0,003232	-0,0032	0,388522	-11,354117	11,63	3058,9046514762	95,2576
433,772949	-0,003235	-0,003198	0,390396	-11,372941	11,64	3082,3811168045	95,4529
433,772949	-0,003231	-0,003198	0,390396	-11,372941	11,65	3085,5360616528	95,6484
431,690826	-0,003235	-0,003198	0,388522	-11,392647	11,66	3068,3070223311	95,8441
431,690826	-0,003235	-0,003198	0,388522	-11,392647	11,67	3071,4411459494	96,04
432,384857	-0,003233	-0,003198	0,389146	-11,41147	11,68	3081,3837136778	96,2361
432,384857	-0,003236	-0,003198	0,389146	-11,41147	11,69	3084,5247776061	96,4324
431,690826	-0,003235	-0,003198	0,388522	-11,432353	11,7	3080,8435168044	96,6289
431,690826	-0,003232	-0,003198	0,388522	-11,432353	11,71	3083,9776404227	96,8256
432,384857	-0,003233	-0,003198	0,389146	-11,45147	11,72	3093,947969391	97,0225
432,384857	-0,003233	-0,0032	0,389146	-11,45147	11,73	3097,0890333193	97,2196
432,384857	-0,00323	-0,003197	0,389146	-11,471471	11,74	3100,2300972477	97,4169
432,384857	-0,003231	-0,003197	0,389146	-11,471471	11,75	3103,371161176	97,6144
431,690826	-0,003232	-0,003198	0,388522	-11,491177	11,76	3099,6482585143	97,8121
431,690826	-0,00323	-0,003198	0,388522	-11,491177	11,77	3102,7823821326	98,01
433,078888	-0,003236	-0,0032	0,389771	-11,511471	11,78	3119,6722001709	98,2081
433,078888	-0,003233	-0,003198	0,389771	-11,511471	11,79	3122,8202044092	98,4064
431,690826	-0,003235	-0,003201	0,388522	-11,532353	11,8	3112,1847529876	98,6049
431,690826	-0,003232	-0,003198	0,388522	-11,532353	11,81	3115,3188766059	98,8036
431,690826	-0,003235	-0,0032	0,388522	-11,551471	11,82	3118,4530002242	99,0025
431,690826	-0,003231	-0,003198	0,388522	-11,551471	11,83	3121,5871238425	99,2016
432,384857	-0,003233	-0,0032	0,389146	-11,57147	11,84	3131,6407365308	99,4009
432,384857	-0,003233	-0,003198	0,389146	-11,57147	11,85	3134,7818004591	99,6004
431,690826	-0,003232	-0,003201	0,388522	-11,591471	11,86	3130,9894946974	99,8001
431,690826	-0,003232	-0,003201	0,388522	-11,591471	11,87	3134,1236183158	100
432,384857	-0,003233	-0,003198	0,389146	-11,609412	11,88	3144,2049922441	100,2001
432,384857	-0,003233	-0,0032	0,389146	-11,609412	11,89	3147,3460561724	100,4004
432,384857	-0,003236	-0,003201	0,389146	-11,629118	11,9	3150,4871201007	100,6009
432,384857	-0,003235	-0,003201	0,389146	-11,647942	11,91	3153,628184029	100,8016
432,384857	-0,003233	-0,003198	0,389146	-11,647942	11,92	3156,7692479573	101,0025
432,384857	-0,003233	-0,003198	0,389146	-11,666471	11,93	3159,9103118857	101,2036
433,772949	-0,003233	-0,003198	0,390396	-11,666471	11,94	3177,029462254	101,4049
433,078888	-0,003233	-0,003198	0,389771	-11,686176	11,95	3173,1882722223	101,6064
433,078888	-0,003235	-0,003198	0,389771	-11,686176	11,96	3176,3362764606	101,8081
431,690826	-0,00323	-0,003201	0,388522	-11,705882	11,97	3165,4648544989	102,01
431,690826	-0,003235	-0,003202	0,388522	-11,705882	11,98	3168,5989781172	102,2121
432,384857	-0,003232	-0,003198	0,389146	-11,724412	11,99	3178,7566954555	102,4144
432,384857	-0,003236	-0,0032	0,389146	-11,724412	12	3181,8977593839	102,6169
432,384857	-0,003233	-0,0032	0,389146	-11,743529	12,01	3185,0388233122	102,8196
432,384857	-0,003236	-0,0032	0,389146	-11,743529	12,02	3188,1798872405	103,0225
433,078888	-0,003236	-0,003198	0,389771	-11,762647	12,03	3198,3723061288	103,2256
433,078888	-0,003232	-0,003198	0,389771	-11,762647	12,04	3201,5203103671	103,4289
432,384857	-0,003232	-0,003201	0,389146	-11,781765	12,05	3197,6030790254	103,6324
432,384857	-0,003232	-0,0032	0,389146	-11,781765	12,06	3200,7441429538	103,8361
432,384857	-0,003233	-0,0032	0,389146	-11,801176	12,07	3203,8852068821	104,04
432,384857	-0,003233	-0,003201	0,389146	-11,801176	12,08	3207,0262708104	104,2441
433,078888	-0,003232	-0,0032	0,389771	-11,821177	12,09	3217,2603315587	104,4484
433,078888	-0,003232	-0,003201	0,389771	-11,821177	12,1	3220,408335797	104,6529
432,384857	-0,003235	-0,003201	0,389146	-11,841176	12,11	3216,4494625953	104,8576
432,384857	-0,003233	-0,003198	0,389146	-11,841176	12,12	3219,5905265237	105,0625
433,078888	-0,003235	-0,003201	0,389771	-11,86147	12,13	3229,852348512	105,2676
433,078888	-0,003232	-0,003198	0,389771	-11,86147	12,14	3233,0003527503	105,4729
432,384857	-0,003232	-0,0032	0,389146	-11,881471	12,15	3229,0137183086	105,6784
432,384857	-0,003235	-0,003201	0,389146	-11,881471	12,16	3232,1547822369	105,8841
432,384857	-0,003233	-0,003201	0,389146	-11,90147	12,17	3235,2958461652	106,09
432,384857	-0,003232	-0,0032	0,389146	-11,90147	12,18	3238,4369100935	106,2961
432,384857	-0,003235	-0,003201	0,389146	-11,922059	12,19	3241,5779740219	106,5024
432,384857	-0,003236	-0,0032	0,389146	-11,922059	12,2	3244,7190379502	106,7089
432,384857	-0,003232	-0,0032	0,389146	-11,941176	12,21	3247,8601018785	106,9156
432,384857	-0,003232	-0,003197	0,389146	-11,941176	12,22	3251,0011658068	107,1225
433,772949	-0,003233	-0,0032	0,390396	-11,960882	12,23	3268,5228628551	107,3296
433,772949	-0,003232	-0,003197	0,390396	-11,960882	12,24	3271,6778077034	107,5369
433,078888	-0,003236	-0,003201	0,389771	-11,981176	12,25	3267,6283993718	107,7444
433,078888	-0,00323	-0,003198	0,389771	-11,981176	12,26	3270,7764036101	107,9521
433,078888	-0,003233	-0,0032	0,389771	-12,001177	12,27	3273,9244078484	108,16
433,078888	-0,003232	-0,003197	0,389771	-12,001177	12,28	3277,0724120867	108,3681
433,078888	-0,003236	-0,003201	0,389771	-12,022058	12,29	3280,220416325	108,5764
433,078888	-0,003232	-0,003198	0,389771	-12,022058	12,3	3283,3684205633	108,7849
429,608704	-0,003231	-0,003198	0,386648	-12,041471	12,31	3250,2877038417	108,9936
429,608704	-0,003233	-0,003198	0,386648	-12,041471	12,32	3253,40100624	109,2025
45,112385	-0,003233	-0,003201	0,040601	-12,061471	12,33	-765,3171881017	109,4116
45,112385	-0,003232	-0,0032	0,040601	-12,061471	12,34	-766,0488488934	109,6209
6,940367	-0,003233	-0,0032	0,006246	-12,08147	12,35	-1166,823258325	109,8304
6,940367	-0,003232	-0,003198	0,006246	-12,08147	12,36	-1167,9366392967	110,0401
2,08211	-0,003231	-0,0032	0,001874	-12,101471	12,37	-1220,0617187684	110,25
2,08211	-0,003233	-0,003198	0,001874	-12,101471	12,38	-1221,2236823101	110,4601
-0,694037	-0,003233	-0,003197	-0,000625	-12,121765	12,39	-1251,5907122918	110,6704
-0,694037	-0,003231	-0,003198	-0,000625	-12,121765	12,4	-1252,7804373035	110,8809
0,694037	-0,003231	-0,003198	0,000625	-12,144117	12,41	-1239,3398623552	111,0916
0,694037	-0,003232	-0,0032	0,000625	-12,144117	12,42	-1240,5157066268	111,3025
0,694037	-0,003235	-0,0032	0,000625	-12,163529	12,43	-1241,6915508985	111,5136
0,694037	-0,003233	-0,003201	0,000625	-12,163529	12,44	-1242,8673951702	111,7249
0	-0,003235	-0,0032	0	-12,182647	12,45	-1251,3861509019	111,9364
0	-0,003233	-0,003198	0	-12,182647	12,46	-1252,5689355436	112,1481
0	-0,003232	-0,003197	0	-12,20147	12,47	-1253,7517201853	112,36
0	-0,003233	-0,003197	0	-12,20147	12,48	-1254,9345048269	112,5721
0,694037	-0,003235	-0,003198	0,000625	-12,222059	12,49	-1248,7466165286	112,7844
0,694037	-0,003233	-0,003197	0,000625	-12,222059	12,5	-1249,9224608003	112,9969
0	-0,003232	-0,003201	0	-12,240882	12,51	-1258,482858752	113,2096
0	-0,003232	-0,003201	0	-12,240882	12,52	-1259,6656433937	113,4225
-0,694037	-0,003235	-0,0032	-0,000625	-12,261471	12,53	-1268,2468624554	113,6356
-0,694037	-0,00323	-0,0032	-0,000625	-12,261471	12,54	-1269,436587467	113,8489
0,694037	-0,003232	-0,003198	0,000625	-12,281177	12,55	-1255,8016821587	114,0624
0,694037	-0,003233	-0,003198	0,000625	-12,281177	12,56	-1256,9775264304	114,2761
0	-0,003235	-0,003198	0	-12,300882	12,57	-1265,5795666021	114,49
0	-0,003233	-0,003197	0	-12,300882	12,58	-1266,7623512438	114,7041
0,694037	-0,003233	-0,003197	0,000625	-12,32147	12,59	-1260,5050592455	114,9184
0,694037	-0,003232	-0,003198	0,000625	-12,32147	12,6	-1261,6809035172	115,1329
0	-0,003233	-0,0032	0	-12,340589	12,61	-1270,3107051688	115,3476
0	-0,003232	-0,003198	0	-12,340589	12,62	-1271,4934898105	115,5625
1,388073	-0,003232	-0,003198	0,001249	-12,360883	12,63	-1257,7406089722	115,7776
1,388073	-0,003232	-0,003198	0,001249	-12,360883	12,64	-1258,9095128839	115,9929
0,694037	-0,003232	-0,003198	0,000625	-12,380882	12,65	-1267,5601248756	116,2084
0,694037	-0,003231	-0,003197	0,000625	-12,380882	12,66	-1268,7359691473	116,4241
0	-0,003231	-0,003197	0	-12,401176	12,67	-1277,4074130189	116,64
0	-0,003233	-0,003197	0	-12,401176	12,68	-1278,5901976606	116,8561
0,694037	-0,003233	-0,003197	0,000625	-12,421764	12,69	-1272,2635019623	117,0724
0,694037	-0,003231	-0,003198	0,000625	-12,421764	12,7	-1273,439346234	117,2889
0,694037	-0,003233	-0,003198	0,000625	-12,440883	12,71	-1274,6151905057	117,5056
0,694037	-0,003233	-0,003198	0,000625	-12,440883	12,72	-1275,7910347774	117,7225
0	-0,003231	-0,0032	0	-12,460882	12,73	-1284,504120869	117,9396
0	-0,003233	-0,003201	0	-12,460882	12,74	-1285,6869055107	118,1569
1,388073	-0,003231	-0,0032	0,001249	-12,480883	12,75	-1271,7674559124	118,3744
1,388073	-0,003232	-0,0032	0,001249	-12,480883	12,76	-1272,9363598241	118,5921
0	-0,003233	-0,003198	0	-12,500588	12,77	-1289,2352594358	118,81
0	-0,003232	-0,003201	0	-12,500588	12,78	-1290,4180440775	119,0281
0	-0,003233	-0,003198	0	-12,521471	12,79	-1291,6008287192	119,2464
0	-0,003233	-0,003201	0	-12,521471	12,8	-1292,7836133608	119,4649
-0,694037	-0,003232	-0,0032	-0,000625	-12,541177	12,81	-1301,5591627825	119,6836
-0,694037	-0,003236	-0,0032	-0,000625	-12,541177	12,82	-1302,7488877942	119,9025
0,694037	-0,003233	-0,0032	0,000625	-12,560883	12,83	-1288,7253217659	120,1216
0,694037	-0,003235	-0,0032	0,000625	-12,560883	12,84	-1289,9011660376	120,3409
2,776147	-0,003232	-0,0032	0,002499	-12,580882	12,85	-1268,2154425093	120,5604
2,776147	-0,003233	-0,003201	0,002499	-12,580882	12,86	-1269,3704656809	120,7801
4,16422	-0,003231	-0,003201	0,003748	-12,600883	12,87	-1255,2566858526	121
4,16422	-0,003233	-0,003201	0,003748	-12,600883	12,88	-1256,3978282943	121,2201
4,858257	-0,003233	-0,0032	0,004372	-12,62147	12,89	-1249,890682996	121,4404
4,858257	-0,003233	-0,003198	0,004372	-12,62147	12,9	-1251,0248850677	121,6609
3,470183	-0,003233	-0,003198	0,003123	-12,640588	12,91	-1267,4834240994	121,8816
3,470183	-0,003233	-0,003198	0,003123	-12,640588	12,92	-1268,631506911	122,1025
3,470183	-0,003232	-0,003197	0,003123	-12,660588	12,93	-1269,7795897227	122,3236
3,470183	-0,003233	-0,003201	0,003123	-12,660588	12,94	-1270,9276725344	122,5449
1,388073	-0,00323	-0,0032	0,001249	-12,680588	12,95	-1295,1455341461	122,7664
1,388073	-0,003233	-0,0032	0,001249	-12,680588	12,96	-1296,3144380578	122,9881
2,08211	-0,003232	-0,003198	0,001874	-12,700882	12,97	-1289,7795312695	123,21
2,08211	-0,003237	-0,0032	0,001874	-12,700882	12,98	-1290,9414948112	123,4321
1,388073	-0,003237	-0,0032	0,001249	-12,722647	12,99	-1299,8211497928	123,6544
1,388073	-0,003235	-0,0032	0,001249	-12,722647	13	-1300,9900537045	123,8769
2,08211	-0,003235	-0,0032	0,001874	-12,742059	13,01	-1294,4273854362	124,0996
2,08211	-0,003233	-0,003201	0,001874	-12,742059	13,02	-1295,5893489779	124,3225
1,388073	-0,003233	-0,003201	0,001249	-12,761176	13,03	-1304,4967654396	124,5456
1,388073	-0,003233	-0,003198	0,001249	-12,761176	13,04	-1305,6656693513	124,7689
2,08211	-0,003233	-0,003198	0,001874	-12,781177	13,05	-1299,0752396029	124,9924
2,08211	-0,003232	-0,0032	0,001874	-12,781177	13,06	-1300,2372031446	125,2161
2,08211	-0,003232	-0,0032	0,001874	-12,781177	13,07	-1301,3991666863	125,44
2,08211	-0,003232	-0,0032	0,001874	-12,80853	13,08	-1302,561130228	125,6641
1,388073	-0,003232	-0,003198	0,001249	-12,823529	13,09	-1311,5101889097	125,8884
1,388073	-0,003235	-0,0032	0,001249	-12,823529	13,1	-1312,6790928214	126,1129
2,776147	-0,003232	-0,003198	0,002499	-12,842353	13,11	-1298,246044973	126,3376
2,776147	-0,003233	-0,003198	0,002499	-12,842353	13,12	-1299,4010681447	126,5625
2,08211	-0,003232	-0,0032	0,001874	-12,861765	13,13	-1308,3709479364	126,7876
2,08211	-0,003235	-0,003198	0,001874	-12,861765	13,14	-1309,5329114781	127,0129
3,470183	-0,003235	-0,003198	0,003123	-12,886176	13,15	-1295,0374115798	127,2384
3,470183	-0,003233	-0,003198	0,003123	-12,886176	13,16	-1296,1854943915	127,4641
4,858257	-0,003236	-0,003197	0,004372	-12,895	13,17	-1281,6483410032	127,69
4,858257	-0,003233	-0,003198	0,004372	-12,895	13,18	-1282,7825430748	127,9161
4,16422	-0,003231	-0,003198	0,003748	-12,895	13,19	-1291,7732439865	128,1424
4,16422	-0,003231	-0,003198	0,003748	-12,895	13,2	-1292,9143864282	128,3689
5,552294	-0,003231	-0,0032	0,004997	-12,895	13,21	-1278,3147697099	128,5956
5,552294	-0,003231	-0,003201	0,004997	-12,895	13,22	-1279,4420314116	128,8225
4,16422	-0,003232	-0,0032	0,003748	-12,895	13,23	-1296,3378137533	129,0496
4,16422	-0,003233	-0,003201	0,003748	-12,895	13,24	-1297,4789561949	129,2769

## Corde6
Mesure effectuée le 31/03/2014 à 14:53
exl 116
Vitesse 0.1mm/s
Section 1.37mm2

gain force	gain longi	fact J longi	gain J trans	fact J trans	section mm²
0,009	0,1	2,09	0,1	2,09	0,9
					Contrainte dans la corde en fonction de l'allongement / Corde 6 EXL120 - Essai 1 / Allongement (mm) / Contrainte (MPa)
contrainte MPa	def longi	def trans	Force en kN	Position	Allongement	Covariance	Variance_allong
2,279683	-0,003243	-0,003207	0,003123	-0,001765	0,01	142,3662900034	3,553225
2,279683	-0,003243	-0,003207	0,003123	-0,001765	0,02	141,6110311705	3,515625
2,279683	-0,003243	-0,003207	0,003123	-0,001765	0,03	140,8557723375	3,478225
2,279683	-0,003239	-0,003208	0,003123	-0,001765	0,04	140,1005135046	3,441025
1,36781	-0,003243	-0,003211	0,001874	-0,001765	0,05	141,0276603567	3,404025
1,36781	-0,003243	-0,003204	0,001874	-0,001765	0,06	140,2632827938	3,367225
1,36781	-0,003242	-0,003209	0,001874	-0,001765	0,07	139,4989052309	3,330625
1,36781	-0,00324	-0,003207	0,001874	-0,001765	0,08	138,734527668	3,294225
1,36781	-0,00324	-0,003207	0,001874	-0,001765	0,09	137,9701501051	3,258025
1,36781	-0,003243	-0,003209	0,001874	-0,001765	0,1	137,2057725422	3,222025
1,36781	-0,003243	-0,003209	0,001874	-0,001765	0,11	136,4413949793	3,186225
1,36781	-0,003239	-0,003208	0,001874	-0,001765	0,12	135,6770174164	3,150625
2,735619	-0,003239	-0,003208	0,003748	-0,001765	0,13	132,4984569685	3,115225
2,735619	-0,003239	-0,003208	0,003748	-0,001765	0,14	131,7477574955	3,080025
2,735619	-0,003239	-0,003208	0,003748	-0,001765	0,15	130,9970580226	3,045025
2,735619	-0,003239	-0,003208	0,003748	-0,001765	0,16	130,2463585497	3,010225
2,279683	-0,003239	-0,003208	0,003123	-0,001765	0,17	130,2821486768	2,975625
2,279683	-0,003239	-0,003208	0,003123	-0,001765	0,18	129,5268898439	2,941225
2,279683	-0,003239	-0,003208	0,003123	-0,001765	0,19	128,771631011	2,907025
2,279683	-0,003239	-0,003208	0,003123	-0,001765	0,2	128,0163721781	2,873025
2,279683	-0,003239	-0,003208	0,003123	-0,001765	0,21	127,2611133452	2,839225
2,279683	-0,003239	-0,003208	0,003123	-0,001765	0,22	126,5058545123	2,805625
2,279683	-0,003239	-0,003208	0,003123	-0,001765	0,23	125,7505956794	2,772225
2,279683	-0,003239	-0,003208	0,003123	-0,001765	0,24	124,9953368465	2,739025
2,279683	-0,003239	-0,003208	0,003123	-0,001765	0,25	124,2400780135	2,706025
2,279683	-0,003239	-0,003208	0,003123	-0,001765	0,26	123,4848191806	2,673225
2,735619	-0,003239	-0,003205	0,003748	-0,001765	0,27	121,9886643477	2,640625
2,735619	-0,003239	-0,003208	0,003748	-0,001765	0,28	121,2379648748	2,608225
1,36781	-0,003238	-0,003207	0,001874	-0,001765	0,29	122,6825988469	2,576025
1,36781	-0,003243	-0,003212	0,001874	-0,006176	0,3	121,918221284	2,544025
2,279683	-0,003243	-0,00321	0,003123	-0,006176	0,31	119,7085250161	2,512225
2,279683	-0,003243	-0,00321	0,003123	-0,031471	0,32	118,9532661832	2,480625
4,103429	-0,00324	-0,00321	0,005622	-0,031471	0,33	115,3438448603	2,449225
4,103429	-0,003243	-0,003209	0,005622	-0,052059	0,34	114,6068234874	2,418025
4,103429	-0,003244	-0,003209	0,005622	-0,052059	0,35	113,8698021145	2,387025
5,015302	-0,003243	-0,003211	0,006871	-0,072353	0,36	111,7330556865	2,356225
5,015302	-0,003243	-0,003208	0,006871	-0,072353	0,37	111,0051530436	2,325625
5,927175	-0,003243	-0,003209	0,00812	-0,092059	0,38	108,8957628057	2,295225
5,927175	-0,003245	-0,003207	0,00812	-0,092059	0,39	108,1769788928	2,265025
6,383111	-0,003244	-0,003205	0,008745	-0,111176	0,4	106,7765706599	2,235025
6,383111	-0,003244	-0,003205	0,008745	-0,111176	0,41	106,062346107	2,205225
7,750921	-0,003243	-0,003211	0,010619	-0,13	0,42	103,3306018041	2,175625
7,750921	-0,003243	-0,00321	0,010619	-0,13	0,43	102,6300553512	2,146225
7,750921	-0,003243	-0,003211	0,010619	-0,151176	0,44	101,9295088983	2,117025
7,750921	-0,003243	-0,003207	0,010619	-0,151176	0,45	101,2289624454	2,088025
10,030603	-0,003243	-0,003207	0,013742	-0,170294	0,46	97,2570723225	2,059225
10,030603	-0,003243	-0,003209	0,013742	-0,170294	0,47	96,5793226895	2,030625
10,942476	-0,003242	-0,003207	0,014991	-0,192647	0,48	94,6112727616	2,002225
10,942476	-0,003243	-0,003209	0,014991	-0,192647	0,49	93,9426418587	1,974025
12,766222	-0,003243	-0,003209	0,01749	-0,212647	0,5	90,7298852858	1,946025
12,766222	-0,003245	-0,003208	0,01749	-0,212647	0,51	90,0794918429	1,918225
12,766222	-0,003245	-0,003208	0,01749	-0,231765	0,52	89,4290984	1,890625
12,766222	-0,003242	-0,003211	0,01749	-0,231765	0,53	88,7787049571	1,863225
13,678096	-0,00324	-0,003205	0,018739	-0,251471	0,54	86,8927222442	1,836025
13,678096	-0,00324	-0,003205	0,018739	-0,251471	0,55	86,2514475413	1,809025
14,134032	-0,003244	-0,003209	0,019364	-0,271176	0,56	85,0014982784	1,782225
14,134032	-0,003243	-0,003208	0,019364	-0,271176	0,57	84,3647829355	1,755625
15,501842	-0,00324	-0,00321	0,021238	-0,290588	0,58	81,9293974425	1,729225
15,501842	-0,003243	-0,00321	0,021238	-0,290588	0,59	81,3063601996	1,703025
16,413715	-0,003244	-0,00321	0,022487	-0,310882	0,6	79,5024474217	1,677025
16,413715	-0,003242	-0,003211	0,022487	-0,310882	0,61	78,8885289088	1,651225
18,237461	-0,003242	-0,003211	0,024985	-0,330588	0,62	75,9493342459	1,625625
18,237461	-0,003244	-0,00321	0,024985	-0,330588	0,63	75,353653193	1,600225
19,149334	-0,003244	-0,00321	0,026235	-0,351471	0,64	73,6135715251	1,575025
19,149334	-0,003244	-0,00321	0,026235	-0,351471	0,65	73,0270092022	1,550025
20,061207	-0,003242	-0,003208	0,027484	-0,370294	0,66	71,3142837243	1,525225
20,061207	-0,003242	-0,003209	0,027484	-0,370294	0,67	70,7368401314	1,500625
20,97308	-0,003244	-0,003209	0,028733	-0,391471	0,68	69,0514708435	1,476225
20,97308	-0,003242	-0,003209	0,028733	-0,391471	0,69	68,4831459805	1,452025
22,796825	-0,003244	-0,003211	0,031232	-0,410588	0,7	65,7354458426	1,428025
22,796825	-0,003242	-0,003209	0,031232	-0,410588	0,71	65,1853584297	1,404225
23,252762	-0,003242	-0,003209	0,031856	-0,432353	0,72	64,0995450418	1,380625
23,252762	-0,003243	-0,003209	0,031856	-0,432353	0,73	63,5540169989	1,357225
25,076508	-0,003243	-0,00321	0,034355	-0,451176	0,74	60,902062326	1,334025
25,076508	-0,003243	-0,003211	0,034355	-0,451176	0,75	60,3747717431	1,311025
25,532444	-0,003242	-0,003209	0,034979	-0,471765	0,76	59,3299938002	1,288225
25,532444	-0,003242	-0,003207	0,034979	-0,471765	0,77	58,8072625773	1,265625
26,444319	-0,00324	-0,003212	0,036229	-0,491176	0,78	57,2677907294	1,243225
26,444319	-0,003244	-0,003207	0,036229	-0,491176	0,79	56,7541782565	1,221025
27,812128	-0,003244	-0,003207	0,038103	-0,511176	0,8	54,7428149285	1,199025
27,812128	-0,003243	-0,003209	0,038103	-0,511176	0,81	54,2428805456	1,177225
28,268064	-0,003243	-0,003209	0,038727	-0,530588	0,82	53,2528149627	1,155625
28,268064	-0,003243	-0,003205	0,038727	-0,530588	0,83	52,7574399398	1,134225
30,547747	-0,003243	-0,00321	0,04185	-0,549412	0,84	49,8569993519	1,113025
30,547747	-0,003244	-0,003208	0,04185	-0,549412	0,85	49,384421159	1,092025
30,547747	-0,003244	-0,003208	0,04185	-0,571765	0,86	48,9118429661	1,071225
30,547747	-0,003239	-0,003209	0,04185	-0,571765	0,87	48,4392647732	1,050625
32,371494	-0,00324	-0,003208	0,044349	-0,591471	0,88	46,1155833753	1,030225
32,371494	-0,00324	-0,003207	0,044349	-0,591471	0,89	45,6612426524	1,010025
32,827431	-0,003242	-0,003211	0,044974	-0,610294	0,9	44,7532446145	0,990025
32,827431	-0,00324	-0,003209	0,044974	-0,610294	0,91	44,3034632615	0,970225
32,827431	-0,00324	-0,003209	0,044974	-0,629118	0,92	43,8536819086	0,950625
32,827431	-0,00324	-0,00321	0,044974	-0,629118	0,93	43,4039005557	0,931225
34,651176	-0,003236	-0,003207	0,047472	-0,648235	0,94	41,2124427278	0,912025
34,651176	-0,003243	-0,003209	0,047472	-0,648235	0,95	40,7808988249	0,893025
35,563049	-0,003243	-0,003209	0,048721	-0,671471	0,96	39,496753667	0,874225
35,563049	-0,00324	-0,00321	0,048721	-0,671471	0,97	39,0743284941	0,855625
35,563049	-0,003245	-0,003211	0,048721	-0,690294	0,98	38,6519033212	0,837225
35,563049	-0,003244	-0,003209	0,048721	-0,690294	0,99	38,2294781483	0,819025
36,930859	-0,003243	-0,00321	0,050595	-0,709706	1	36,5828630254	0,801025
36,930859	-0,003242	-0,003205	0,050595	-0,709706	1,01	36,1741159525	0,783225
37,842731	-0,003242	-0,003208	0,051845	-0,728824	1,02	34,9674808795	0,765625
37,842731	-0,003243	-0,00321	0,051845	-0,728824	1,03	34,5678525266	0,748225
37,386795	-0,003243	-0,00321	0,05122	-0,751176	1,04	34,5580494537	0,731025
37,386795	-0,003243	-0,003207	0,05122	-0,751176	1,05	34,1538617408	0,714025
38,754604	-0,003243	-0,003209	0,053094	-0,769706	1,06	32,6075535129	0,697225
38,754604	-0,003242	-0,00321	0,053094	-0,769706	1,07	32,21704389	0,680625
39,210541	-0,003244	-0,003208	0,053718	-0,788824	1,08	31,4549456121	0,664225
39,210541	-0,003243	-0,003209	0,053718	-0,788824	1,09	31,0689953592	0,648025
39,666477	-0,003243	-0,003209	0,054343	-0,807941	1,1	30,3205759863	0,632025
39,666477	-0,003244	-0,00321	0,054343	-0,807941	1,11	29,9391850934	0,616225
40,122414	-0,003244	-0,00321	0,054968	-0,830882	1,12	29,2044430255	0,600625
40,122414	-0,00324	-0,00321	0,054968	-0,830882	1,13	28,8276115025	0,585225
41,490223	-0,003243	-0,00321	0,056842	-0,85	1,14	27,4180841846	0,570025
41,490223	-0,003244	-0,003209	0,056842	-0,85	1,15	27,0549307517	0,555025
42,858032	-0,00324	-0,003208	0,058716	-0,869118	1,16	25,6864377038	0,540225
42,858032	-0,003243	-0,00321	0,058716	-0,869118	1,17	25,3369623609	0,525625
43,769905	-0,003245	-0,003211	0,059965	-0,888529	1,18	24,335497823	0,511225
43,769905	-0,003243	-0,003208	0,059965	-0,888529	1,19	23,9951412101	0,497025
43,769905	-0,003244	-0,003208	0,059965	-0,907941	1,2	23,6547845972	0,483025
43,769905	-0,003242	-0,003207	0,059965	-0,907941	1,21	23,3144279843	0,469225
44,225842	-0,003242	-0,003208	0,060589	-0,931176	1,22	22,6663138964	0,455625
44,225842	-0,003243	-0,00321	0,060589	-0,931176	1,23	22,3305166535	0,442225
44,225842	-0,003242	-0,00321	0,060589	-0,949412	1,24	21,9947194105	0,429025
44,225842	-0,003242	-0,003208	0,060589	-0,949412	1,25	21,6589221676	0,416025
45,137714	-0,003242	-0,003205	0,061839	-0,968529	1,26	20,7440862047	0,403225
45,137714	-0,003242	-0,003205	0,061839	-0,968529	1,27	20,4174076818	0,390625
45,137714	-0,003243	-0,003211	0,061839	-0,989412	1,28	20,0907291589	0,378225
45,137714	-0,003243	-0,003208	0,061839	-0,989412	1,29	19,764050636	0,366025
46,505524	-0,003245	-0,003208	0,063713	-1,007941	1,3	18,6235251631	0,354025
46,505524	-0,003239	-0,003208	0,063713	-1,007941	1,31	18,3105247402	0,342225
47,417397	-0,003239	-0,003208	0,064962	-1,030882	1,32	17,4731973423	0,330625
47,417397	-0,003238	-0,00321	0,064962	-1,030882	1,33	17,1693156494	0,319225
49,697079	-0,00324	-0,00321	0,068085	-1,050294	1,34	15,6002104465	0,308025
49,697079	-0,003245	-0,00321	0,068085	-1,050294	1,35	15,3191255735	0,297025
49,697079	-0,003242	-0,00321	0,068085	-1,069706	1,36	15,0380407006	0,286225
49,697079	-0,003243	-0,003207	0,068085	-1,069706	1,37	14,7569558277	0,275625
49,241142	-0,003245	-0,003211	0,06746	-1,088824	1,38	14,7106785098	0,265225
49,241142	-0,003243	-0,003208	0,06746	-1,088824	1,39	14,4250342669	0,255025
51,064888	-0,003242	-0,003209	0,069959	-1,107647	1,4	13,236635754	0,245025
51,064888	-0,003244	-0,003207	0,069959	-1,107647	1,41	12,9692289711	0,235225
52,432701	-0,003244	-0,003209	0,071833	-1,129706	1,42	12,0521110132	0,225625
52,432701	-0,003243	-0,003207	0,071833	-1,129706	1,43	11,7983823603	0,216225
53,344574	-0,003242	-0,003204	0,073082	-1,148529	1,44	11,1297514924	0,207025
53,344574	-0,003243	-0,003208	0,073082	-1,148529	1,45	10,8851415695	0,198025
54,712383	-0,003245	-0,003207	0,074956	-1,167647	1,46	10,0455347315	0,189225
54,712383	-0,003244	-0,003205	0,074956	-1,167647	1,47	9,8146028986	0,180625
55,16832	-0,003242	-0,003209	0,075581	-1,187059	1,48	9,3944572107	0,172225
55,16832	-0,003242	-0,003208	0,075581	-1,187059	1,49	9,1680847478	0,164025
56,536129	-0,003238	-0,003208	0,077454	-1,205882	1,5	8,4014277299	0,156025
56,536129	-0,003245	-0,003209	0,077454	-1,205882	1,51	8,188733357	0,148225
56,536129	-0,003245	-0,003209	0,077454	-1,225	1,52	7,9760389841	0,140625
56,536129	-0,003243	-0,003207	0,077454	-1,244706	1,53	7,7633446112	0,133225
58,359875	-0,00324	-0,003209	0,079953	-1,244706	1,54	6,9032204083	0,126025
58,359875	-0,003244	-0,003209	0,079953	-1,263824	1,55	6,7087634954	0,119025
59,727684	-0,003243	-0,003207	0,081827	-1,263824	1,56	6,0560905675	0,112225
60,18362	-0,003239	-0,003207	0,082452	-1,282353	1,57	5,7271325445	0,105625
60,18362	-0,003244	-0,003211	0,082452	-1,282353	1,58	5,5509130816	0,099225
62,007366	-0,003244	-0,003211	0,08495	-1,301765	1,59	4,8184510887	0,093025
62,007366	-0,00324	-0,003207	0,08495	-1,301765	1,6	4,6604690858	0,087025
62,463303	-0,00324	-0,003209	0,085575	-1,320882	1,61	4,3725450379	0,081225
62,463303	-0,003242	-0,003208	0,085575	-1,320882	1,62	4,219122405	0,075625
63,831112	-0,003242	-0,003208	0,087449	-1,339706	1,63	3,7032303871	0,070225
63,831112	-0,00324	-0,00321	0,087449	-1,339706	1,64	3,5634858442	0,065025
63,831112	-0,003242	-0,003209	0,087449	-1,359118	1,65	3,4237413013	0,060025
63,831112	-0,003242	-0,003208	0,087449	-1,359118	1,66	3,2839967584	0,055225
65,198921	-0,003244	-0,003204	0,089323	-1,378235	1,67	2,8364951905	0,050625
65,198921	-0,003242	-0,003208	0,089323	-1,378235	1,68	2,7104287375	0,046225
67,022667	-0,003245	-0,00321	0,091821	-1,398235	1,69	2,2104943546	0,042025
67,022667	-0,003242	-0,003208	0,091821	-1,398235	1,7	2,1026653617	0,038025
68,39048	-0,00324	-0,003208	0,093695	-1,417941	1,71	1,7417909638	0,034225
68,39048	-0,003244	-0,003205	0,093695	-1,417941	1,72	1,6476401009	0,030625
69,758286	-0,003244	-0,003205	0,095569	-1,440294	1,73	1,327801248	0,027225
69,758286	-0,003243	-0,003209	0,095569	-1,440294	1,74	1,2473284451	0,024025
68,846413	-0,003243	-0,003209	0,09432	-1,457941	1,75	1,2990772272	0,021025
68,846413	-0,003244	-0,00321	0,09432	-1,457941	1,76	1,2094856943	0,018225
69,758286	-0,003244	-0,003207	0,095569	-1,477353	1,77	1,0059100364	0,015625
69,758286	-0,003242	-0,00321	0,095569	-1,477353	1,78	0,9254372335	0,013225
71,582031	-0,003243	-0,00321	0,098067	-1,498235	1,79	0,6534712055	0,011025
71,582031	-0,003239	-0,003208	0,098067	-1,498235	1,8	0,5912358526	0,009025
72,493904	-0,003239	-0,003208	0,099317	-1,518824	1,81	0,4514912947	0,007225
72,493904	-0,003242	-0,003207	0,099317	-1,518824	1,82	0,3983746718	0,005625
73,405777	-0,00324	-0,00321	0,100566	-1,538235	1,83	0,2859863039	0,004225
73,405777	-0,003242	-0,00321	0,100566	-1,538235	1,84	0,241988411	0,003025
74,77359	-0,00324	-0,00321	0,10244	-1,557059	1,85	0,1364389331	0,002025
74,77359	-0,003245	-0,003211	0,10244	-1,557059	1,86	0,1061191702	0,001225
76,597336	-0,003243	-0,003208	0,104938	-1,577647	1,87	0,0302057573	0,000625
76,597336	-0,003239	-0,003212	0,104938	-1,577647	1,88	0,0181234544	0,000225
77,965141	-0,003242	-0,003209	0,106812	-1,597941	1,89	-0,0007978735	0,000025
77,965141	-0,003238	-0,003211	0,106812	-1,597941	1,9	0,0007978735	0,000025
78,877014	-0,003243	-0,003208	0,108062	-1,617353	1,91	0,0160717156	0,000225
78,877014	-0,003239	-0,003205	0,108062	-1,617353	1,92	0,0267861927	0,000625
79,788887	-0,003242	-0,003209	0,109311	-1,640294	1,93	0,0694162248	0,001225
79,788887	-0,003243	-0,003208	0,109311	-1,640294	1,94	0,0892494319	0,002025
81,1567	-0,003243	-0,00321	0,111185	-1,655	1,95	0,184312354	0,003025
81,1567	-0,003242	-0,00321	0,111185	-1,674412	1,96	0,2178236911	0,004225
80,70076	-0,003242	-0,00321	0,11056	-1,674412	1,97	0,2171395282	0,005625
80,70076	-0,003244	-0,003208	0,11056	-1,693824	1,98	0,2460914653	0,007225
82,068573	-0,003239	-0,003207	0,112434	-1,693824	1,99	0,4049856374	0,009025
82,980446	-0,003242	-0,003211	0,113683	-1,712647	2	0,5433623695	0,011025
82,980446	-0,003239	-0,003208	0,113683	-1,712647	2,01	0,5951111665	0,013225
82,980446	-0,003239	-0,003208	0,113683	-1,733529	2,02	0,6468599636	0,015625
83,436386	-0,003239	-0,003208	0,114308	-1,733529	2,03	0,7601606607	0,018225
84,804192	-0,003247	-0,003208	0,116182	-1,752059	2,04	1,0148007278	0,021025
84,804192	-0,003239	-0,003207	0,116182	-1,752059	2,05	1,0847869849	0,024025
87,083878	-0,003243	-0,003209	0,119305	-1,770882	2,06	1,530921432	0,027225
87,083878	-0,003243	-0,003205	0,119305	-1,770882	2,07	1,6237045491	0,030625
88,451683	-0,003244	-0,00321	0,121179	-1,790294	2,08	1,9695315912	0,034225
88,451683	-0,003243	-0,003208	0,121179	-1,790294	2,09	2,0759927583	0,038025
88,451683	-0,003243	-0,003208	0,121179	-1,809412	2,1	2,1824539254	0,042025
88,451683	-0,003243	-0,003207	0,121179	-1,809412	2,11	2,2889150925	0,046225
89,819496	-0,003243	-0,003207	0,123053	-1,831177	2,12	2,7031341845	0,050625
89,819496	-0,003243	-0,003207	0,123053	-1,831177	2,13	2,8232734816	0,055225
89,819496	-0,003244	-0,00321	0,123053	-1,850588	2,14	2,9434127787	0,060025
90,731369	-0,003244	-0,00321	0,124302	-1,850588	2,15	3,2960796908	0,065025
91,187302	-0,003239	-0,003207	0,124927	-1,869412	2,16	3,5461599629	0,070225
91,187302	-0,003239	-0,003207	0,124927	-1,869412	2,17	3,67997732	0,075625
92,555115	-0,003243	-0,003207	0,126801	-1,889412	2,18	4,2036213821	0,081225
92,555115	-0,003243	-0,003207	0,126801	-1,889412	2,19	4,3511168692	0,087025
92,555115	-0,003242	-0,003209	0,126801	-1,908235	2,2	4,4986123563	0,093025
94,37886	-0,003242	-0,003209	0,129299	-1,908235	2,21	5,2205875184	0,099225
94,37886	-0,003238	-0,003207	0,129299	-1,927941	2,22	5,3863204555	0,105625
94,37886	-0,003238	-0,003207	0,129299	-1,927941	2,23	5,5520533925	0,112225
94,37886	-0,003238	-0,003207	0,129299	-1,952941	2,24	5,7177863296	0,119025
93,92292	-0,003243	-0,003208	0,128674	-1,952941	2,25	5,7216605667	0,126025
93,92292	-0,00324	-0,003209	0,128674	-1,972647	2,26	5,8828341038	0,133225
96,658539	-0,00324	-0,003209	0,132422	-1,972647	2,27	7,0698647659	0,140625
96,658539	-0,00324	-0,003209	0,132422	-1,990588	2,28	7,258394493	0,148225
96,658539	-0,00324	-0,003209	0,132422	-1,990588	2,29	7,4469242201	0,156025
97,114479	-0,003242	-0,003207	0,133047	-2,011765	2,3	7,8201096472	0,164025
97,114479	-0,00324	-0,003208	0,133047	-2,011765	2,31	8,0131987743	0,172225
97,114479	-0,00324	-0,003208	0,133047	-2,035588	2,32	8,2062879014	0,180625
99,850098	-0,00324	-0,003208	0,136795	-2,035588	2,33	9,5893712935	0,189225
99,850098	-0,00324	-0,003211	0,136795	-2,035588	2,34	9,8098166105	0,198025
99,850098	-0,00324	-0,003211	0,136795	-2,035588	2,35	10,0302619276	0,207025
100,30603	-0,00324	-0,003211	0,137419	-2,066471	2,36	10,4627156247	0,216225
100,30603	-0,00324	-0,003211	0,137419	-2,082647	2,37	10,6877202618	0,225625
100,30603	-0,00324	-0,003211	0,137419	-2,082647	2,38	10,9127248989	0,235225
100,30603	-0,00324	-0,003211	0,137419	-2,082647	2,39	11,137729536	0,245025
100,30603	-0,00324	-0,003211	0,137419	-2,082647	2,4	11,3627341731	0,255025
100,30603	-0,003242	-0,003207	0,137419	-2,082647	2,41	11,5877388102	0,265225
100,30603	-0,003242	-0,003207	0,137419	-2,082647	2,42	11,8127434473	0,275625
100,30603	-0,003242	-0,003207	0,137419	-2,139412	2,43	12,0377480844	0,286225
100,30603	-0,003242	-0,003207	0,137419	-2,139412	2,44	12,2627527215	0,297025
102,129776	-0,003242	-0,003207	0,139918	-2,139412	2,45	13,4999363885	0,308025
102,129776	-0,003242	-0,003207	0,139918	-2,172941	2,46	13,7431784856	0,319225
102,129776	-0,003242	-0,003207	0,139918	-2,172941	2,47	13,9864205827	0,330625
102,129776	-0,003242	-0,003207	0,139918	-2,172941	2,48	14,2296626798	0,342225
102,129776	-0,003242	-0,003207	0,139918	-2,172941	2,49	14,4729047769	0,354025
102,129776	-0,003245	-0,00321	0,139918	-2,172941	2,5	14,716146874	0,366025
104,409462	-0,003245	-0,00321	0,143041	-2,172941	2,51	16,3613958611	0,378225
104,409462	-0,003245	-0,00321	0,143041	-2,23	2,52	16,6274348182	0,390625
104,409462	-0,003239	-0,003208	0,143041	-2,23	2,53	16,8934737753	0,403225
104,409462	-0,003245	-0,00321	0,143041	-2,250882	2,54	17,1595127324	0,416025
111,248512	-0,003245	-0,00321	0,15241	-2,250882	2,55	21,9051294395	0,429025
111,248512	-0,003245	-0,00321	0,15241	-2,268529	2,56	22,2395588965	0,442225
111,248512	-0,003244	-0,00321	0,15241	-2,268529	2,57	22,5739883536	0,455625
112,160385	-0,003238	-0,003208	0,15366	-2,287647	2,58	23,5330508157	0,469225
112,160385	-0,003243	-0,003208	0,15366	-2,287647	2,59	23,8765990028	0,483025
114,896004	-0,00324	-0,003211	0,157408	-2,306765	2,6	26,1487585849	0,497025
114,896004	-0,003239	-0,003208	0,157408	-2,306765	2,61	26,519662962	0,511225
116,263809	-0,003242	-0,003212	0,159281	-2,326765	2,62	27,8822259641	0,525625
116,263809	-0,003243	-0,003209	0,159281	-2,326765	2,63	28,2668083912	0,540225
117,175682	-0,003247	-0,00321	0,160531	-2,345882	2,64	29,3307362033	0,555025
117,175682	-0,003243	-0,003208	0,160531	-2,364412	2,65	29,7244373604	0,570025
118,999428	-0,003243	-0,003208	0,163029	-2,364412	2,66	31,5133042075	0,585225
118,999428	-0,003239	-0,003208	0,163029	-2,383529	2,67	31,9252428245	0,600625
118,543495	-0,00324	-0,00321	0,162405	-2,383529	2,68	31,9792740366	0,616225
118,543495	-0,003243	-0,003207	0,162405	-2,402647	2,69	32,3866533237	0,632025
118,543495	-0,003242	-0,003209	0,162405	-2,402647	2,7	32,7940326108	0,648025
119,455368	-0,003242	-0,003209	0,163654	-2,421765	2,71	33,9445883929	0,664225
119,455368	-0,003242	-0,003205	0,163654	-2,421765	2,72	34,36108641	0,680625
121,279114	-0,003243	-0,003208	0,166152	-2,441176	2,73	36,3004123371	0,697225
121,279114	-0,003244	-0,003207	0,166152	-2,441176	2,74	36,7351478142	0,714025
122,646919	-0,003245	-0,003209	0,168026	-2,460294	2,75	38,3393565663	0,731025
122,646919	-0,003245	-0,003208	0,168026	-2,460294	2,76	38,7877700934	0,748225
124,014732	-0,003243	-0,003208	0,1699	-2,479412	2,77	40,4330199955	0,765625
124,014732	-0,003242	-0,003205	0,1699	-2,479412	2,78	40,8951116525	0,783225
123,5588	-0,003243	-0,003208	0,169276	-2,498235	2,79	40,9491441696	0,801025
123,5588	-0,003244	-0,00321	0,169276	-2,498235	2,8	41,4066765067	0,819025
125,382545	-0,003242	-0,003207	0,171774	-2,517353	2,81	43,5329355188	0,837225
125,382545	-0,00324	-0,003208	0,171774	-2,517353	2,82	44,0087053059	0,855625
125,838478	-0,003244	-0,003208	0,172399	-2,536176	2,83	44,910772448	0,874225
125,838478	-0,003244	-0,00321	0,172399	-2,536176	2,84	45,3911015651	0,893025
127,206291	-0,003246	-0,003208	0,174273	-2,556176	2,85	47,1776920972	0,912025
127,206291	-0,003242	-0,003208	0,174273	-2,556176	2,86	47,6716993443	0,931225
128,118164	-0,003244	-0,003205	0,175522	-2,576471	2,87	49,0547827664	0,950625
128,118164	-0,003242	-0,00321	0,175522	-2,576471	2,88	49,5579087435	0,970225
128,118164	-0,003242	-0,00321	0,175522	-2,596471	2,89	50,0610347205	0,990025
128,118164	-0,003244	-0,003208	0,175522	-2,596471	2,9	50,5641606976	1,010025
129,485977	-0,003242	-0,003208	0,177396	-2,616471	2,91	52,4556168697	1,030225
129,485977	-0,003239	-0,003207	0,177396	-2,616471	2,92	52,9724209768	1,050625
130,397842	-0,003243	-0,003209	0,178645	-2,636765	2,93	54,4330053589	1,071225
130,397842	-0,00324	-0,003209	0,178645	-2,636765	2,94	54,958928116	1,092025
132,677521	-0,003244	-0,003207	0,181768	-2,657059	2,95	57,8899122181	1,113025
132,677521	-0,003245	-0,003209	0,181768	-2,657059	2,96	58,4386317652	1,134225
132,677521	-0,003243	-0,003208	0,181768	-2,676471	2,97	58,9873513123	1,155625
132,677521	-0,00324	-0,003209	0,181768	-2,676471	2,98	59,5360708594	1,177225
134,045334	-0,00324	-0,00321	0,183642	-2,697059	2,99	61,5825456415	1,199025
134,045334	-0,003243	-0,003207	0,183642	-2,697059	3	62,1449433185	1,221025
134,957214	-0,00324	-0,003209	0,184891	-2,716765	3,01	63,7240871956	1,243225
134,957214	-0,003243	-0,003208	0,184891	-2,716765	3,02	64,2956036727	1,265625
136,325012	-0,00324	-0,003208	0,186765	-2,737059	3,03	66,4195708798	1,288225
136,325012	-0,003245	-0,003209	0,186765	-2,737059	3,04	67,0047653369	1,311025
137,236893	-0,003242	-0,003209	0,188015	-2,756765	3,05	68,643182349	1,334025
137,236893	-0,003242	-0,003207	0,188015	-2,756765	3,06	69,2374956161	1,357225
137,692825	-0,003243	-0,003208	0,188639	-2,776765	3,07	70,3675289832	1,380625
137,692825	-0,003242	-0,003207	0,188639	-2,776765	3,08	70,9664015703	1,404225
139,060638	-0,003243	-0,003208	0,190513	-2,796471	3,09	73,1998106924	1,428025
139,060638	-0,003239	-0,003208	0,190513	-2,796471	3,1	73,8123614095	1,452025
139,972504	-0,00324	-0,003209	0,191762	-2,816471	3,11	75,5328293165	1,476225
139,972504	-0,003243	-0,003208	0,191762	-2,816471	3,12	76,1544986936	1,500625
141,796249	-0,003242	-0,003209	0,194261	-2,84	3,13	79,0284931457	1,525225
141,796249	-0,003243	-0,003209	0,194261	-2,84	3,14	79,6683999728	1,550025
140,884384	-0,003242	-0,003204	0,193012	-2,859118	3,15	79,1639162249	1,575025
140,884384	-0,00324	-0,003207	0,193012	-2,859118	3,16	79,794704402	1,600225
142,252197	-0,003242	-0,00321	0,194886	-2,878235	3,17	82,1694541541	1,625625
142,252197	-0,003242	-0,003207	0,194886	-2,878235	3,18	82,8139204612	1,651225
143,164062	-0,003242	-0,003207	0,196135	-2,897647	3,19	84,6392519433	1,677025
143,164062	-0,003243	-0,003208	0,196135	-2,897647	3,2	85,2928369004	1,703025
145,899689	-0,003239	-0,003208	0,199883	-2,916765	3,21	89,5437713625	1,729225
145,899689	-0,003238	-0,003207	0,199883	-2,916765	3,22	90,2247125895	1,755625
145,443756	-0,003238	-0,003207	0,199258	-2,936471	3,23	90,2969832616	1,782225
145,443756	-0,003245	-0,00321	0,199258	-2,936471	3,24	90,9733651587	1,809025
146,355621	-0,003245	-0,00321	0,200507	-2,95647	3,25	92,8853241308	1,836025
146,355621	-0,00324	-0,003208	0,200507	-2,95647	3,26	93,5708246779	1,863225
147,267502	-0,00324	-0,003208	0,201756	-2,97647	3,27	95,5101616	1,890625
147,267502	-0,00324	-0,003211	0,201756	-2,97647	3,28	96,2047809571	1,918225
148,179367	-0,00324	-0,003211	0,203006	-2,996176	3,29	98,1714519892	1,946025
148,179367	-0,003243	-0,003209	0,203006	-2,996176	3,3	98,8751899963	1,974025
149,54718	-0,003242	-0,003207	0,20488	-3,016176	3,31	101,5143833984	2,002225
149,54718	-0,003239	-0,003209	0,20488	-3,016176	3,32	102,2317995355	2,030625
150,459045	-0,003245	-0,00321	0,206129	-3,036176	3,33	104,2577419475	2,059225
150,459045	-0,003244	-0,003208	0,206129	-3,036176	3,34	104,9842767346	2,088025
151,826859	-0,003244	-0,003208	0,208003	-3,057059	3,35	107,7009808917	2,117025
151,826859	-0,003242	-0,003204	0,208003	-3,057059	3,36	108,4411938188	2,146225
151,370926	-0,003242	-0,003204	0,207378	-3,076176	3,37	108,5089055709	2,175625
151,370926	-0,003244	-0,003209	0,207378	-3,076176	3,38	109,244559168	2,205225
152,738739	-0,003244	-0,003209	0,209252	-3,096176	3,39	112,0250932001	2,235025
152,738739	-0,003243	-0,003208	0,209252	-3,096176	3,4	112,7744249272	2,265025
154,106537	-0,003242	-0,003209	0,211126	-3,116176	3,41	115,5959706243	2,295225
154,106537	-0,003239	-0,003207	0,211126	-3,116176	3,42	116,3589803314	2,325625
154,562485	-0,003239	-0,003207	0,211751	-3,134706	3,43	117,8218702185	2,356225
154,562485	-0,003244	-0,003208	0,211751	-3,134706	3,44	118,5894394055	2,387025
155,47435	-0,003244	-0,003208	0,213	-3,154412	3,45	120,7749586676	2,418025
155,47435	-0,00324	-0,003208	0,213	-3,173529	3,46	121,5516465047	2,449225
155,930283	-0,00324	-0,003208	0,213624	-3,173529	3,47	123,0464288168	2,480625
155,930283	-0,003243	-0,003208	0,213624	-3,192353	3,48	123,8276759839	2,512225
157,754028	-0,003243	-0,003208	0,216123	-3,192353	3,49	127,517796426	2,544025
157,298096	-0,003245	-0,00321	0,215498	-3,211471	3,5	127,5855101831	2,576025
157,298096	-0,00324	-0,003208	0,215498	-3,211471	3,51	128,3804354802	2,608225
159,577774	-0,003239	-0,00321	0,218622	-3,230882	3,52	132,8798375273	2,640625
159,577774	-0,003237	-0,003209	0,218622	-3,230882	3,53	133,6975596044	2,673225
159,577774	-0,00324	-0,003209	0,218622	-3,249706	3,54	134,5152816815	2,706025
159,577774	-0,003243	-0,003209	0,218622	-3,249706	3,55	135,3330037585	2,739025
161,40152	-0,00324	-0,00321	0,22112	-3,269118	3,56	139,1872629256	2,772225
161,40152	-0,00324	-0,003207	0,22112	-3,269118	3,57	140,0232224627	2,805625
161,40152	-0,00324	-0,003208	0,22112	-3,288235	3,58	140,8591819998	2,839225
161,40152	-0,003243	-0,003207	0,22112	-3,288235	3,59	141,6951415369	2,873025
162,3134	-0,003244	-0,003207	0,222369	-3,307353	3,6	144,085856474	2,907025
162,3134	-0,003238	-0,00321	0,222369	-3,307353	3,61	144,9309348111	2,941225
163,681213	-0,003243	-0,00321	0,224243	-3,326176	3,62	148,1354905732	2,975625
163,681213	-0,003245	-0,003209	0,224243	-3,326176	3,63	148,9942470403	3,010225
164,593079	-0,003242	-0,003207	0,225493	-3,345882	3,64	151,4442096774	3,045025
164,593079	-0,003243	-0,00321	0,225493	-3,345882	3,65	152,3120848045	3,080025
165,504959	-0,003242	-0,003209	0,226742	-3,365588	3,66	154,7894281315	3,115225
165,504959	-0,003242	-0,003209	0,226742	-3,365588	3,67	155,6664220586	3,150625
166,416824	-0,003239	-0,00321	0,227991	-3,384706	3,68	158,1710950107	3,186225
166,416824	-0,003242	-0,003207	0,227991	-3,384706	3,69	159,0572075878	3,222025
166,872772	-0,00324	-0,003208	0,228616	-3,404118	3,7	160,7663063049	3,258025
166,872772	-0,003239	-0,003209	0,228616	-3,423235	3,71	161,656978362	3,294225
166,872772	-0,003242	-0,003209	0,228616	-3,423235	3,72	162,5476504191	3,330625
166,872772	-0,003243	-0,003207	0,228616	-3,442353	3,73	163,4383224762	3,367225
168,24057	-0,003246	-0,00321	0,23049	-3,442353	3,74	166,8525818433	3,404025
169,152451	-0,003239	-0,003209	0,231739	-3,461765	3,75	169,4484711354	3,441025
169,152451	-0,003244	-0,003212	0,231739	-3,461765	3,76	170,3619399825	3,478225
169,608383	-0,003244	-0,003212	0,232363	-3,480294	3,77	172,1302813295	3,515625
169,608383	-0,00324	-0,003208	0,232363	-3,480294	3,78	173,0483094966	3,553225
171,432129	-0,00324	-0,003208	0,234862	-3,499412	3,79	177,4223363337	3,591025
171,432129	-0,003243	-0,003207	0,234862	-3,499412	3,8	178,3586019608	3,629025
171,888062	-0,003239	-0,003205	0,235487	-3,518824	3,81	180,1679792829	3,667225
171,888062	-0,003242	-0,003208	0,235487	-3,518824	3,82	181,10880424	3,705625
172,344009	-0,003243	-0,00321	0,236111	-3,537941	3,83	182,9318866421	3,744225
172,344009	-0,00324	-0,00321	0,236111	-3,537941	3,84	183,8772710692	3,783025
172,344009	-0,00324	-0,003209	0,236111	-3,556765	3,85	184,8226554963	3,822025
172,344009	-0,003244	-0,003208	0,236111	-3,556765	3,86	185,7680399234	3,861225
174,623688	-0,00324	-0,003207	0,239234	-3,576471	3,87	191,2157903755	3,900625
174,623688	-0,003242	-0,003208	0,239234	-3,576471	3,88	192,1839715925	3,940225
175,535553	-0,003242	-0,003208	0,240484	-3,595882	3,89	194,9713234846	3,980025
175,535553	-0,003242	-0,003207	0,240484	-3,595882	3,9	195,9486233517	4,020025
175,535553	-0,003243	-0,003208	0,240484	-3,616176	3,91	196,9259232188	4,060225
175,535553	-0,003242	-0,003208	0,240484	-3,616176	3,92	197,9032230859	4,100625
176,447433	-0,003242	-0,003208	0,241733	-3,639412	3,93	200,736198753	4,141225
176,447433	-0,003242	-0,003209	0,241733	-3,639412	3,94	201,7226174201	4,182025
177,359299	-0,003244	-0,003209	0,242982	-3,659118	3,95	204,5829207172	4,223025
177,359299	-0,00324	-0,003205	0,242982	-3,659118	3,96	205,5784580443	4,264225
177,815247	-0,003243	-0,003209	0,243607	-3,677353	3,97	207,5200874714	4,305625
177,815247	-0,003242	-0,003208	0,243607	-3,677353	3,98	208,5201842785	4,347225
178,727112	-0,003242	-0,003209	0,244856	-3,697059	3,99	211,4306382605	4,389025
178,727112	-0,003243	-0,003208	0,244856	-3,697059	4	212,4398537176	4,431025
179,183044	-0,003245	-0,003209	0,245481	-3,715588	4,01	214,4133653547	4,473225
179,183044	-0,003242	-0,003209	0,245481	-3,715588	4,02	215,4271401318	4,515625
173,711807	-0,003244	-0,003207	0,237985	-3,735882	4,03	204,7598239139	4,558225
173,711807	-0,003242	-0,003208	0,237985	-3,735882	4,04	205,718886321	4,601025
173,255875	-0,003244	-0,003209	0,237361	-3,756176	4,05	205,6954152681	4,644025
173,255875	-0,003242	-0,003207	0,237361	-3,756176	4,06	206,6499183552	4,687225
173,255875	-0,003244	-0,003207	0,237361	-3,775882	4,07	207,6044214423	4,730625
173,255875	-0,003244	-0,003209	0,237361	-3,775882	4,08	208,5589245294	4,774225
175,535553	-0,003242	-0,00321	0,240484	-3,795882	4,09	214,5173208265	4,818025
175,535553	-0,003242	-0,003208	0,240484	-3,795882	4,1	215,4946206935	4,862025
176,903366	-0,003245	-0,003207	0,242358	-3,815882	4,11	219,5016263556	4,906225
176,903366	-0,003242	-0,003208	0,242358	-3,815882	4,12	220,4926043527	4,950625
177,359299	-0,00324	-0,003207	0,242982	-3,834412	4,13	222,5025926048	4,995225
177,359299	-0,003242	-0,003209	0,242982	-3,834412	4,14	223,4981299319	5,040025
179,638992	-0,003244	-0,003207	0,246105	-3,853823	4,15	229,634374974	5,085025
179,638992	-0,00324	-0,003205	0,246105	-3,872647	4,16	230,6527092311	5,130225
179,638992	-0,003243	-0,003207	0,246105	-3,872647	4,17	231,6710434882	5,175625
179,638992	-0,003243	-0,003207	0,246105	-3,872647	4,18	232,6893777453	5,221225
181,462738	-0,003244	-0,003205	0,248604	-3,895588	4,19	237,8932090724	5,267025
181,462738	-0,003242	-0,003205	0,248604	-3,911471	4,2	238,9297807895	5,313025
181,918671	-0,003243	-0,003208	0,249229	-3,911471	4,21	241,0218374015	5,359225
183,286484	-0,003242	-0,003203	0,251102	-3,930294	4,22	245,2431336736	5,405625
183,286484	-0,003242	-0,003209	0,251102	-3,930294	4,23	246,2979428507	5,452225
184,654297	-0,003242	-0,003208	0,252976	-3,949706	4,24	250,5602735128	5,499025
184,654297	-0,003242	-0,003207	0,252976	-3,949706	4,25	251,6287608199	5,546025
185,566162	-0,003243	-0,003208	0,254226	-3,968823	4,26	254,853808852	5,593225
185,566162	-0,003244	-0,003203	0,254226	-3,968823	4,27	255,9314148091	5,640625
186,022095	-0,003242	-0,003205	0,25485	-3,987941	4,28	258,0964209712	5,688225
186,022095	-0,00324	-0,003208	0,25485	-3,987941	4,29	259,1785862583	5,736025
186,933975	-0,00324	-0,003208	0,2561	-4,007059	4,3	262,4538229454	5,784025
186,933975	-0,003243	-0,003208	0,2561	-4,007059	4,31	263,5451070325	5,832225
187,389908	-0,003243	-0,003208	0,256724	-4,029118	4,32	265,7420286445	5,880625
187,389908	-0,003246	-0,003207	0,256724	-4,029118	4,33	266,8378720616	5,929225
188,757721	-0,003244	-0,00321	0,258598	-4,048235	4,34	271,2780182637	5,978025
188,757721	-0,003243	-0,003205	0,258598	-4,048235	4,35	272,3875398108	6,027025
189,669586	-0,003244	-0,003208	0,259847	-4,067941	4,36	275,7448085829	6,076225
189,669586	-0,003242	-0,003207	0,259847	-4,067941	4,37	276,86344878	6,125625
190,125534	-0,003242	-0,003205	0,260472	-4,086471	4,38	279,1151197571	6,175225
190,125534	-0,003243	-0,003208	0,260472	-4,086471	4,39	280,2383194342	6,225025
190,581467	-0,003238	-0,003208	0,261097	-4,106176	4,4	282,5036312763	6,275025
190,581467	-0,003239	-0,003209	0,261097	-4,106176	4,41	283,6313902834	6,325225
191,037399	-0,003239	-0,00321	0,261721	-4,125882	4,42	285,9103775905	6,375625
191,037399	-0,003244	-0,003207	0,261721	-4,125882	4,43	287,0426959175	6,426225
191,94928	-0,003239	-0,003209	0,262971	-4,145588	4,44	290,4957513896	6,477025
191,94928	-0,00324	-0,003208	0,262971	-4,145588	4,45	291,6371885267	6,528025
193,317078	-0,00324	-0,003209	0,264844	-4,165294	4,46	296,2870275338	6,579225
193,317078	-0,003238	-0,003207	0,264844	-4,165294	4,47	297,4421426509	6,630625
194,684891	-0,00324	-0,003205	0,266718	-4,185588	4,48	302,133054373	6,682225
194,684891	-0,003243	-0,003207	0,266718	-4,185588	4,49	303,3018476201	6,734025
195,140823	-0,003242	-0,003208	0,267343	-4,205588	4,5	305,6583437272	6,786025
195,140823	-0,003245	-0,00321	0,267343	-4,205588	4,51	306,8316962943	6,838225
195,596771	-0,003243	-0,003207	0,267968	-4,225883	4,52	309,2019123614	6,890625
195,596771	-0,003244	-0,00321	0,267968	-4,225883	4,53	310,3798244085	6,943225
195,596771	-0,003243	-0,003208	0,267968	-4,245294	4,54	311,5577364555	6,996025
195,596771	-0,003238	-0,003208	0,267968	-4,245294	4,55	312,7356485026	7,049025
196,964569	-0,003239	-0,003207	0,269841	-4,265294	4,56	317,5587422197	7,102225
196,964569	-0,00324	-0,003208	0,269841	-4,265294	4,57	318,7503322468	7,155625
197,87645	-0,003243	-0,003209	0,271091	-4,285588	4,58	322,3903227589	7,209225
197,87645	-0,003242	-0,003207	0,271091	-4,285588	4,59	323,591031596	7,263025
198,788315	-0,003242	-0,003208	0,27234	-4,305588	4,6	327,2583352581	7,317025
198,788315	-0,003242	-0,003208	0,27234	-4,305588	4,61	328,4681627452	7,371225
199,244263	-0,003244	-0,00321	0,272965	-4,325882	4,62	330,9204485323	7,425625
199,244263	-0,003244	-0,003207	0,272965	-4,325882	4,63	332,1348354994	7,480225
200,156128	-0,003242	-0,00321	0,274214	-4,345	4,64	335,8522918915	7,535025
200,156128	-0,003238	-0,003207	0,274214	-4,345	4,65	337,0757975085	7,590025
201,068008	-0,00324	-0,003209	0,275463	-4,366765	4,66	340,8206513256	7,645225
201,068008	-0,00324	-0,003211	0,275463	-4,366765	4,67	342,0532757427	7,700625
201,068008	-0,003239	-0,00321	0,275463	-4,385882	4,68	343,2859001598	7,756225
201,068008	-0,003242	-0,003211	0,275463	-4,385882	4,69	344,5185245769	7,812025
203,347687	-0,003243	-0,00321	0,278586	-4,405882	4,7	352,145648589	7,868025
203,347687	-0,003239	-0,003207	0,278586	-4,405882	4,71	353,4010697961	7,924225
204,259552	-0,003242	-0,003214	0,279836	-4,425882	4,72	357,2325096282	7,980625
204,259552	-0,003238	-0,003209	0,279836	-4,425882	4,73	358,4970494853	8,037225
205,171432	-0,003242	-0,003212	0,281085	-4,445588	4,74	362,3558879424	8,094025
205,171432	-0,003242	-0,003208	0,281085	-4,445588	4,75	363,6295465995	8,151025
205,627365	-0,003239	-0,003208	0,281709	-4,464118	4,76	366,2094533015	8,208225
205,627365	-0,003243	-0,003209	0,281709	-4,482647	4,77	367,4876712886	8,265625
206,083313	-0,00324	-0,003209	0,282334	-4,482647	4,78	370,0812992557	8,323225
206,083313	-0,003242	-0,00321	0,282334	-4,501765	4,79	371,3640767228	8,381025
206,539246	-0,003243	-0,003207	0,282959	-4,501765	4,8	373,9713395549	8,439025
206,539246	-0,00324	-0,003208	0,282959	-4,520588	4,81	375,258676352	8,497225
206,539246	-0,003245	-0,003209	0,282959	-4,520588	4,82	376,5460131491	8,555625
207,451111	-0,003242	-0,003205	0,284208	-4,540294	4,83	380,5096737212	8,614225
207,451111	-0,003244	-0,003208	0,284208	-4,540294	4,84	381,8061291683	8,673025
208,818924	-0,003244	-0,003208	0,286082	-4,559706	4,85	387,1444720304	8,732025
208,818924	-0,003243	-0,003208	0,286082	-4,559706	4,86	388,4546056075	8,791225
209,274857	-0,003243	-0,003208	0,286707	-4,579118	4,87	391,1211398595	8,850625
209,274857	-0,003243	-0,003211	0,286707	-4,579118	4,88	392,4358327666	8,910225
210,64267	-0,003243	-0,003211	0,28858	-4,597941	4,89	397,8471256087	8,970025
210,64267	-0,00324	-0,003207	0,28858	-4,597941	4,9	399,1754966458	9,030025
211,098602	-0,003244	-0,003211	0,289205	-4,616765	4,91	401,8785026629	9,090225
211,098602	-0,003243	-0,003207	0,289205	-4,616765	4,92	403,21143302	9,150625
211,55455	-0,003247	-0,003208	0,28983	-4,635882	4,93	405,9281655571	9,211225
211,55455	-0,003243	-0,003208	0,28983	-4,635882	4,94	407,2656553942	9,272025
212,010483	-0,003243	-0,003208	0,290454	-4,655294	4,95	409,9960205463	9,333025
212,010483	-0,003243	-0,003209	0,290454	-4,655294	4,96	411,3380697134	9,394225
212,922348	-0,003243	-0,003209	0,291704	-4,675294	4,97	415,4841037555	9,455625
212,922348	-0,003243	-0,003209	0,291704	-4,675294	4,98	416,8352715725	9,517225
213,834229	-0,003243	-0,003209	0,292953	-4,695	4,99	421,0087110846	9,579025
213,834229	-0,003242	-0,003208	0,292953	-4,695	5	422,3689977117	9,641025
215,202042	-0,003243	-0,00321	0,294827	-4,715294	5,01	427,9900218338	9,703225
215,202042	-0,003244	-0,003208	0,294827	-4,715294	5,02	429,3639865909	9,765625
214,746094	-0,003244	-0,003208	0,294202	-4,735294	5,03	429,308554368	9,828225
214,746094	-0,00324	-0,003207	0,294202	-4,735294	5,04	430,6779596451	9,891025
215,202042	-0,00324	-0,003207	0,294827	-4,755882	5,05	433,4858808622	9,954025
215,202042	-0,003244	-0,003207	0,294827	-4,755882	5,06	434,8598456193	10,017225
216,113907	-0,003244	-0,003207	0,296076	-4,776176	5,07	439,1289817514	10,080625
216,113907	-0,003242	-0,00321	0,296076	-4,776176	5,08	440,5120651585	10,144225
217,48172	-0,00324	-0,003209	0,29795	-4,795882	5,09	446,2653111005	10,208025
217,48172	-0,00324	-0,003208	0,29795	-4,795882	5,1	447,6620726376	10,272025
217,937653	-0,003242	-0,003209	0,298575	-4,815	5,11	450,5246587697	10,336225
217,937653	-0,003243	-0,00321	0,298575	-4,815	5,12	451,9259796368	10,400625
218,393585	-0,003242	-0,003208	0,299199	-4,838823	5,13	454,8022405239	10,465225
218,393585	-0,003243	-0,003209	0,299199	-4,838823	5,14	456,208120711	10,530025
219,761398	-0,003245	-0,00321	0,301073	-4,855882	5,15	462,0662322131	10,595025
219,761398	-0,00324	-0,003208	0,301073	-4,855882	5,16	463,4857905302	10,660225
219,305466	-0,003242	-0,003209	0,300448	-4,875294	5,17	463,4121715473	10,725625
219,305466	-0,003242	-0,003209	0,300448	-4,875294	5,18	464,8271705444	10,791225
219,761398	-0,003244	-0,003209	0,301073	-4,896471	5,19	467,7444654815	10,857025
219,761398	-0,00324	-0,003208	0,301073	-4,896471	5,2	469,1640237985	10,923025
220,673279	-0,003243	-0,003208	0,302322	-4,915883	5,21	473,6064676306	10,989225
220,673279	-0,003242	-0,003208	0,302322	-4,915883	5,22	475,0351447577	11,055625
220,673279	-0,003242	-0,003208	0,302322	-4,938235	5,23	476,4638218848	11,122225
220,673279	-0,003243	-0,00321	0,302322	-4,938235	5,24	477,8924990119	11,189025
222,497025	-0,00324	-0,003209	0,304821	-4,955883	5,25	485,439843969	11,256025
222,497025	-0,003245	-0,003208	0,304821	-4,955883	5,26	486,8867585561	11,323225
222,497025	-0,003242	-0,003207	0,304821	-4,975294	5,27	488,3336731432	11,390625
222,497025	-0,003242	-0,00321	0,304821	-4,975294	5,28	489,7805877303	11,458225
223,864822	-0,003239	-0,00321	0,306695	-4,995588	5,29	495,8711731324	11,526025
223,864822	-0,00324	-0,003209	0,306695	-4,995588	5,3	497,3317656895	11,594025
223,40889	-0,003242	-0,003207	0,30607	-5,014706	5,31	497,2353504665	11,662225
223,40889	-0,003245	-0,003207	0,30607	-5,014706	5,32	498,6913837036	11,730625
223,40889	-0,003242	-0,003208	0,30607	-5,035588	5,33	500,1474169407	11,799225
223,40889	-0,003243	-0,003209	0,30607	-5,035588	5,34	501,6034501778	11,868025
224,32077	-0,003242	-0,00321	0,307319	-5,055882	5,35	506,2100288149	11,937025
224,32077	-0,003243	-0,003209	0,307319	-5,055882	5,36	507,675180852	12,006225
226,144516	-0,003243	-0,003205	0,309818	-5,075	5,37	515,4778502391	12,075625
226,144516	-0,003242	-0,003209	0,309818	-5,075	5,38	516,9612397362	12,145225
226,144516	-0,003244	-0,003207	0,309818	-5,095294	5,39	518,4446292333	12,215025
226,144516	-0,003242	-0,003208	0,309818	-5,095294	5,4	519,9280187304	12,285025
227,056381	-0,003243	-0,00321	0,311067	-5,113529	5,41	524,6166137025	12,355225
227,056381	-0,003245	-0,003209	0,311067	-5,132353	5,42	526,1091218495	12,425625
227,056381	-0,003245	-0,003209	0,311067	-5,132353	5,43	527,6016299966	12,496225
227,056381	-0,00324	-0,003207	0,311067	-5,151765	5,44	529,0941381437	12,567025
228,880127	-0,003243	-0,003207	0,313566	-5,151765	5,45	537,0700633208	12,638025
228,424194	-0,00324	-0,003211	0,312941	-5,170294	5,46	536,9554077829	12,709225
228,424194	-0,003244	-0,003208	0,312941	-5,170294	5,47	538,46159406	12,780625
228,880127	-0,003239	-0,003209	0,313566	-5,189412	5,48	541,6023001421	12,852225
228,880127	-0,003242	-0,003209	0,313566	-5,189412	5,49	543,1130457492	12,924025
229,792007	-0,003238	-0,003209	0,314815	-5,209117	5,5	547,9111187563	12,996025
229,792007	-0,003244	-0,00321	0,314815	-5,209117	5,51	549,4309831634	13,068225
228,424194	-0,003244	-0,00321	0,312941	-5,228235	5,52	545,9925254455	13,140625
228,424194	-0,003244	-0,003208	0,312941	-5,228235	5,53	547,4987117225	13,213225
229,792007	-0,003242	-0,003209	0,314815	-5,247353	5,54	553,9905763846	13,286025
229,792007	-0,003245	-0,003205	0,314815	-5,247353	5,55	555,5104407917	13,359025
231,615753	-0,003242	-0,003207	0,317314	-5,266177	5,56	563,7143342888	13,432225
231,615753	-0,003239	-0,00321	0,317314	-5,266177	5,57	565,2524361559	13,505625
230,703873	-0,003239	-0,003209	0,316064	-5,28647	5,58	563,430260223	13,579225
230,703873	-0,003242	-0,003209	0,316064	-5,28647	5,59	564,9592432901	13,653025
231,615753	-0,003237	-0,00321	0,317314	-5,305294	5,6	569,8667417572	13,727025
231,615753	-0,00324	-0,00321	0,317314	-5,305294	5,61	571,4048436243	13,801225
231,615753	-0,003243	-0,003209	0,317314	-5,325588	5,62	572,9429454914	13,875625
231,615753	-0,003242	-0,003207	0,317314	-5,325588	5,63	574,4810473585	13,950225
232,527618	-0,003242	-0,003207	0,318563	-5,344706	5,64	579,4340836505	14,025025
232,527618	-0,003237	-0,00321	0,318563	-5,344706	5,65	580,9813041676	14,100025
232,983566	-0,003243	-0,003211	0,319187	-5,365294	5,66	584,2451689047	14,175225
232,983566	-0,003244	-0,003209	0,319187	-5,365294	5,67	585,7969489018	14,250625
234,351364	-0,003244	-0,003209	0,321061	-5,385	5,68	592,5258443289	14,326225
234,351364	-0,003238	-0,003207	0,321061	-5,385	5,69	594,091302306	14,402025
233,439499	-0,003242	-0,003209	0,319812	-5,405882	5,7	592,1871139581	14,478025
233,439499	-0,003246	-0,00321	0,319812	-5,405882	5,71	593,7434532852	14,554225
236,17511	-0,003244	-0,003209	0,32356	-5,425588	5,72	605,7635046873	14,630625
236,17511	-0,003246	-0,003208	0,32356	-5,425588	5,73	607,3472001244	14,707225
235,719177	-0,00324	-0,003209	0,322935	-5,445882	5,74	607,1778331765	14,784025
235,719177	-0,003244	-0,003208	0,322935	-5,445882	5,75	608,7569692835	14,861025
236,17511	-0,003244	-0,00321	0,32356	-5,465588	5,76	612,0982864356	14,938225
236,17511	-0,003242	-0,003211	0,32356	-5,465588	5,77	613,6819818727	15,015625
234,807312	-0,003246	-0,00321	0,321686	-5,485294	5,78	609,9517820798	15,093225
234,807312	-0,003243	-0,003207	0,321686	-5,485294	5,79	611,5217995369	15,171025
236,631058	-0,003243	-0,003212	0,324185	-5,505	5,8	620,213545124	15,249025
236,631058	-0,003243	-0,003212	0,324185	-5,505	5,81	621,8018000411	15,327225
237,542923	-0,003244	-0,003209	0,325434	-5,525882	5,82	626,9691250832	15,405625
237,542923	-0,003244	-0,003208	0,325434	-5,525882	5,83	628,5664986503	15,484225
237,542923	-0,00324	-0,003209	0,325434	-5,546471	5,84	630,1638722174	15,563025
237,542923	-0,003244	-0,003211	0,325434	-5,546471	5,85	631,7612457845	15,642025
238,454803	-0,003243	-0,003209	0,326683	-5,564706	5,86	636,9742235515	15,721225
238,454803	-0,003243	-0,003209	0,326683	-5,564706	5,87	638,5807159186	15,800625
238,910736	-0,003243	-0,003209	0,327308	-5,585882	5,88	642,0041012907	15,880225
238,910736	-0,003243	-0,003208	0,327308	-5,585882	5,89	643,6151529878	15,960025
237,998856	-0,003242	-0,003208	0,326058	-5,602941	5,9	641,5741252849	16,040025
237,998856	-0,003244	-0,003208	0,326058	-5,622059	5,91	643,176058182	16,120225
239,822601	-0,003244	-0,003208	0,328557	-5,622059	5,92	652,1185647041	16,200625
239,822601	-0,003239	-0,003209	0,328557	-5,641177	5,93	653,7387350512	16,281225
239,822601	-0,00324	-0,003209	0,328557	-5,641177	5,94	655,3589053983	16,362025
239,822601	-0,003244	-0,003205	0,328557	-5,660588	5,95	656,9790757454	16,443025
239,822601	-0,003242	-0,003209	0,328557	-5,660588	5,96	658,5992460925	16,524225
240,734482	-0,003243	-0,003208	0,329806	-5,679412	5,97	663,9353315145	16,605625
240,734482	-0,003242	-0,003211	0,329806	-5,679412	5,98	665,5646206716	16,687225
240,278549	-0,003238	-0,003209	0,329182	-5,698823	5,99	665,3268641937	16,769025
240,278549	-0,003239	-0,003208	0,329182	-5,698823	6	666,9515940208	16,851025
241,190414	-0,003242	-0,003207	0,330431	-5,717941	6,01	672,3286483229	16,933225
241,190414	-0,003244	-0,00321	0,330431	-5,717941	6,02	673,9624968	17,015625
242,102295	-0,003243	-0,003209	0,33168	-5,737059	6,03	679,3669732121	17,098225
242,102295	-0,00324	-0,003207	0,33168	-5,737059	6,04	681,0099404992	17,181025
241,646347	-0,003243	-0,003208	0,331055	-5,756176	6,05	680,7584438463	17,264025
241,646347	-0,003244	-0,003208	0,331055	-5,756176	6,06	682,3968516534	17,347225
241,190414	-0,00324	-0,00321	0,330431	-5,775294	6,07	682,1317391855	17,430625
241,190414	-0,003242	-0,003207	0,330431	-5,775294	6,08	683,7655876625	17,514225
242,558228	-0,003238	-0,003208	0,332305	-5,795	6,09	691,1374158696	17,598025
242,558228	-0,003242	-0,003207	0,332305	-5,795	6,1	692,7849424867	17,682025
243,470093	-0,003243	-0,00321	0,333554	-5,814706	6,11	698,2759800788	17,766225
243,470093	-0,003242	-0,003208	0,333554	-5,814706	6,12	699,9326253459	17,850625
242,558228	-0,003243	-0,003209	0,332305	-5,834706	6,13	697,727522338	17,935225
242,558228	-0,003243	-0,003211	0,332305	-5,834706	6,14	699,3750489551	18,020025
243,01416	-0,003238	-0,003211	0,332929	-5,852941	6,15	702,9625662322	18,105025
243,01416	-0,003239	-0,003209	0,332929	-5,852941	6,16	704,6146521693	18,190225
244,837906	-0,00324	-0,003214	0,335428	-5,872353	6,17	714,0632522564	18,275625
244,837906	-0,003238	-0,003209	0,335428	-5,891765	6,18	715,7335756535	18,361225
244,837906	-0,003244	-0,003209	0,335428	-5,891765	6,19	717,4038990505	18,447025
244,837906	-0,00324	-0,003209	0,335428	-5,911177	6,2	719,0742224476	18,533025
244,837906	-0,003243	-0,003208	0,335428	-5,911177	6,21	720,7445458447	18,619225
246,205719	-0,003243	-0,003208	0,337302	-5,93	6,22	728,3306604668	18,705625
246,205719	-0,003245	-0,003208	0,337302	-5,93	6,23	730,0146619939	18,792225
246,205719	-0,003239	-0,003207	0,337302	-5,949412	6,24	731,698663521	18,879025
246,205719	-0,003242	-0,003208	0,337302	-5,949412	6,25	733,3826650481	18,966025
247,117599	-0,003244	-0,003208	0,338551	-5,968529	6,26	739,0470227752	19,053225
247,117599	-0,003243	-0,003209	0,338551	-5,968529	6,27	740,7401431023	19,140625
247,117599	-0,00324	-0,003209	0,338551	-5,987647	6,28	742,4332634294	19,228225
247,117599	-0,003239	-0,003209	0,338551	-5,987647	6,29	744,1263837565	19,316025
247,117599	-0,003242	-0,00321	0,338551	-6,006765	6,3	745,8195040835	19,404025
247,117599	-0,003242	-0,003209	0,338551	-6,006765	6,31	747,5126244106	19,492225
246,661652	-0,003242	-0,003205	0,337926	-6,025588	6,32	747,1881792627	19,580625
246,661652	-0,003239	-0,003208	0,337926	-6,025588	6,33	748,8767401198	19,669225
247,117599	-0,003242	-0,003207	0,338551	-6,045294	6,34	752,5919853919	19,758025
247,117599	-0,003239	-0,00321	0,338551	-6,045294	6,35	754,285105719	19,847025
247,573532	-0,00324	-0,003208	0,339176	-6,064412	6,36	758,0139668911	19,936225
247,573532	-0,003243	-0,003207	0,339176	-6,064412	6,37	759,7116465482	20,025625
248,485397	-0,003242	-0,003205	0,340425	-6,084412	6,38	765,4990407303	20,115225
248,485397	-0,00324	-0,003209	0,340425	-6,084412	6,39	767,2058390374	20,205025
248,941345	-0,003242	-0,003209	0,34105	-6,104412	6,4	770,9666830845	20,295025
248,941345	-0,00324	-0,00321	0,34105	-6,104412	6,41	772,6780408715	20,385225
249,397278	-0,00324	-0,003208	0,341674	-6,124412	6,42	776,4524954836	20,475625
249,397278	-0,003243	-0,003207	0,341674	-6,124412	6,43	778,1684126007	20,566225
249,397278	-0,00324	-0,003207	0,341674	-6,144412	6,44	779,8843297178	20,657025
249,397278	-0,003244	-0,003209	0,341674	-6,144412	6,45	781,6002468349	20,748025
249,397278	-0,003245	-0,003205	0,341674	-6,164118	6,46	783,316163952	20,839225
249,397278	-0,003242	-0,003209	0,341674	-6,164118	6,47	785,0320810691	20,930625
252,132889	-0,00324	-0,003205	0,345422	-6,182353	6,48	799,2907746212	21,022225
252,132889	-0,00324	-0,003205	0,345422	-6,20147	6,49	801,0340478483	21,114025
251,221024	-0,00324	-0,003205	0,344173	-6,20147	6,5	798,5781827504	21,206025
251,221024	-0,003244	-0,003209	0,344173	-6,220882	6,51	800,3123373275	21,298225
250,765091	-0,003239	-0,003207	0,343548	-6,220882	6,52	799,9378017795	21,390625
250,309143	-0,003243	-0,003209	0,342924	-6,240294	6,53	799,5540780466	21,483225
250,309143	-0,00324	-0,003204	0,342924	-6,240294	6,54	801,2791138137	21,576025
251,221024	-0,00324	-0,003209	0,344173	-6,258823	6,55	807,2489556358	21,669025
251,221024	-0,003244	-0,003209	0,344173	-6,258823	6,56	808,9831102129	21,762225
251,676956	-0,003242	-0,003212	0,344797	-6,277941	6,57	812,84874689	21,855625
251,676956	-0,003247	-0,00321	0,344797	-6,277941	6,58	814,5874607871	21,949225
252,132889	-0,003242	-0,00321	0,345422	-6,297353	6,59	818,4667801192	22,043025
252,132889	-0,003243	-0,003207	0,345422	-6,297353	6,6	820,2100533463	22,137025
252,132889	-0,003244	-0,003207	0,345422	-6,316176	6,61	821,9533265734	22,231225
252,132889	-0,003242	-0,003208	0,345422	-6,316176	6,62	823,6965998005	22,325625
252,588837	-0,003242	-0,003209	0,346047	-6,335	6,63	827,5987868075	22,420225
252,588837	-0,003239	-0,003208	0,346047	-6,335	6,64	829,3466195146	22,515025
252,588837	-0,003245	-0,00321	0,346047	-6,354412	6,65	831,0944522217	22,610025
252,588837	-0,003242	-0,00321	0,346047	-6,354412	6,66	832,8422849288	22,705225
252,588837	-0,003242	-0,003205	0,346047	-6,373824	6,67	834,5901176359	22,800625
252,588837	-0,003242	-0,003208	0,346047	-6,373824	6,68	836,337950343	22,896225
253,044769	-0,003239	-0,003205	0,346671	-6,393824	6,69	840,2719769901	22,992025
253,044769	-0,003245	-0,003205	0,346671	-6,393824	6,7	842,0243690172	23,088025
253,500702	-0,003242	-0,003209	0,347296	-6,413824	6,71	845,9720784393	23,184225
253,500702	-0,003242	-0,00321	0,347296	-6,413824	6,72	847,7290297964	23,280625
254,412582	-0,003242	-0,00321	0,348545	-6,432353	6,73	853,8949209535	23,377225
254,412582	-0,003244	-0,003208	0,348545	-6,451765	6,74	855,6609911105	23,474025
253,500702	-0,003243	-0,003207	0,347296	-6,451765	6,75	852,9998838676	23,571025
253,500702	-0,003243	-0,003207	0,347296	-6,470882	6,76	854,7568352247	23,668225
254,868515	-0,003244	-0,003209	0,34917	-6,470882	6,77	863,1818749568	23,765625
254,868515	-0,003242	-0,003208	0,34917	-6,489706	6,78	864,9525044439	23,863225
254,868515	-0,00324	-0,00321	0,34917	-6,489706	6,79	866,723133931	23,961025
255,324448	-0,003243	-0,003208	0,349795	-6,509118	6,8	870,7301147831	24,059025
255,324448	-0,003242	-0,00321	0,349795	-6,509118	6,81	872,5053036002	24,157225
255,78038	-0,003242	-0,00321	0,350419	-6,528235	6,82	876,5259575173	24,255625
255,78038	-0,003246	-0,003209	0,350419	-6,528235	6,83	878,3057056544	24,354225
256,692261	-0,003242	-0,003208	0,351668	-6,547647	6,84	884,5947053365	24,453025
256,692261	-0,003243	-0,003209	0,351668	-6,547647	6,85	886,3835722835	24,552025
254,868515	-0,003242	-0,00321	0,34917	-6,566471	6,86	879,1175403406	24,651225
254,868515	-0,003243	-0,003208	0,34917	-6,566471	6,87	880,8881698277	24,750625
255,78038	-0,003243	-0,003209	0,350419	-6,585882	6,88	887,2044463398	24,850225
255,78038	-0,00324	-0,003205	0,350419	-6,585882	6,89	888,9841944769	24,950025
255,78038	-0,003244	-0,003208	0,350419	-6,604706	6,9	890,763942614	25,050025
255,78038	-0,00324	-0,003209	0,350419	-6,604706	6,91	892,5436907511	25,150225
255,78038	-0,003243	-0,003207	0,350419	-6,624412	6,92	894,3234388882	25,250625
255,78038	-0,00324	-0,003205	0,350419	-6,624412	6,93	896,1031870253	25,351225
256,692261	-0,00324	-0,003211	0,351668	-6,644706	6,94	902,4833748074	25,452025
256,692261	-0,003242	-0,003208	0,351668	-6,644706	6,95	904,2722417545	25,553025
257,148193	-0,003242	-0,003209	0,352293	-6,664412	6,96	908,3704042815	25,654225
257,148193	-0,003244	-0,003208	0,352293	-6,664412	6,97	910,1638305486	25,755625
256,692261	-0,003238	-0,003207	0,351668	-6,684118	6,98	909,6388425957	25,857225
256,692261	-0,003242	-0,003207	0,351668	-6,684118	6,99	911,4277095428	25,959025
257,148193	-0,00324	-0,00321	0,352293	-6,704118	7	915,5441093499	26,061025
257,148193	-0,003243	-0,003208	0,352293	-6,704118	7,01	917,337535617	26,163225
258,060059	-0,00324	-0,003207	0,353542	-6,724118	7,02	923,8042751341	26,265625
258,060059	-0,003242	-0,003209	0,353542	-6,724118	7,03	925,6068200612	26,368225
257,604126	-0,00324	-0,003211	0,352918	-6,744118	7,04	925,0635897033	26,471025
257,604126	-0,00324	-0,003208	0,352918	-6,744118	7,05	926,8615753004	26,574025
258,515991	-0,003242	-0,003209	0,354167	-6,764118	7,06	933,3693436225	26,677225
258,515991	-0,003243	-0,003209	0,354167	-6,764118	7,07	935,1764478695	26,780625
258,971954	-0,003242	-0,003208	0,354792	-6,782353	7,08	939,3477202716	26,884225
258,971954	-0,003243	-0,003208	0,354792	-6,782353	7,09	941,1593841487	26,988025
258,515991	-0,003245	-0,003205	0,354167	-6,802059	7,1	940,5977606108	27,092025
258,515991	-0,00324	-0,003208	0,354167	-6,820882	7,11	942,4048648579	27,196225
258,515991	-0,00324	-0,003208	0,354167	-6,820882	7,12	944,211969105	27,300625
258,515991	-0,003242	-0,003207	0,354167	-6,84	7,13	946,0190733521	27,405225
258,515991	-0,00324	-0,003209	0,354167	-6,84	7,14	947,8261775992	27,510025
260,795685	-0,00324	-0,003209	0,35729	-6,859118	7,15	961,6130738163	27,615025
260,795685	-0,00324	-0,003208	0,35729	-6,859118	7,16	963,4429750034	27,720225
260,795685	-0,003239	-0,003205	0,35729	-6,877647	7,17	965,2728761905	27,825625
260,795685	-0,003244	-0,003209	0,35729	-6,877647	7,18	967,1027773775	27,931225
260,795685	-0,003244	-0,003208	0,35729	-6,897353	7,19	968,9326785646	28,037025
260,795685	-0,003243	-0,00321	0,35729	-6,897353	7,2	970,7625797517	28,143025
260,795685	-0,003242	-0,003205	0,35729	-6,916471	7,21	972,5924809388	28,249225
260,795685	-0,003244	-0,003207	0,35729	-6,916471	7,22	974,4223821259	28,355625
260,795685	-0,003243	-0,003207	0,35729	-6,935883	7,23	976,252283313	28,462225
260,795685	-0,00324	-0,003208	0,35729	-6,935883	7,24	978,0821845001	28,569025
261,70755	-0,003242	-0,003207	0,358539	-6,954706	7,25	984,7951227622	28,676025
261,70755	-0,003242	-0,003209	0,358539	-6,954706	7,26	986,6341425993	28,783225
261,251617	-0,003239	-0,003208	0,357915	-6,973824	7,27	986,0225225614	28,890625
261,251617	-0,00324	-0,003207	0,357915	-6,973824	7,28	987,8569830685	28,998225
260,795685	-0,003239	-0,003207	0,35729	-6,993824	7,29	987,2316904355	29,106025
260,795685	-0,003242	-0,003209	0,35729	-6,993824	7,3	989,0615916226	29,214025
261,70755	-0,003242	-0,003204	0,358539	-7,013529	7,31	995,8292417847	29,322225
261,70755	-0,00324	-0,003204	0,358539	-7,013529	7,32	997,6682616218	29,430625
262,163483	-0,003239	-0,003208	0,359164	-7,032059	7,33	1001,9852773139	29,539225
262,163483	-0,003243	-0,003208	0,359164	-7,032059	7,34	1003,828856481	29,648025
261,251617	-0,00324	-0,003208	0,357915	-7,051764	7,35	1000,6982066181	29,757025
261,251617	-0,003243	-0,003208	0,357915	-7,070882	7,36	1002,5326671252	29,866225
262,163483	-0,003242	-0,003207	0,359164	-7,070882	7,37	1009,3595939823	29,975625
262,163483	-0,003242	-0,00321	0,359164	-7,09	7,38	1011,2031731494	30,085225
262,619446	-0,00324	-0,003208	0,359789	-7,09	7,39	1015,5522690015	30,195025
263,075378	-0,00324	-0,003208	0,360413	-7,109118	7,4	1019,9103134586	30,305025
263,075378	-0,003243	-0,003208	0,360413	-7,109118	7,41	1021,7630115756	30,415225
262,163483	-0,003239	-0,003209	0,359164	-7,12853	7,42	1018,5774898177	30,525625
262,163483	-0,00324	-0,003209	0,359164	-7,12853	7,43	1020,4210689848	30,636225
262,619446	-0,00324	-0,003209	0,359789	-7,147353	7,44	1024,7929629869	30,747025
262,619446	-0,003239	-0,003205	0,359789	-7,147353	7,45	1026,641101784	30,858025
262,619446	-0,003239	-0,003205	0,359789	-7,166471	7,46	1028,4892405811	30,969225
262,619446	-0,003242	-0,003209	0,359789	-7,166471	7,47	1030,3373793782	31,080625
262,619446	-0,00324	-0,003209	0,359789	-7,185294	7,48	1032,1855181753	31,192225
262,619446	-0,003242	-0,003208	0,359789	-7,185294	7,49	1034,0336569724	31,304025
263,075378	-0,003242	-0,003208	0,360413	-7,204706	7,5	1038,4372946295	31,416025
263,075378	-0,003244	-0,003208	0,360413	-7,204706	7,51	1040,2899927466	31,528225
262,619446	-0,003244	-0,003208	0,359789	-7,227353	7,52	1039,5780733636	31,640625
262,619446	-0,003239	-0,003208	0,359789	-7,227353	7,53	1041,4262121607	31,753225
263,987244	-0,003242	-0,003207	0,361663	-7,244118	7,54	1050,9955706678	31,866025
263,987244	-0,00324	-0,003207	0,361663	-7,244118	7,55	1052,8573874449	31,979025
264,899109	-0,003239	-0,003207	0,362912	-7,263529	7,56	1059,884919447	32,092225
264,899109	-0,003243	-0,003207	0,362912	-7,263529	7,57	1061,7558548741	32,205625
263,531311	-0,003244	-0,003207	0,361038	-7,283529	7,58	1055,8508586712	32,319225
263,531311	-0,00324	-0,003209	0,361038	-7,283529	7,59	1057,7081161183	32,433025
263,531311	-0,003242	-0,003208	0,361038	-7,303823	7,6	1059,5653735654	32,547025
263,531311	-0,00324	-0,003208	0,361038	-7,303823	7,61	1061,4226310125	32,661225
264,443176	-0,00324	-0,003205	0,362287	-7,324118	7,62	1068,5003155846	32,775625
264,443176	-0,003239	-0,003207	0,362287	-7,324118	7,63	1070,3666916816	32,890225
264,899109	-0,003242	-0,003208	0,362912	-7,344412	7,64	1074,8524028637	33,005025
264,899109	-0,003243	-0,003208	0,362912	-7,344412	7,65	1076,7233382908	33,120025
265,355042	-0,003242	-0,003207	0,363536	-7,363529	7,66	1081,2227274629	33,235225
265,355042	-0,003242	-0,003205	0,363536	-7,363529	7,67	1083,09822222	33,350625
264,899109	-0,003243	-0,003208	0,362912	-7,383235	7,68	1082,3361445721	33,466225
264,899109	-0,00324	-0,003208	0,362912	-7,383235	7,69	1084,2070799992	33,582025
264,899109	-0,003236	-0,003211	0,362912	-7,40353	7,7	1086,0780154263	33,698025
264,899109	-0,003242	-0,003209	0,362912	-7,40353	7,71	1087,9489508534	33,814225
265,355042	-0,003244	-0,00321	0,363536	-7,42353	7,72	1092,4756960055	33,930625
265,355042	-0,003242	-0,003208	0,363536	-7,42353	7,73	1094,3511907626	34,047225
265,355042	-0,003239	-0,003208	0,363536	-7,442353	7,74	1096,2266855196	34,164025
265,355042	-0,003244	-0,003211	0,363536	-7,442353	7,75	1098,1021802767	34,281025
265,355042	-0,003238	-0,003208	0,363536	-7,461765	7,76	1099,9776750338	34,398225
265,355042	-0,00324	-0,003209	0,363536	-7,48	7,77	1101,8531697909	34,515625
266,72287	-0,003242	-0,003208	0,36541	-7,48	7,78	1111,778332328	34,633225
266,72287	-0,003243	-0,003207	0,36541	-7,499118	7,79	1113,6675053651	34,751025
265,810974	-0,003245	-0,003205	0,364161	-7,499118	7,8	1110,1719325222	34,869025
266,72287	-0,00324	-0,003209	0,36541	-7,518235	7,81	1117,4458514393	34,987225
266,72287	-0,00324	-0,003209	0,36541	-7,518235	7,82	1119,3350244764	35,105625
265,810974	-0,003242	-0,003208	0,364161	-7,537059	7,83	1115,8120947535	35,224225
265,810974	-0,003245	-0,003204	0,364161	-7,537059	7,84	1117,6921488306	35,343025
266,72287	-0,003243	-0,003209	0,36541	-7,556765	7,85	1125,0025435876	35,462025
266,72287	-0,003239	-0,003207	0,36541	-7,556765	7,86	1126,8917166247	35,581225
266,72287	-0,00324	-0,003208	0,36541	-7,576177	7,87	1128,7808896618	35,700625
266,72287	-0,003243	-0,003207	0,36541	-7,576177	7,88	1130,6700626989	35,820225
266,72287	-0,003239	-0,003207	0,36541	-7,595	7,89	1132,559235736	35,940025
266,72287	-0,00324	-0,00321	0,36541	-7,595	7,9	1134,4484087731	36,060025
267,634735	-0,003238	-0,003207	0,36666	-7,614412	7,91	1141,8224497852	36,180225
267,634735	-0,00324	-0,003209	0,36666	-7,614412	7,92	1143,7207414723	36,300625
267,178802	-0,003246	-0,003207	0,366035	-7,633529	7,93	1142,8674775044	36,421225
267,178802	-0,00324	-0,003207	0,366035	-7,633529	7,94	1144,7612098615	36,542025
267,634735	-0,003243	-0,003209	0,36666	-7,65353	7,95	1149,4156165336	36,663025
267,634735	-0,003244	-0,003204	0,36666	-7,65353	7,96	1151,3139082206	36,784225
268,5466	-0,003242	-0,003207	0,367909	-7,671176	7,97	1158,7517797827	36,905625
268,5466	-0,003244	-0,003208	0,367909	-7,671176	7,98	1160,6591901198	37,027225
269,002533	-0,003244	-0,003208	0,368533	-7,690588	7,99	1165,3455120919	37,149025
269,002533	-0,003242	-0,003208	0,368533	-7,690588	8	1167,257481759	37,271025
268,5466	-0,003242	-0,003211	0,367909	-7,710882	8,01	1166,3814211311	37,393225
268,5466	-0,003242	-0,003209	0,367909	-7,729412	8,02	1168,2888314682	37,515625
267,634735	-0,003244	-0,003209	0,36666	-7,729412	8,03	1164,6019500303	37,638225
267,634735	-0,003244	-0,00321	0,36666	-7,748824	8,04	1166,5002417174	37,761025
268,090668	-0,003244	-0,003205	0,367284	-7,748824	8,05	1171,2048010195	37,884025
269,002533	-0,00324	-0,003207	0,368533	-7,768235	8,06	1178,7292997616	38,007225
269,002533	-0,003239	-0,00321	0,368533	-7,768235	8,07	1180,6412694286	38,130625
269,002533	-0,003242	-0,003209	0,368533	-7,787059	8,08	1182,5532390957	38,254225
269,002533	-0,003242	-0,003209	0,368533	-7,787059	8,09	1184,4652087628	38,378025
268,5466	-0,003243	-0,00321	0,367909	-7,806765	8,1	1183,5481141649	38,502025
268,5466	-0,00324	-0,003204	0,367909	-7,806765	8,11	1185,455524502	38,626225
269,002533	-0,003242	-0,003208	0,368533	-7,825588	8,12	1190,2011177641	38,750625
269,002533	-0,003239	-0,003207	0,368533	-7,825588	8,13	1192,1130874312	38,875225
269,914429	-0,003239	-0,003207	0,369783	-7,844706	8,14	1199,7198476183	39,000025
269,914429	-0,00324	-0,003208	0,369783	-7,844706	8,15	1201,6409362454	39,125025
269,002533	-0,00324	-0,003209	0,368533	-7,863529	8,16	1197,8489964325	39,250225
269,002533	-0,003238	-0,003208	0,368533	-7,863529	8,17	1199,7609660996	39,375625
270,370361	-0,003238	-0,003208	0,370407	-7,882941	8,18	1210,2697347466	39,501225
270,370361	-0,003243	-0,003208	0,370407	-7,882941	8,19	1212,1953826937	39,627025
270,370361	-0,003243	-0,003208	0,370407	-7,904706	8,2	1214,1210306408	39,753025
270,370361	-0,003243	-0,003208	0,370407	-7,904706	8,21	1216,0466785879	39,879225
270,370361	-0,003243	-0,003208	0,370407	-7,904706	8,22	1217,972326535	40,005625
270,370361	-0,003243	-0,003208	0,370407	-7,904706	8,23	1219,8979744821	40,132225
270,370361	-0,003239	-0,003207	0,370407	-7,941176	8,24	1221,8236224292	40,259025
270,370361	-0,003243	-0,003207	0,370407	-7,96	8,25	1223,7492703763	40,386025
269,914429	-0,003243	-0,003209	0,369783	-7,96	8,26	1222,7729111434	40,513225
269,914429	-0,00324	-0,003207	0,369783	-7,979412	8,27	1224,6939997705	40,640625
270,370361	-0,003242	-0,003205	0,370407	-7,979412	8,28	1229,5262142176	40,768225
270,370361	-0,00324	-0,003207	0,370407	-7,998529	8,29	1231,4518621646	40,896025
270,370361	-0,003239	-0,003205	0,370407	-7,998529	8,3	1233,3775101117	41,024025
269,458496	-0,00324	-0,003209	0,369158	-8,017647	8,31	1229,4535440838	41,152225
269,458496	-0,003242	-0,003205	0,369158	-8,017647	8,32	1231,3700733809	41,280625
271,282227	-0,003242	-0,003205	0,371657	-8,036177	8,33	1245,022311663	41,409225
271,282227	-0,003243	-0,003207	0,371657	-8,036177	8,34	1246,9570782701	41,538025
270,370361	-0,003242	-0,003209	0,370407	-8,055882	8,35	1243,0057498472	41,667025
270,370361	-0,003244	-0,003208	0,370407	-8,055882	8,36	1244,9313977943	41,796225
270,826294	-0,003245	-0,003209	0,371032	-8,075294	8,37	1249,8092119164	41,925625
270,826294	-0,00324	-0,003207	0,371032	-8,075294	8,38	1251,7394191935	42,055225
270,370361	-0,003244	-0,003207	0,370407	-8,096765	8,39	1250,7083416356	42,185025
270,370361	-0,003244	-0,003208	0,370407	-8,096765	8,4	1252,6339895826	42,315025
271,282227	-0,003239	-0,003207	0,371657	-8,115882	8,41	1260,5004445197	42,445225
271,282227	-0,003243	-0,003208	0,371657	-8,115882	8,42	1262,4352111268	42,575625
270,826294	-0,003242	-0,003207	0,371032	-8,135	8,43	1261,3904555789	42,706225
270,826294	-0,003244	-0,003209	0,371032	-8,135	8,44	1263,320662856	42,837025
271,282227	-0,003239	-0,003209	0,371657	-8,154411	8,45	1268,2395109481	42,968025
271,282227	-0,003238	-0,003209	0,371657	-8,154411	8,46	1270,1742775552	43,099225
272,194092	-0,003243	-0,003208	0,372906	-8,173235	8,47	1278,1045565373	43,230625
272,194092	-0,00324	-0,00321	0,372906	-8,173235	8,48	1280,0484417944	43,362225
271,282227	-0,00324	-0,003205	0,371657	-8,192941	8,49	1275,9785773765	43,494025
271,282227	-0,003242	-0,003207	0,371657	-8,192941	8,5	1277,9133439836	43,626025
271,282227	-0,003242	-0,00321	0,371657	-8,212941	8,51	1279,8481105906	43,758225
271,282227	-0,003239	-0,003207	0,371657	-8,212941	8,52	1281,7828771977	43,890625
271,282227	-0,003238	-0,003209	0,371657	-8,231471	8,53	1283,7176438048	44,023225
271,282227	-0,00324	-0,003209	0,371657	-8,231471	8,54	1285,6524104119	44,156025
271,738159	-0,003242	-0,003207	0,372281	-8,251177	8,55	1290,621404479	44,289025
271,738159	-0,003239	-0,003205	0,372281	-8,27	8,56	1292,5607304061	44,422225
272,650024	-0,003245	-0,00321	0,373531	-8,27	8,57	1300,5867552082	44,555625
272,650024	-0,003242	-0,003205	0,373531	-8,289412	8,58	1302,5351997853	44,689225
273,105988	-0,003242	-0,003205	0,374155	-8,289412	8,59	1307,5363233424	44,823025
272,650024	-0,00324	-0,003209	0,373531	-8,307941	8,6	1306,4320889395	44,957025
272,650024	-0,00324	-0,003205	0,373531	-8,307941	8,61	1308,3805335166	45,091225
272,194092	-0,003242	-0,003209	0,372906	-8,327059	8,62	1307,2628353936	45,225625
272,194092	-0,003243	-0,003205	0,372906	-8,327059	8,63	1309,2067206507	45,360225
272,650024	-0,003242	-0,003208	0,373531	-8,346471	8,64	1314,2258672478	45,495025
272,650024	-0,003242	-0,003209	0,373531	-8,346471	8,65	1316,1743118249	45,630025
271,738159	-0,003245	-0,00321	0,372281	-8,365294	8,66	1311,953989677	45,765225
271,738159	-0,003244	-0,003205	0,372281	-8,365294	8,67	1313,8933156041	45,900625
272,650024	-0,003243	-0,003209	0,373531	-8,384706	8,68	1322,0196455562	46,036225
272,650024	-0,003243	-0,003209	0,373531	-8,384706	8,69	1323,9680901333	46,172025
273,105988	-0,003243	-0,003207	0,374155	-8,403824	8,7	1329,0193697304	46,308025
273,105988	-0,00324	-0,003209	0,374155	-8,403824	8,71	1330,9723739475	46,444225
272,650024	-0,003242	-0,003205	0,373531	-8,422941	8,72	1329,8134238646	46,580625
272,650024	-0,003239	-0,003209	0,373531	-8,422941	8,73	1331,7618684416	46,717225
273,105988	-0,003245	-0,003207	0,374155	-8,443235	8,74	1336,8313865987	46,854025
273,105988	-0,003242	-0,003205	0,374155	-8,443235	8,75	1338,7843908158	46,991025
272,650024	-0,003243	-0,003205	0,373531	-8,462647	8,76	1337,6072021729	47,128225
272,650024	-0,003242	-0,003208	0,373531	-8,462647	8,77	1339,55564675	47,265625
273,105988	-0,00324	-0,003207	0,374155	-8,481471	8,78	1344,6434034671	47,403225
273,105988	-0,00324	-0,003205	0,374155	-8,481471	8,79	1346,5964076842	47,541025
274,017853	-0,00324	-0,003205	0,375404	-8,500882	8,8	1354,8458397263	47,679025
274,017853	-0,003242	-0,003208	0,375404	-8,519706	8,81	1356,8079625934	47,817225
273,105988	-0,003239	-0,003203	0,374155	-8,519706	8,82	1352,4554203355	47,955625
273,105988	-0,003243	-0,003208	0,374155	-8,538823	8,83	1354,4084245526	48,094225
274,017853	-0,003242	-0,003204	0,375404	-8,538823	8,84	1362,6943311946	48,233025
273,56192	-0,003242	-0,003208	0,37478	-8,557941	8,85	1361,4854400467	48,372025
273,56192	-0,003239	-0,003207	0,37478	-8,557941	8,86	1363,4430035838	48,511225
274,473785	-0,003242	-0,003207	0,376029	-8,577353	8,87	1371,7608254959	48,650625
274,473785	-0,003242	-0,003205	0,376029	-8,577353	8,88	1373,727507683	48,790225
274,017853	-0,003239	-0,003208	0,375404	-8,596176	8,89	1372,5049455301	48,930025
274,017853	-0,00324	-0,003205	0,375404	-8,596176	8,9	1374,4670683972	49,070025
274,929718	-0,003243	-0,003205	0,376654	-8,615588	8,91	1382,8259242393	49,210225
274,929718	-0,003238	-0,003209	0,376654	-8,615588	8,92	1384,7971657564	49,350625
274,473785	-0,003239	-0,003208	0,376029	-8,634706	8,93	1383,5609186185	49,491225
274,473785	-0,003242	-0,003208	0,376029	-8,634706	8,94	1385,5276008056	49,632025
274,017853	-0,00324	-0,003207	0,375404	-8,653824	8,95	1384,2776827326	49,773025
274,017853	-0,003243	-0,003204	0,375404	-8,653824	8,96	1386,2398055997	49,914225
273,56192	-0,003242	-0,003207	0,37478	-8,672941	8,97	1384,9762024918	50,055625
273,56192	-0,003242	-0,003207	0,37478	-8,672941	8,98	1386,9337660289	50,197225
274,929718	-0,003244	-0,00321	0,376654	-8,692353	8,99	1398,595856376	50,339025
274,929718	-0,003238	-0,003208	0,376654	-8,692353	9	1400,5670978931	50,481025
274,473785	-0,00324	-0,003208	0,376029	-8,712353	9,01	1399,2943761152	50,623225
274,473785	-0,003238	-0,003208	0,376029	-8,712353	9,02	1401,2610583023	50,765625
274,017853	-0,003242	-0,003209	0,375404	-8,732942	9,03	1399,9746656694	50,908225
274,017853	-0,003242	-0,00321	0,375404	-8,732942	9,04	1401,9367885365	51,051025
274,017853	-0,003242	-0,003208	0,375404	-8,752941	9,05	1403,8989114035	51,194025
274,017853	-0,003243	-0,003205	0,375404	-8,752941	9,06	1405,8610342706	51,337225
274,473785	-0,00324	-0,003209	0,376029	-8,772647	9,07	1411,0944692377	51,480625
274,473785	-0,003243	-0,003208	0,376029	-8,772647	9,08	1413,0611514248	51,624225
274,929718	-0,003244	-0,003208	0,376654	-8,792941	9,09	1418,3082715469	51,768025
274,929718	-0,00324	-0,003208	0,376654	-8,792941	9,1	1420,279513064	51,912025
274,017853	-0,00324	-0,003209	0,375404	-8,813235	9,11	1415,6716486061	52,056225
274,017853	-0,003242	-0,003209	0,375404	-8,813235	9,12	1417,6337714732	52,200625
274,929718	-0,003243	-0,00321	0,376654	-8,832647	9,13	1426,1932376153	52,345225
274,929718	-0,003242	-0,00321	0,376654	-8,832647	9,14	1428,1644791324	52,490025
274,473785	-0,003239	-0,003208	0,376029	-8,852353	9,15	1426,8279267345	52,635025
274,473785	-0,003243	-0,00321	0,376029	-8,852353	9,16	1428,7946089216	52,780225
274,473785	-0,003243	-0,003208	0,376029	-8,871177	9,17	1430,7612911086	52,925625
274,473785	-0,00324	-0,003208	0,376029	-8,871177	9,18	1432,7279732957	53,071225
274,473785	-0,003242	-0,003204	0,376029	-8,890588	9,19	1434,6946554828	53,217025
274,473785	-0,003242	-0,003209	0,376029	-8,909706	9,2	1436,6613376699	53,363025
276,753479	-0,00324	-0,003209	0,379152	-8,909706	9,21	1455,303981467	53,509225
276,753479	-0,003243	-0,003208	0,379152	-8,929117	9,22	1457,2934605941	53,655625
275,385651	-0,003243	-0,003208	0,377278	-8,929117	9,23	1449,2499213412	53,802225
275,841583	-0,003244	-0,003207	0,377903	-8,947941	9,24	1454,5745427283	53,949025
275,841583	-0,003243	-0,003207	0,377903	-8,947941	9,25	1456,5549028954	54,096025
276,297516	-0,003242	-0,003208	0,378528	-8,967059	9,26	1461,8932096075	54,243225
276,297516	-0,003243	-0,003207	0,378528	-8,967059	9,27	1463,8781291045	54,390625
276,753479	-0,003243	-0,003209	0,379152	-8,985883	9,28	1469,2303353566	54,538225
276,753479	-0,00324	-0,003207	0,379152	-8,985883	9,29	1471,2198144837	54,686025
277,209412	-0,003242	-0,003209	0,379777	-9,005	9,3	1476,5854774758	54,834025
277,209412	-0,003242	-0,003208	0,379777	-9,005	9,31	1478,5795159329	54,982225
275,841583	-0,003242	-0,003208	0,377903	-9,026176	9,32	1470,417424065	55,130625
275,841583	-0,003242	-0,003205	0,377903	-9,026176	9,33	1472,3977842321	55,279225
275,841583	-0,003242	-0,003205	0,377903	-9,045294	9,34	1474,3781443992	55,428025
275,841583	-0,003242	-0,003207	0,377903	-9,045294	9,35	1476,3585045663	55,577025
276,297516	-0,003239	-0,00321	0,378528	-9,064706	9,36	1481,7424045784	55,726225
276,297516	-0,003242	-0,003207	0,378528	-9,064706	9,37	1483,7273240755	55,875625
275,841583	-0,003242	-0,003205	0,377903	-9,083823	9,38	1482,2995850676	56,025225
275,841583	-0,003243	-0,003205	0,377903	-9,083823	9,39	1484,2799452346	56,175025
276,753479	-0,003243	-0,003205	0,379152	-9,102942	9,4	1493,1040848817	56,325025
276,753479	-0,00324	-0,003208	0,379152	-9,102942	9,41	1495,0935640088	56,475225
277,209412	-0,00324	-0,003208	0,379777	-9,122647	9,42	1500,5139389609	56,625625
277,209412	-0,003243	-0,003205	0,379777	-9,122647	9,43	1502,507977418	56,776225
277,665344	-0,00324	-0,003209	0,380402	-9,142647	9,44	1507,9420228151	56,927025
277,665344	-0,003242	-0,003208	0,380402	-9,142647	9,45	1509,9406205922	57,078025
277,209412	-0,003242	-0,003208	0,379777	-9,160295	9,46	1508,4900927893	57,229225
277,209412	-0,003243	-0,003208	0,379777	-9,179412	9,47	1510,4841312464	57,380625
277,665344	-0,00324	-0,003207	0,380402	-9,179412	9,48	1515,9364139235	57,532225
277,665344	-0,003242	-0,003208	0,380402	-9,198529	9,49	1517,9350117005	57,684025
277,209412	-0,003244	-0,003208	0,379777	-9,198529	9,5	1516,4662466176	57,836025
276,753479	-0,003244	-0,003208	0,379152	-9,217059	9,51	1514,9883552797	57,988225
276,753479	-0,003239	-0,003209	0,379152	-9,217059	9,52	1516,9778344068	58,140625
278,121277	-0,003242	-0,003208	0,381026	-9,23647	9,53	1529,4104512639	58,293225
278,121277	-0,003243	-0,003208	0,381026	-9,23647	9,54	1531,413608371	58,446025
276,753479	-0,003242	-0,00321	0,379152	-9,256176	9,55	1522,9462717881	58,599025
276,753479	-0,003242	-0,003208	0,379152	-9,256176	9,56	1524,9357509152	58,752225
277,665344	-0,00324	-0,003205	0,380402	-9,275294	9,57	1533,9237939173	58,905625
277,665344	-0,003244	-0,003209	0,380402	-9,275294	9,58	1535,9223916944	59,059225
278,121277	-0,003243	-0,003204	0,381026	-9,294412	9,59	1541,4293939065	59,213025
278,121277	-0,003243	-0,003205	0,381026	-9,294412	9,6	1543,4325510135	59,367025
277,665344	-0,003246	-0,003208	0,380402	-9,313529	9,61	1541,9181850256	59,521225
277,665344	-0,003242	-0,003209	0,380402	-9,313529	9,62	1543,9167828027	59,675625
278,121277	-0,003242	-0,003208	0,381026	-9,332647	9,63	1549,4420223348	59,830225
278,121277	-0,003243	-0,003207	0,381026	-9,332647	9,64	1551,4451794419	59,985025
279,033142	-0,00324	-0,003207	0,382275	-9,352058	9,65	1560,519849624	60,140025
279,033142	-0,003243	-0,003208	0,382275	-9,352058	9,66	1562,5321253811	60,295225
278,577209	-0,003242	-0,003207	0,381651	-9,372059	9,67	1560,9995220632	60,450625
278,577209	-0,003238	-0,003207	0,381651	-9,372059	9,68	1563,0072384903	60,606225
279,033142	-0,003238	-0,003207	0,382275	-9,392058	9,69	1568,5689526524	60,762025
279,033142	-0,00324	-0,003205	0,382275	-9,392058	9,7	1570,5812284095	60,918025
277,665344	-0,00324	-0,003205	0,380402	-9,412353	9,71	1561,9041627965	61,074225
277,665344	-0,003244	-0,003209	0,380402	-9,412353	9,72	1563,9027605736	61,230625
279,033142	-0,003244	-0,003209	0,382275	-9,432647	9,73	1576,6180556807	61,387225
279,033142	-0,00324	-0,003207	0,382275	-9,432647	9,74	1578,6303314378	61,544025
277,665344	-0,00324	-0,003207	0,380402	-9,452353	9,75	1569,8985539049	61,701025
277,665344	-0,00324	-0,003208	0,380402	-9,452353	9,76	1571,897151682	61,858225
279,489075	-0,00324	-0,003208	0,3829	-9,472647	9,77	1588,2576310841	62,015625
279,489075	-0,003242	-0,003207	0,3829	-9,472647	9,78	1590,2744661712	62,173225
279,033142	-0,003242	-0,003207	0,382275	-9,492059	9,79	1588,6917102233	62,331025
279,033142	-0,00324	-0,00321	0,382275	-9,492059	9,8	1590,7039859804	62,489025
279,033142	-0,003244	-0,003207	0,382275	-9,512059	9,81	1592,7162617375	62,647225
279,033142	-0,003244	-0,003208	0,382275	-9,512059	9,82	1594,7285374945	62,805625
279,033142	-0,003244	-0,003208	0,382275	-9,532059	9,83	1596,7408132516	62,964225
279,033142	-0,00324	-0,003207	0,382275	-9,532059	9,84	1598,7530890087	63,123025
279,033142	-0,00324	-0,003207	0,382275	-9,552059	9,85	1600,7653647658	63,282025
279,033142	-0,00324	-0,003208	0,382275	-9,552059	9,86	1602,7776405229	63,441225
278,577209	-0,00324	-0,003208	0,381651	-9,571765	9,87	1601,153850605	63,600625
278,577209	-0,003244	-0,003207	0,381651	-9,571765	9,88	1603,1615670321	63,760225
279,945007	-0,003244	-0,003207	0,383525	-9,592353	9,89	1616,1048284692	63,920025
279,945007	-0,003239	-0,003205	0,383525	-9,592353	9,9	1618,1262228763	64,080025
278,577209	-0,00324	-0,003205	0,381651	-9,612059	9,91	1609,1847163134	64,240225
278,577209	-0,00324	-0,00321	0,381651	-9,612059	9,92	1611,1924327405	64,400625
279,033142	-0,00324	-0,00321	0,382275	-9,630589	9,93	1616,8635708225	64,561225
279,033142	-0,003239	-0,003205	0,382275	-9,630589	9,94	1618,8758465796	64,722025
278,577209	-0,003239	-0,003205	0,381651	-9,65	9,95	1617,2155820217	64,883025
278,577209	-0,003239	-0,003204	0,381651	-9,669118	9,96	1619,2232984488	65,044225
279,489075	-0,003243	-0,003205	0,3829	-9,669118	9,97	1628,5943328259	65,205625
279,489075	-0,003239	-0,003208	0,3829	-9,687942	9,98	1630,611167913	65,367225
278,577209	-0,00324	-0,003204	0,381651	-9,687942	9,99	1625,2464477301	65,529025
278,577209	-0,003242	-0,003207	0,381651	-9,70647	10	1627,2541641572	65,691025
278,577209	-0,003239	-0,00321	0,381651	-9,70647	10,01	1629,2618805843	65,853225
279,489075	-0,003242	-0,003209	0,3829	-9,725883	10,02	1638,6785082614	66,015625
279,489075	-0,003238	-0,003205	0,3829	-9,725883	10,03	1640,6953433485	66,178225
278,577209	-0,00324	-0,003204	0,381651	-9,745588	10,04	1635,2850298655	66,341025
278,577209	-0,003239	-0,003207	0,381651	-9,745588	10,05	1637,2927462926	66,504025
279,489075	-0,003239	-0,003205	0,3829	-9,764117	10,06	1646,7458486097	66,667225
279,489075	-0,003237	-0,003209	0,3829	-9,764117	10,07	1648,7626836968	66,830625
279,489075	-0,003242	-0,003209	0,3829	-9,785295	10,08	1650,7795187839	66,994225
279,489075	-0,003239	-0,003208	0,3829	-9,785295	10,09	1652,796353871	67,158025
279,033142	-0,003242	-0,003205	0,382275	-9,802647	10,1	1651,0722586931	67,322025
279,033142	-0,003239	-0,003207	0,382275	-9,802647	10,11	1653,0845344502	67,486225
279,033142	-0,003239	-0,003205	0,382275	-9,822059	10,12	1655,0968102073	67,650625
279,033142	-0,00324	-0,003203	0,382275	-9,822059	10,13	1657,1090859644	67,815225
279,945007	-0,003243	-0,003205	0,383525	-9,841764	10,14	1666,6396886465	67,980025
279,945007	-0,003245	-0,003205	0,383525	-9,841764	10,15	1668,6610830535	68,145025
279,033142	-0,003242	-0,003204	0,382275	-9,862059	10,16	1663,1459132356	68,310225
279,033142	-0,00324	-0,003208	0,382275	-9,862059	10,17	1665,1581889927	68,475625
279,945007	-0,003242	-0,003202	0,383525	-9,882059	10,18	1674,7252662748	68,641225
279,945007	-0,00324	-0,003207	0,383525	-9,882059	10,19	1676,7466606819	68,807025
279,489075	-0,003242	-0,003209	0,3829	-9,902059	10,2	1674,981539829	68,973025
279,489075	-0,003243	-0,003208	0,3829	-9,902059	10,21	1676,9983749161	69,139225
279,489075	-0,00324	-0,003207	0,3829	-9,922353	10,22	1679,0152100032	69,305625
279,489075	-0,00324	-0,003208	0,3829	-9,922353	10,23	1681,0320450903	69,472225
279,489075	-0,003239	-0,003205	0,3829	-9,94147	10,24	1683,0488801774	69,639025
279,489075	-0,003238	-0,003208	0,3829	-9,94147	10,25	1685,0657152645	69,806025
280,856903	-0,003239	-0,003208	0,384774	-9,962059	10,26	1698,5244315715	69,973225
280,856903	-0,003239	-0,003208	0,384774	-9,962059	10,27	1700,5549449386	70,140625
279,489075	-0,00324	-0,003208	0,3829	-9,982353	10,28	1691,1162205257	70,308225
279,489075	-0,003242	-0,003209	0,3829	-9,982353	10,29	1693,1330556128	70,476025
279,489075	-0,003242	-0,003209	0,3829	-10,002353	10,3	1695,1498906999	70,644025
279,489075	-0,003238	-0,003208	0,3829	-10,002353	10,31	1697,166725787	70,812225
279,945007	-0,003238	-0,003208	0,383525	-10,025588	10,32	1703,0247879741	70,980625
279,945007	-0,003239	-0,003209	0,383525	-10,025588	10,33	1705,0461823812	71,149225
280,40097	-0,00324	-0,003208	0,384149	-10,044706	10,34	1710,9181843233	71,318025
280,40097	-0,003243	-0,003207	0,384149	-10,044706	10,35	1712,9441383604	71,487025
279,945007	-0,003243	-0,003207	0,383525	-10,064117	10,36	1711,1103656025	71,656225
279,945007	-0,00324	-0,003207	0,383525	-10,064117	10,37	1713,1317600095	71,825625
280,40097	-0,00324	-0,003207	0,384149	-10,083236	10,38	1719,0220004716	71,995225
280,40097	-0,003238	-0,003209	0,384149	-10,083236	10,39	1721,0479545087	72,165025
280,40097	-0,00324	-0,003205	0,384149	-10,102353	10,4	1723,0739085458	72,335025
280,40097	-0,003243	-0,003209	0,384149	-10,102353	10,41	1725,0998625829	72,505225
279,489075	-0,00324	-0,003205	0,3829	-10,122059	10,42	1719,351911745	72,675625
279,489075	-0,003243	-0,003208	0,3829	-10,122059	10,43	1721,3687468321	72,846225
279,489075	-0,00324	-0,003205	0,3829	-10,142058	10,44	1723,3855819192	73,017025
279,489075	-0,003239	-0,003208	0,3829	-10,142058	10,45	1725,4024170063	73,188025
279,945007	-0,00324	-0,003208	0,383525	-10,162059	10,46	1731,3243096734	73,359225
279,945007	-0,003237	-0,003208	0,383525	-10,162059	10,47	1733,3457040805	73,530625
280,40097	-0,003237	-0,003208	0,384149	-10,182059	10,48	1739,2815408425	73,702225
280,40097	-0,003242	-0,003208	0,384149	-10,182059	10,49	1741,3074948796	73,874025
281,312836	-0,00324	-0,00321	0,385399	-10,202353	10,5	1751,1800558467	74,046025
281,312836	-0,003242	-0,003207	0,385399	-10,202353	10,51	1753,2151285438	74,218225
279,945007	-0,003242	-0,003207	0,383525	-10,221176	10,52	1743,4526761159	74,390625
279,945007	-0,003239	-0,003207	0,383525	-10,221176	10,53	1745,474070523	74,563225
280,856903	-0,003239	-0,003207	0,384774	-10,24147	10,54	1755,3788058501	74,736025
280,856903	-0,003242	-0,003208	0,384774	-10,24147	10,55	1757,4093192172	74,909025
279,945007	-0,003242	-0,003208	0,383525	-10,26	10,56	1751,5382537443	75,082225
279,945007	-0,003242	-0,003205	0,383525	-10,279118	10,57	1753,5596481514	75,255625
281,768768	-0,003243	-0,003205	0,386023	-10,279118	10,58	1771,4204068435	75,429225
281,768768	-0,003243	-0,003208	0,386023	-10,297647	10,59	1773,4600388605	75,603025
280,856903	-0,003245	-0,003207	0,384774	-10,297647	10,6	1767,5618860526	75,777025
281,768768	-0,003245	-0,003207	0,386023	-10,316765	10,61	1777,5393028947	75,951225
281,768768	-0,00324	-0,00321	0,386023	-10,316765	10,62	1779,5789349118	76,125625
280,856903	-0,003243	-0,003205	0,384774	-10,336177	10,63	1773,6534261539	76,300225
280,856903	-0,003242	-0,003205	0,384774	-10,336177	10,64	1775,683939521	76,475025
280,40097	-0,00324	-0,00321	0,384149	-10,355294	10,65	1773,7227594731	76,650025
280,40097	-0,003239	-0,003204	0,384149	-10,355294	10,66	1775,7487135102	76,825225
280,856903	-0,003243	-0,003209	0,384774	-10,374118	10,67	1781,7754796223	77,000625
280,856903	-0,003237	-0,003207	0,384774	-10,374118	10,68	1783,8059929894	77,176225
280,856903	-0,003239	-0,003205	0,384774	-10,393235	10,69	1785,8365063565	77,352025
280,856903	-0,003239	-0,003205	0,384774	-10,393235	10,7	1787,8670197235	77,528025
281,768768	-0,003244	-0,003205	0,386023	-10,412647	10,71	1797,9356230656	77,704225
281,768768	-0,003242	-0,003209	0,386023	-10,412647	10,72	1799,9752550827	77,880625
281,768768	-0,003242	-0,003209	0,386023	-10,431765	10,73	1802,0148870998	78,057225
281,768768	-0,00324	-0,003204	0,386023	-10,431765	10,74	1804,0545191169	78,234025
281,768768	-0,003242	-0,003205	0,386023	-10,451765	10,75	1806,094151134	78,411025
281,768768	-0,00324	-0,003208	0,386023	-10,451765	10,76	1808,1337831511	78,588225
283,136566	-0,003243	-0,003207	0,387897	-10,47	10,77	1822,3126224182	78,765625
283,136566	-0,003242	-0,003205	0,387897	-10,47	10,78	1824,3659324153	78,943225
281,768768	-0,003242	-0,003208	0,386023	-10,489118	10,79	1814,2526792024	79,121025
281,768768	-0,003242	-0,003208	0,386023	-10,489118	10,8	1816,2923112195	79,299025
281,768768	-0,003244	-0,003209	0,386023	-10,508823	10,81	1818,3319432365	79,477225
281,768768	-0,003239	-0,003209	0,386023	-10,527941	10,82	1820,3715752536	79,655625
282,680634	-0,003239	-0,003205	0,387272	-10,527941	10,83	1830,5587299807	79,834225
281,768768	-0,003244	-0,003207	0,386023	-10,546764	10,84	1824,4508392878	80,013025
281,768768	-0,003242	-0,003208	0,386023	-10,546764	10,85	1826,4904713049	80,192025
282,680634	-0,003242	-0,003209	0,387272	-10,565883	10,86	1836,704982012	80,371225
282,680634	-0,00324	-0,003207	0,387272	-10,565883	10,87	1838,7537326891	80,550625
282,224701	-0,003242	-0,003207	0,386648	-10,585294	10,88	1836,7059253612	80,730225
282,224701	-0,003238	-0,003207	0,386648	-10,585294	10,89	1838,7501167083	80,910025
283,136566	-0,003238	-0,003207	0,387897	-10,604117	10,9	1849,0056523804	81,090025
283,136566	-0,003238	-0,003209	0,387897	-10,604117	10,91	1851,0589623775	81,270225
282,680634	-0,003238	-0,003209	0,387272	-10,623529	10,92	1848,9974860745	81,450625
282,680634	-0,00324	-0,003205	0,387272	-10,623529	10,93	1851,0462367516	81,631225
283,136566	-0,00324	-0,003205	0,387897	-10,642647	10,94	1857,2188923687	81,812025
283,136566	-0,003244	-0,003204	0,387897	-10,642647	10,95	1859,2722023658	81,993025
282,224701	-0,003242	-0,00321	0,386648	-10,662059	10,96	1853,0594561379	82,174225
282,224701	-0,00324	-0,003209	0,386648	-10,662059	10,97	1855,103647485	82,355625
282,224701	-0,003237	-0,003208	0,386648	-10,681765	10,98	1857,1478388321	82,537225
282,224701	-0,003238	-0,003207	0,386648	-10,681765	10,99	1859,1920301792	82,719025
282,224701	-0,003237	-0,003209	0,386648	-10,70147	11	1861,2362215263	82,901025
282,224701	-0,00324	-0,003205	0,386648	-10,70147	11,01	1863,2804128734	83,083225
282,224701	-0,00324	-0,003205	0,386648	-10,721176	11,02	1865,3246042205	83,265625
282,224701	-0,003239	-0,003203	0,386648	-10,721176	11,03	1867,3687955675	83,448225
282,680634	-0,003238	-0,003207	0,387272	-10,741177	11,04	1873,5824941996	83,631025
282,680634	-0,003243	-0,003207	0,387272	-10,741177	11,05	1875,6312448767	83,814025
282,680634	-0,003243	-0,003207	0,387272	-10,761471	11,06	1877,6799955538	83,997225
282,680634	-0,00324	-0,003208	0,387272	-10,761471	11,07	1879,7287462309	84,180625
282,224701	-0,00324	-0,003208	0,386648	-10,78147	11,08	1877,589752303	84,364225
282,224701	-0,003243	-0,003207	0,386648	-10,78147	11,09	1879,6339436501	84,548025
282,680634	-0,003242	-0,003211	0,387272	-10,801471	11,1	1885,8749982622	84,732025
282,680634	-0,003242	-0,003205	0,387272	-10,801471	11,11	1887,9237489393	84,916225
283,592499	-0,003242	-0,003205	0,388522	-10,82147	11,12	1898,3844542414	85,100625
283,592499	-0,003242	-0,003207	0,388522	-10,82147	11,13	1900,4423235685	85,285225
282,224701	-0,003242	-0,003207	0,386648	-10,841471	11,14	1889,8549003855	85,470025
282,224701	-0,003242	-0,003207	0,386648	-10,841471	11,15	1891,8990917326	85,655025
281,768768	-0,003242	-0,003207	0,386023	-10,861176	11,16	1889,7190638347	85,840225
281,768768	-0,003239	-0,003208	0,386023	-10,861176	11,17	1891,7586958518	86,025625
283,136566	-0,003239	-0,003208	0,387897	-10,880882	11,18	1906,4983322989	86,211225
283,136566	-0,003242	-0,003205	0,387897	-10,880882	11,19	1908,551642296	86,397025
283,136566	-0,003242	-0,003205	0,387897	-10,899412	11,2	1910,6049522931	86,583025
283,136566	-0,003242	-0,003209	0,387897	-10,918235	11,21	1912,6582622902	86,769225
283,136566	-0,003239	-0,003205	0,387897	-10,918235	11,22	1914,7115722873	86,955625
283,136566	-0,003243	-0,003209	0,387897	-10,937353	11,23	1916,7648822844	87,142225
282,680634	-0,003239	-0,003207	0,387272	-10,937353	11,24	1914,5575077415	87,329025
282,680634	-0,003238	-0,00321	0,387272	-10,956765	11,25	1916,6062584185	87,516025
282,680634	-0,003242	-0,003209	0,387272	-10,956765	11,26	1918,6550090956	87,703225
283,136566	-0,00324	-0,003208	0,387897	-10,975883	11,27	1924,9781222727	87,890625
283,136566	-0,003242	-0,003208	0,387897	-10,975883	11,28	1927,0314322698	88,078225
282,680634	-0,003243	-0,003207	0,387272	-10,995	11,29	1924,8012611269	88,266025
282,680634	-0,003239	-0,003204	0,387272	-10,995	11,3	1926,850011804	88,454025
283,592499	-0,003239	-0,003207	0,388522	-11,013824	11,31	1937,4839714561	88,642225
283,592499	-0,003243	-0,003207	0,388522	-11,013824	11,32	1939,5418407832	88,830625
284,048462	-0,003244	-0,003211	0,389146	-11,033236	11,33	1945,9017210153	89,019225
284,048462	-0,003243	-0,003207	0,389146	-11,033236	11,34	1947,9641499724	89,208025
284,048462	-0,003243	-0,003208	0,389146	-11,051764	11,35	1950,0265789295	89,397025
284,048462	-0,003243	-0,003205	0,389146	-11,051764	11,36	1952,0890078865	89,586225
284,048462	-0,003239	-0,003208	0,389146	-11,071177	11,37	1954,1514368436	89,775625
284,048462	-0,003244	-0,003208	0,389146	-11,071177	11,38	1956,2138658007	89,965225
284,048462	-0,00324	-0,003209	0,389146	-11,091471	11,39	1958,2762947578	90,155025
284,048462	-0,003243	-0,003205	0,389146	-11,091471	11,4	1960,3387237149	90,345025
284,048462	-0,00324	-0,003207	0,389146	-11,111176	11,41	1962,401152672	90,535225
284,048462	-0,003244	-0,003207	0,389146	-11,111176	11,42	1964,4635816291	90,725625
283,592499	-0,003242	-0,003207	0,388522	-11,131471	11,43	1962,1784033812	90,916225
283,592499	-0,003242	-0,003205	0,388522	-11,131471	11,44	1964,2362727083	91,107025
284,504395	-0,003242	-0,003205	0,389771	-11,15147	11,45	1975,0073083154	91,298025
284,504395	-0,003242	-0,003205	0,389771	-11,15147	11,46	1977,0742966025	91,489225
284,048462	-0,003243	-0,003209	0,389146	-11,171177	11,47	1974,7757264145	91,680625
284,048462	-0,003243	-0,003209	0,389146	-11,171177	11,48	1976,8381553716	91,872225
283,592499	-0,003244	-0,00321	0,388522	-11,191176	11,49	1974,5256193437	92,064025
283,592499	-0,003242	-0,003208	0,388522	-11,191176	11,5	1976,5834886708	92,256025
283,592499	-0,00324	-0,003208	0,388522	-11,211177	11,51	1978,6413579979	92,448225
283,592499	-0,003242	-0,003209	0,388522	-11,211177	11,52	1980,699227325	92,640625
283,136566	-0,003243	-0,003205	0,387897	-11,229412	11,53	1978,3641821971	92,833225
283,136566	-0,003242	-0,003205	0,387897	-11,229412	11,54	1980,4174921942	93,026025
284,048462	-0,003242	-0,003204	0,389146	-11,248823	11,55	1991,2751580713	93,219025
284,048462	-0,003243	-0,003208	0,389146	-11,267941	11,56	1993,3375870284	93,412225
284,504395	-0,003239	-0,003207	0,389771	-11,267941	11,57	1999,8111677604	93,605625
284,504395	-0,00324	-0,003207	0,389771	-11,286765	11,58	2001,8781560475	93,799225
283,136566	-0,003244	-0,003207	0,387897	-11,286765	11,59	1990,6840421796	93,993025
284,048462	-0,003244	-0,003207	0,389146	-11,306471	11,6	2001,5873028567	94,187025
284,048462	-0,003239	-0,003211	0,389146	-11,306471	11,61	2003,6497318138	94,381225
283,136566	-0,003237	-0,003207	0,387897	-11,325588	11,62	1996,8439721709	94,575625
283,136566	-0,003238	-0,003209	0,387897	-11,325588	11,63	1998,897282168	94,770225
283,136566	-0,003238	-0,003209	0,387897	-11,344118	11,64	2000,9505921651	94,965025
283,136566	-0,003242	-0,003207	0,387897	-11,344118	11,65	2003,0039021622	95,160025
283,592499	-0,003239	-0,003204	0,388522	-11,363235	11,66	2009,5093979043	95,355225
283,592499	-0,00324	-0,003209	0,388522	-11,363235	11,67	2011,5672672314	95,550625
283,592499	-0,003239	-0,003204	0,388522	-11,382941	11,68	2013,6251365584	95,746225
283,592499	-0,003238	-0,003207	0,388522	-11,382941	11,69	2015,6830058855	95,942025
284,048462	-0,003238	-0,003207	0,389146	-11,401765	11,7	2022,2115924276	96,138025
284,048462	-0,00324	-0,003205	0,389146	-11,401765	11,71	2024,2740213847	96,334225
283,592499	-0,00324	-0,003205	0,388522	-11,421177	11,72	2021,8566138668	96,530625
283,592499	-0,003239	-0,003208	0,388522	-11,421177	11,73	2023,9144831939	96,727225
283,136566	-0,003239	-0,003208	0,387897	-11,441176	11,74	2021,483692136	96,924025
283,136566	-0,00324	-0,003207	0,387897	-11,441176	11,75	2023,5370021331	97,121025
283,592499	-0,00324	-0,003207	0,388522	-11,460882	11,76	2030,0880911752	97,318225
283,592499	-0,003242	-0,003205	0,388522	-11,460882	11,77	2032,1459605023	97,515625
284,048462	-0,003242	-0,003208	0,389146	-11,481176	11,78	2038,7110240844	97,713225
284,048462	-0,003242	-0,003208	0,389146	-11,481176	11,79	2040,7734530414	97,911025
284,048462	-0,003242	-0,003208	0,389146	-11,500882	11,8	2042,8358819985	98,109025
284,048462	-0,003239	-0,003205	0,389146	-11,500882	11,81	2044,8983109556	98,307225
284,048462	-0,003239	-0,003205	0,389146	-11,521471	11,82	2046,9607399127	98,505625
284,048462	-0,003242	-0,003205	0,389146	-11,521471	11,83	2049,0231688698	98,704225
283,592499	-0,003242	-0,003205	0,388522	-11,540882	11,84	2046,5510457919	98,903025
283,592499	-0,003242	-0,003208	0,388522	-11,540882	11,85	2048,608915119	99,102025
284,048462	-0,003242	-0,003208	0,389146	-11,559706	11,86	2055,2104557411	99,301225
284,048462	-0,003242	-0,003208	0,389146	-11,559706	11,87	2057,2728846982	99,500625
283,592499	-0,00324	-0,003205	0,388522	-11,578529	11,88	2054,7825231003	99,700225
283,592499	-0,003238	-0,003207	0,388522	-11,597647	11,89	2056,8403924274	99,900025
283,136566	-0,003242	-0,003209	0,387897	-11,597647	11,9	2054,3366520894	100,100025
283,136566	-0,003238	-0,003207	0,387897	-11,617059	11,91	2056,3899620865	100,300225
283,592499	-0,003243	-0,003211	0,388522	-11,617059	11,92	2063,0140004086	100,500625
283,592499	-0,003238	-0,003205	0,388522	-11,636176	11,93	2065,0718697357	100,701225
283,592499	-0,003242	-0,003208	0,388522	-11,636176	11,94	2067,1297390628	100,902025
283,592499	-0,003244	-0,003208	0,388522	-11,654706	11,95	2069,1876083899	101,103025
284,048462	-0,00324	-0,003209	0,389146	-11,654706	11,96	2075,834745312	101,304225
284,960327	-0,003242	-0,003208	0,390396	-11,673823	11,97	2087,0842141441	101,505625
284,960327	-0,00324	-0,003209	0,390396	-11,673823	11,98	2089,1557617512	101,707225
284,504395	-0,00324	-0,003205	0,389771	-11,692941	11,99	2086,6246758183	101,909025
284,504395	-0,003244	-0,003209	0,389771	-11,692941	12	2088,6916641054	102,111025
283,592499	-0,00324	-0,00321	0,388522	-11,712059	12,01	2081,5348243524	102,313225
283,592499	-0,003242	-0,003208	0,388522	-11,712059	12,02	2083,5926936795	102,515625
283,592499	-0,003243	-0,003209	0,388522	-11,731176	12,03	2085,6505630066	102,718225
283,592499	-0,003243	-0,003207	0,388522	-11,731176	12,04	2087,7084323337	102,921025
284,048462	-0,00324	-0,003209	0,389146	-11,751177	12,05	2094,3966059258	103,124025
284,048462	-0,003242	-0,003205	0,389146	-11,751177	12,06	2096,4590348829	103,327225
284,048462	-0,00324	-0,00321	0,389146	-11,770883	12,07	2098,52146384	103,530625
284,048462	-0,003242	-0,003205	0,389146	-11,770883	12,08	2100,5838927971	103,734225
284,504395	-0,003242	-0,00321	0,389771	-11,791177	12,09	2107,2945586892	103,938025
284,504395	-0,003242	-0,003203	0,389771	-11,791177	12,1	2109,3615469763	104,142025
284,960327	-0,003239	-0,003208	0,390396	-11,810883	12,11	2116,0858806434	104,346225
284,960327	-0,003239	-0,003208	0,390396	-11,810883	12,12	2118,1574282504	104,550625
284,504395	-0,003238	-0,003209	0,389771	-11,830882	12,13	2115,5625118375	104,755225
284,504395	-0,00324	-0,003205	0,389771	-11,830882	12,14	2117,6295001246	104,960025
284,960327	-0,003242	-0,003203	0,390396	-11,851176	12,15	2124,3720710717	105,165025
284,960327	-0,003239	-0,003205	0,390396	-11,851176	12,16	2126,4436186788	105,370225
284,960327	-0,003238	-0,003208	0,390396	-11,870882	12,17	2128,5151662859	105,575625
284,960327	-0,003242	-0,003207	0,390396	-11,870882	12,18	2130,586713893	105,781225
284,960327	-0,003243	-0,003208	0,390396	-11,890588	12,19	2132,6582615001	105,987025
284,960327	-0,003238	-0,003209	0,390396	-11,890588	12,2	2134,7298091072	106,193025
284,960327	-0,003239	-0,00321	0,390396	-11,911177	12,21	2136,8013567143	106,399225
284,960327	-0,003242	-0,003208	0,390396	-11,911177	12,22	2138,8729043214	106,605625
284,048462	-0,003239	-0,003207	0,389146	-11,929117	12,23	2131,5203271534	106,812225
284,048462	-0,00324	-0,003207	0,389146	-11,929117	12,24	2133,5827561105	107,019025
284,504395	-0,00324	-0,003208	0,389771	-11,948529	12,25	2140,3663712826	107,226025
284,504395	-0,003238	-0,003205	0,389771	-11,967647	12,26	2142,4333595697	107,433225
284,960327	-0,003238	-0,003205	0,390396	-11,967647	12,27	2149,2306423568	107,640625
284,960327	-0,003242	-0,003207	0,390396	-11,987059	12,28	2151,3021899639	107,848225
284,504395	-0,003242	-0,003207	0,389771	-11,987059	12,29	2148,634324431	108,056025
284,504395	-0,003242	-0,003207	0,389771	-12,005882	12,3	2150,7013127181	108,264025
284,960327	-0,00324	-0,003204	0,390396	-12,005882	12,31	2157,5168327852	108,472225
285,41626	-0,003243	-0,003208	0,39102	-12,024706	12,32	2164,3414819173	108,680625
285,41626	-0,00324	-0,003209	0,39102	-12,024706	12,33	2166,4175888544	108,889225
284,504395	-0,003242	-0,003207	0,389771	-12,044118	12,34	2158,9692658664	109,098025
284,504395	-0,003244	-0,003207	0,389771	-12,044118	12,35	2161,0362541535	109,307025
285,41626	-0,003239	-0,003207	0,39102	-12,062942	12,36	2172,6459096656	109,516225
285,41626	-0,003239	-0,003207	0,39102	-12,062942	12,37	2174,7220166027	109,725625
284,048462	-0,003239	-0,003209	0,389146	-12,082353	12,38	2162,4567615098	109,935225
284,048462	-0,003242	-0,003209	0,389146	-12,082353	12,39	2164,5191904669	110,145025
284,960327	-0,00324	-0,003208	0,390396	-12,101765	12,4	2176,160761249	110,355025
284,960327	-0,003242	-0,003209	0,390396	-12,101765	12,41	2178,2323088561	110,565225
284,048462	-0,003242	-0,003209	0,389146	-12,120588	12,42	2170,7064773382	110,775625
284,048462	-0,003242	-0,003204	0,389146	-12,120588	12,43	2172,7689062953	110,986225
285,41626	-0,003239	-0,003209	0,39102	-12,140588	12,44	2189,2547651624	111,197025
285,41626	-0,003243	-0,003208	0,39102	-12,140588	12,45	2191,3308720994	111,408025
285,41626	-0,003238	-0,003209	0,39102	-12,160588	12,46	2193,4069790365	111,619225
285,41626	-0,003239	-0,003207	0,39102	-12,160588	12,47	2195,4830859736	111,830625
284,504395	-0,003244	-0,003208	0,389771	-12,180882	12,48	2187,9071018857	112,042225
284,504395	-0,003242	-0,003205	0,389771	-12,180882	12,49	2189,9740901728	112,254025
285,872192	-0,003239	-0,003209	0,391645	-12,200588	12,5	2206,5465656449	112,466025
285,872192	-0,003239	-0,003205	0,391645	-12,200588	12,51	2208,627231902	112,678225
284,504395	-0,003243	-0,003208	0,389771	-12,220589	12,52	2196,1750550341	112,890625
284,504395	-0,003244	-0,003207	0,389771	-12,220589	12,53	2198,2420433212	113,103225
284,504395	-0,003243	-0,003207	0,389771	-12,240294	12,54	2200,3090316083	113,316025
284,504395	-0,003242	-0,003208	0,389771	-12,240294	12,55	2202,3760198954	113,529025
284,960327	-0,00324	-0,003209	0,390396	-12,260294	12,56	2209,3055229624	113,742225
284,960327	-0,003242	-0,003209	0,390396	-12,260294	12,57	2211,3770705695	113,955625
284,504395	-0,00324	-0,003208	0,389771	-12,280588	12,58	2208,5769847566	114,169225
284,504395	-0,00324	-0,003208	0,389771	-12,280588	12,59	2210,6439730437	114,383025
285,41626	-0,003239	-0,003207	0,39102	-12,300589	12,6	2222,4724761558	114,597025
285,41626	-0,003239	-0,003208	0,39102	-12,300589	12,61	2224,5485830929	114,811225
284,960327	-0,003239	-0,003208	0,390396	-12,320883	12,62	2221,734808605	115,025625
284,960327	-0,00324	-0,003205	0,390396	-12,320883	12,63	2223,8063562121	115,240225
284,504395	-0,003242	-0,003208	0,389771	-12,340882	12,64	2220,9789144792	115,455025
284,504395	-0,003242	-0,003205	0,389771	-12,340882	12,65	2223,0459027663	115,670025
285,872192	-0,003242	-0,003205	0,391645	-12,36	12,66	2239,8372257584	115,885225
285,872192	-0,003242	-0,003205	0,391645	-12,36	12,67	2241,9178920154	116,100625
285,41626	-0,003238	-0,003207	0,39102	-12,37853	12,68	2239,0813316525	116,316225
285,41626	-0,003243	-0,003205	0,39102	-12,397353	12,69	2241,1574385896	116,532025
285,872192	-0,003242	-0,003211	0,391645	-12,397353	12,7	2248,1598907867	116,748025
285,872192	-0,003238	-0,003207	0,391645	-12,416177	12,71	2250,2405570438	116,964225
285,872192	-0,003239	-0,003203	0,391645	-12,416177	12,72	2252,3212233009	117,180625
285,872192	-0,003242	-0,003208	0,391645	-12,435588	12,73	2254,401889558	117,397225
285,872192	-0,003244	-0,003205	0,391645	-12,435588	12,74	2256,4825558151	117,614025
285,41626	-0,003243	-0,003209	0,39102	-12,454706	12,75	2253,6140802122	117,831025
285,41626	-0,00324	-0,003208	0,39102	-12,454706	12,76	2255,6901871493	118,048225
285,872192	-0,003238	-0,00321	0,391645	-12,47353	12,77	2262,7245545864	118,265625
285,872192	-0,003239	-0,003208	0,391645	-12,47353	12,78	2264,8052208434	118,483225
285,872192	-0,00324	-0,003208	0,391645	-12,493236	12,79	2266,8858871005	118,701025
285,872192	-0,003243	-0,003208	0,391645	-12,493236	12,8	2268,9665533576	118,919025
284,960327	-0,003243	-0,003204	0,390396	-12,512353	12,81	2261,0942131397	119,137225
284,960327	-0,003239	-0,003205	0,390396	-12,512353	12,82	2263,1657607468	119,355625
286,328125	-0,003242	-0,003207	0,39227	-12,53147	12,83	2280,1941794839	119,574225
286,328125	-0,003239	-0,003209	0,39227	-12,53147	12,84	2282,279405071	119,793025
285,41626	-0,003244	-0,003209	0,39102	-12,550294	12,85	2274,3751495831	120,012025
285,41626	-0,003238	-0,003208	0,39102	-12,550294	12,86	2276,4512565202	120,231225
284,504395	-0,003239	-0,003205	0,389771	-12,570294	12,87	2268,5196450823	120,450625
284,504395	-0,00324	-0,003207	0,389771	-12,570294	12,88	2270,5866333694	120,670225
284,504395	-0,003239	-0,003205	0,389771	-12,590294	12,89	2272,6536216564	120,890025
284,504395	-0,003239	-0,003209	0,389771	-12,590294	12,9	2274,7206099435	121,110025
286,328125	-0,003239	-0,003204	0,39227	-12,61	12,91	2296,8759841806	121,330225
286,328125	-0,003238	-0,003204	0,39227	-12,61	12,92	2298,9612097677	121,550625
285,872192	-0,003243	-0,003204	0,391645	-12,628235	12,93	2296,0152146998	121,771225
285,872192	-0,00324	-0,003205	0,391645	-12,647353	12,94	2298,0958809569	121,992025
285,872192	-0,003239	-0,003207	0,391645	-12,647353	12,95	2300,176547214	122,213025
285,872192	-0,003239	-0,003208	0,391645	-12,666177	12,96	2302,2572134711	122,434225
285,41626	-0,003243	-0,003208	0,39102	-12,666177	12,97	2299,2884328282	122,655625
285,872192	-0,00324	-0,003208	0,391645	-12,685294	12,98	2306,4185459853	122,877225
285,872192	-0,003243	-0,003208	0,391645	-12,685294	12,99	2308,4992122424	123,099025
285,41626	-0,00324	-0,003204	0,39102	-12,704118	13	2305,5167536394	123,321025
285,41626	-0,003242	-0,003208	0,39102	-12,704118	13,01	2307,5928605765	123,543225
284,048462	-0,003239	-0,003208	0,389146	-12,723824	13,02	2294,4522147636	123,765625
284,048462	-0,00324	-0,003205	0,389146	-12,723824	13,03	2296,5146437207	123,988225
100,30603	-0,00324	-0,003209	0,137419	-12,742647	13,04	250,7676680378	124,211025
100,30603	-0,00324	-0,003208	0,137419	-12,742647	13,05	250,9926726749	124,434025
11,398413	-0,003237	-0,003208	0,015616	-12,762059	13,06	-741,435866493	124,657225
11,398413	-0,00324	-0,003207	0,015616	-12,762059	13,07	-742,0999380259	124,880625
1,823746	-0,003239	-0,00321	0,002499	-12,781177	13,08	-849,8566599538	125,104225
1,823746	-0,003239	-0,003207	0,002499	-12,781177	13,09	-850,6164781567	125,328025
-0,455937	-0,003242	-0,003205	-0,000625	-12,800589	13,1	-876,9201443746	125,552025
-0,455937	-0,003243	-0,003208	-0,000625	-12,800589	13,11	-877,7027594075	125,776225
0	-0,003243	-0,003208	0	-12,823529	13,12	-873,3674816154	126,000625
0	-0,00324	-0,003211	0	-12,823529	13,13	-874,1455372784	126,225225
0,455937	-0,003244	-0,003205	0,000625	-12,842647	13,14	-869,7965813763	126,450025
0,455937	-0,003237	-0,003207	0,000625	-12,842647	13,15	-870,5700776692	126,675025
0,455937	-0,003238	-0,003205	0,000625	-12,862059	13,16	-871,3435739621	126,900225
0,455937	-0,00324	-0,003207	0,000625	-12,862059	13,17	-872,117070255	127,125625
1,36781	-0,00324	-0,003209	0,001874	-12,880589	13,18	-862,6000797429	127,351225
1,36781	-0,003242	-0,003204	0,001874	-12,880589	13,19	-863,3644573058	127,577025
1,823746	-0,003243	-0,003208	0,002499	-12,900294	13,2	-858,9744783887	127,803025
1,823746	-0,003243	-0,003202	0,002499	-12,900294	13,21	-859,7342965916	128,029225
0,455937	-0,003243	-0,003209	0,000625	-12,92	13,22	-875,9845517195	128,255625
0,455937	-0,003243	-0,003209	0,000625	-12,92	13,23	-876,7580480124	128,482225
2,279683	-0,003238	-0,003209	0,003123	-12,940883	13,24	-856,8411459354	128,709025
2,279683	-0,003242	-0,003208	0,003123	-12,940883	13,25	-857,5964047683	128,936025
1,36781	-0,00324	-0,003205	0,001874	-12,961177	13,26	-868,7151002462	129,163225
1,36781	-0,003239	-0,003209	0,001874	-12,961177	13,27	-869,4794778091	129,390625
2,735619	-0,003242	-0,003208	0,003748	-12,981176	13,28	-854,671349907	129,618225
2,735619	-0,003243	-0,003207	0,003748	-12,981176	13,29	-855,4220493799	129,846025
3,191556	-0,003243	-0,003207	0,004372	-13,000294	13,3	-850,9727873678	130,074025
3,191556	-0,003243	-0,003205	0,004372	-13,000294	13,31	-851,7189274707	130,302225
3,647492	-0,003243	-0,003205	0,004997	-13,02	13,32	-847,2559987736	130,530625
3,647492	-0,003239	-0,003208	0,004997	-13,02	13,33	-847,9975795165	130,759225
3,647492	-0,003239	-0,003208	0,004997	-13,039706	13,34	-848,7391602594	130,988025
3,647492	-0,003244	-0,003208	0,004997	-13,039706	13,35	-849,4807410024	131,217025
3,191556	-0,003244	-0,003208	0,004372	-13,06	13,36	-855,4496279853	131,446225
3,191556	-0,003242	-0,003208	0,004372	-13,06	13,37	-856,1957680882	131,675625
4,103429	-0,003242	-0,003208	0,005622	-13,078236	13,38	-846,4690467861	131,905225
4,103429	-0,003243	-0,003208	0,005622	-13,078236	13,39	-847,206068159	132,135025
4,559365	-0,003242	-0,003209	0,006246	-13,097941	13,4	-842,6975458519	132,365025
4,559365	-0,003239	-0,003208	0,006246	-13,097941	13,41	-843,4300078648	132,595225
5,015302	-0,003237	-0,003209	0,006871	-13,122941	13,42	-838,9077959527	132,825625
5,015302	-0,003242	-0,003205	0,006871	-13,122941	13,43	-839,6356985956	133,056225
4,559365	-0,003242	-0,003205	0,006246	-13,141471	13,44	-845,6273939035	133,287025
4,559365	-0,00324	-0,00321	0,006246	-13,141471	13,45	-846,3598559164	133,518025
5,471238	-0,00324	-0,00321	0,007496	-13,160882	13,46	-836,5465066844	133,749225
5,471238	-0,003242	-0,003207	0,007496	-13,160882	13,47	-837,2698499673	133,980625
5,471238	-0,003242	-0,003207	0,007496	-13,18	13,48	-837,9931932502	134,212225
5,471238	-0,003243	-0,003207	0,007496	-13,18	13,49	-838,7165365331	134,444025
5,927175	-0,003243	-0,003207	0,00812	-13,2	13,5	-834,148730931	134,676025
5,927175	-0,003242	-0,003208	0,00812	-13,2	13,51	-834,8675148439	134,908225
5,927175	-0,003238	-0,003207	0,00812	-13,22	13,52	-835,5862987568	135,140625
5,927175	-0,00324	-0,003208	0,00812	-13,22	13,53	-836,3050826697	135,373225
6,839048	-0,003239	-0,003208	0,009369	-13,234412	13,54	-826,4051054976	135,606025
6,839048	-0,003242	-0,003207	0,009369	-13,234412	13,55	-827,1147706805	135,839025
7,294984	-0,003239	-0,003208	0,009994	-13,233824	13,56	-822,5059424234	136,072225
7,294984	-0,00324	-0,003205	0,009994	-13,233824	13,57	-823,2110482464	136,305625
7,294984	-0,00324	-0,003205	0,009994	-13,233824	13,58	-823,9161540693	136,539225
7,294984	-0,003239	-0,003205	0,009994	-13,233824	13,59	-824,6212598922	136,773025
6,839048	-0,003242	-0,00321	0,009369	-13,233824	13,6	-830,6630965951	137,007025
6,839048	-0,003243	-0,003207	0,009369	-13,233824	13,61	-831,372761778	137,241225
7,294984	-0,003239	-0,003209	0,009994	-13,233824	13,62	-826,7365773609	137,475625
7,294984	-0,00324	-0,003205	0,009994	-13,233824	13,63	-827,4416831838	137,710225
6,839048	-0,003242	-0,003207	0,009369	-13,233824	13,64	-833,5017573267	137,945025
6,839048	-0,003243	-0,003205	0,009369	-13,233824	13,65	-834,2114225096	138,180025

## Corde6_bis
Mesure effectuée le 31/03/2014 à 15:02
exl 116
Vitesse 0.1mm/s
Section 1.37mm2

gain force	gain longi	fact J longi	gain J trans	fact J trans	section mm²
0,013	0,1	2,09	0,1	2,09	0,9
					Contrainte dans la corde en fonction de l'allongement / Corde 6 EXL120 - Essai 1 / Allongement (mm) / Contrainte (MPa)
contrainte MPa	def longi	def trans	Force en kN	Position	Allongement	Covariance	Variance_allong
20,517143	-0,003236	-0,003201	0,028108	-0,002353	0,01	107,9886779034	3,553225
20,517143	-0,003236	-0,003201	0,028108	-0,002353	0,02	107,4157936705	3,515625
20,517143	-0,003236	-0,003201	0,028108	-0,002353	0,03	106,8429094375	3,478225
20,97308	-0,003236	-0,003201	0,028733	-0,002353	0,04	105,4242620696	3,441025
20,97308	-0,003233	-0,003201	0,028733	-0,002353	0,05	104,8559372067	3,404025
21,884953	-0,003235	-0,003202	0,029982	-0,002353	0,06	102,6143253888	3,367225
21,884953	-0,003235	-0,003201	0,029982	-0,002353	0,07	102,0551192559	3,330625
21,884953	-0,003235	-0,003201	0,029982	-0,002353	0,08	101,495913123	3,294225
21,884953	-0,003238	-0,003201	0,029982	-0,002353	0,09	100,9367069901	3,258025
21,884953	-0,003238	-0,003201	0,029982	-0,002353	0,1	100,3775008572	3,222025
21,884953	-0,003236	-0,003202	0,029982	-0,002353	0,11	99,8182947243	3,186225
21,429016	-0,003237	-0,003201	0,029358	-0,002353	0,12	100,0683767664	3,150625
21,429016	-0,003236	-0,003202	0,029358	-0,002353	0,13	99,5046112635	3,115225
21,429016	-0,003236	-0,003201	0,029358	-0,002353	0,14	98,9408457605	3,080025
21,429016	-0,003235	-0,003202	0,029358	-0,002353	0,15	98,3770802576	3,045025
20,97308	-0,003237	-0,003202	0,028733	-0,002353	0,16	98,6043637147	3,010225
20,97308	-0,003236	-0,003201	0,028733	-0,002353	0,17	98,0360388518	2,975625
20,517143	-0,003236	-0,003201	0,028108	-0,002353	0,18	98,2496459439	2,941225
20,517143	-0,003233	-0,003204	0,028108	-0,002353	0,19	97,676761711	2,907025
20,517143	-0,003236	-0,003201	0,028108	-0,002353	0,2	97,1038774781	2,873025
21,429016	-0,003236	-0,003201	0,029358	-0,002353	0,21	94,9944872402	2,839225
21,884953	-0,003236	-0,003201	0,029982	-0,002353	0,22	93,6670272623	2,805625
21,884953	-0,003238	-0,003201	0,029982	-0,002353	0,23	93,1078211294	2,772225
20,97308	-0,003237	-0,003201	0,028733	-0,002353	0,24	94,0577648115	2,739025
20,97308	-0,003236	-0,003204	0,028733	-0,002353	0,25	93,4894399485	2,706025
21,884953	-0,003236	-0,003201	0,029982	-0,002353	0,26	91,4302027306	2,673225
21,884953	-0,003238	-0,003202	0,029982	-0,002353	0,27	90,8709965977	2,640625
20,97308	-0,003238	-0,003202	0,028733	-0,002647	0,28	91,7844653598	2,608225
20,97308	-0,003237	-0,003203	0,028733	-0,002647	0,29	91,2161404969	2,576025
22,340889	-0,003239	-0,003202	0,030607	-0,027353	0,3	88,466160279	2,544025
22,340889	-0,003235	-0,0032	0,030607	-0,027353	0,31	87,9115135061	2,512225
22,796825	-0,003236	-0,003202	0,031232	-0,049706	0,32	86,6387675332	2,480625
22,796825	-0,003236	-0,003203	0,031232	-0,049706	0,33	86,0886801203	2,449225
25,532444	-0,003236	-0,003203	0,034979	-0,070294	0,34	81,2847051624	2,418025
25,532444	-0,00324	-0,003201	0,034979	-0,070294	0,35	80,7619739395	2,387025
26,900255	-0,00324	-0,003201	0,036853	-0,090588	0,36	78,1396528315	2,356225
26,900255	-0,003235	-0,003203	0,036853	-0,090588	0,37	77,6305997186	2,325625
26,900255	-0,003235	-0,003202	0,036853	-0,111176	0,38	77,1215466057	2,295225
26,900255	-0,003238	-0,003202	0,036853	-0,111176	0,39	76,6124934928	2,265025
28,268064	-0,003238	-0,003202	0,038727	-0,132353	0,4	74,0585659249	2,235025
28,268064	-0,003237	-0,003203	0,038727	-0,132353	0,41	73,563190902	2,205225
28,268064	-0,003236	-0,003203	0,038727	-0,151765	0,42	73,0678158791	2,175625
28,268064	-0,003236	-0,003203	0,038727	-0,151765	0,43	72,5724408562	2,146225
31,003683	-0,003237	-0,003202	0,042475	-0,171176	0,44	68,0967401883	2,117025
31,003683	-0,003237	-0,003202	0,042475	-0,171176	0,45	67,6287213554	2,088025
31,45962	-0,003237	-0,003203	0,0431	-0,191471	0,46	66,5064329275	2,059225
31,45962	-0,003238	-0,003202	0,0431	-0,191471	0,47	66,0429734645	2,030625
32,371494	-0,003237	-0,003201	0,044349	-0,210882	0,48	64,2892122916	2,002225
32,371494	-0,003236	-0,003202	0,044349	-0,210882	0,49	63,8348715687	1,974025
33,739304	-0,003236	-0,003203	0,046223	-0,231176	0,5	61,4724358958	1,946025
33,739304	-0,003236	-0,003203	0,046223	-0,231176	0,51	61,0317732729	1,918225
35,563049	-0,003238	-0,003203	0,048721	-0,252941	0,52	58,083461275	1,890625
35,563049	-0,003238	-0,003202	0,048721	-0,252941	0,53	57,6610361021	1,863225
35,563049	-0,003238	-0,003202	0,048721	-0,273824	0,54	57,2386109292	1,836025
35,563049	-0,003238	-0,003203	0,048721	-0,273824	0,55	56,8161857563	1,809025
36,474922	-0,003238	-0,003203	0,049971	-0,293235	0,56	55,1764101284	1,782225
36,474922	-0,003237	-0,003202	0,049971	-0,293235	0,57	54,7631036855	1,755625
37,842731	-0,003236	-0,003205	0,051845	-0,312647	0,58	52,5511284075	1,729225
37,842731	-0,003236	-0,003204	0,051845	-0,312647	0,59	52,1515000546	1,703025
38,298668	-0,003237	-0,003203	0,052469	-0,331176	0,6	51,1614332867	1,677025
38,298668	-0,003236	-0,003202	0,052469	-0,331176	0,61	50,7663643038	1,651225
37,842731	-0,003236	-0,003202	0,051845	-0,352941	0,62	50,9526149959	1,625625
37,842731	-0,003236	-0,003204	0,051845	-0,352941	0,63	50,552986643	1,600225
38,298668	-0,003236	-0,0032	0,052469	-0,371471	0,64	49,5811573551	1,575025
38,298668	-0,003236	-0,003204	0,052469	-0,371471	0,65	49,1860883722	1,550025
37,386795	-0,003237	-0,003204	0,05122	-0,390588	0,66	49,9171825443	1,525225
37,386795	-0,003236	-0,003201	0,05122	-0,390588	0,67	49,5129948314	1,500625
38,754604	-0,003236	-0,003201	0,053094	-0,410294	0,68	47,4469191835	1,476225
38,754604	-0,003238	-0,003203	0,053094	-0,410294	0,69	47,0564095605	1,452025
38,754604	-0,003238	-0,003203	0,053094	-0,431176	0,7	46,6658999376	1,428025
38,754604	-0,003237	-0,003203	0,053094	-0,431176	0,71	46,2753903147	1,404225
38,298668	-0,003237	-0,003202	0,052469	-0,452059	0,72	46,4206054918	1,380625
38,298668	-0,003236	-0,003207	0,052469	-0,452059	0,73	46,0255365089	1,357225
39,210541	-0,003237	-0,003204	0,053718	-0,470882	0,74	44,577254211	1,334025
39,210541	-0,003238	-0,003203	0,053718	-0,470882	0,75	44,1913039581	1,311025
39,666477	-0,003237	-0,003203	0,054343	-0,490294	0,76	43,2878663452	1,288225
39,666477	-0,003237	-0,003205	0,054343	-0,490294	0,77	42,9064754523	1,265625
40,122414	-0,003237	-0,003205	0,054968	-0,510294	0,78	42,0167148044	1,243225
40,122414	-0,003237	-0,003204	0,054968	-0,510294	0,79	41,6398832815	1,221025
40,122414	-0,003237	-0,003204	0,054968	-0,531176	0,8	41,2630517585	1,199025
40,122414	-0,003237	-0,003203	0,054968	-0,531176	0,81	40,8862202356	1,177225
41,490223	-0,003237	-0,003202	0,056842	-0,550294	0,82	39,0389940377	1,155625
41,490223	-0,003237	-0,003201	0,056842	-0,550294	0,83	38,6758406048	1,134225
42,858032	-0,003235	-0,003203	0,058716	-0,569118	0,84	36,8696486769	1,113025
42,858032	-0,003236	-0,003203	0,058716	-0,569118	0,85	36,520173334	1,092025
43,769905	-0,003238	-0,003203	0,059965	-0,591176	0,86	35,2269094361	1,071225
43,769905	-0,003236	-0,003202	0,059965	-0,591176	0,87	34,8865528232	1,050625
43,769905	-0,003236	-0,003201	0,059965	-0,609118	0,88	34,5461962103	1,030225
43,769905	-0,003235	-0,003203	0,059965	-0,609118	0,89	34,2058395974	1,010025
44,681778	-0,003237	-0,003205	0,061214	-0,628529	0,9	32,9581693495	0,990025
44,681778	-0,003237	-0,003202	0,061214	-0,647059	0,91	32,6269314665	0,970225
46,505524	-0,003235	-0,003203	0,063713	-0,647059	0,92	30,5175412336	0,950625
46,505524	-0,003237	-0,003203	0,063713	-0,666471	0,93	30,2045408107	0,931225
47,417397	-0,003237	-0,003203	0,064962	-0,666471	0,94	29,0207016728	0,912025
47,417397	-0,003236	-0,003202	0,064962	-0,685294	0,95	28,7168199799	0,893025
49,241142	-0,003237	-0,003201	0,06746	-0,685294	0,96	26,707736712	0,874225
48,785206	-0,003236	-0,003203	0,066836	-0,704706	0,97	26,8438332691	0,855625
48,785206	-0,003237	-0,003202	0,066836	-0,704706	0,98	26,5536296662	0,837225
50,153015	-0,003237	-0,003202	0,06871	-0,724118	0,99	25,0255589183	0,819025
50,153015	-0,003237	-0,003202	0,06871	-0,724118	1	24,7490334054	0,801025
50,608952	-0,003237	-0,003204	0,069334	-0,742941	1,01	24,0690036475	0,783225
50,608952	-0,003233	-0,003202	0,069334	-0,742941	1,02	23,7970375045	0,765625
52,888638	-0,003235	-0,003204	0,072457	-0,762353	1,03	21,5531429716	0,748225
52,888638	-0,003236	-0,003202	0,072457	-0,762353	1,04	21,3039736887	0,731025
54,256447	-0,003237	-0,003202	0,074331	-0,781471	1,05	19,8990058008	0,714025
54,256447	-0,003236	-0,003202	0,074331	-0,781471	1,06	19,6635146079	0,697225
55,16832	-0,003235	-0,003201	0,075581	-0,800294	1,07	18,67572819	0,680625
55,16832	-0,003235	-0,003203	0,075581	-0,800294	1,08	18,4493557271	0,664225
56,080193	-0,003235	-0,003201	0,07683	-0,822353	1,09	17,4889254992	0,648025
56,080193	-0,003236	-0,003201	0,07683	-0,822353	1,1	17,2716717663	0,632025
56,536129	-0,003237	-0,003201	0,077454	-0,84	1,11	16,6965082734	0,616225
56,536129	-0,003236	-0,003201	0,077454	-0,84	1,12	16,4838139005	0,600625
56,992065	-0,003237	-0,003202	0,078079	-0,859118	1,13	15,9223284875	0,585225
56,992065	-0,003236	-0,003202	0,078079	-0,859118	1,14	15,7141934746	0,570025
58,815811	-0,003236	-0,003203	0,080578	-0,878824	1,15	14,1473676917	0,555025
58,815811	-0,003236	-0,003204	0,080578	-0,878824	1,16	13,9574701388	0,540225
59,727684	-0,003235	-0,003204	0,081827	-0,897353	1,17	13,1064646609	0,525625
59,727684	-0,003237	-0,003203	0,081827	-0,916765	1,18	12,925685838	0,511225
61,095493	-0,003235	-0,003201	0,083701	-0,916765	1,19	11,7806016701	0,497025
61,095493	-0,003236	-0,003203	0,083701	-0,935588	1,2	11,6135009372	0,483025
61,095493	-0,003235	-0,003203	0,083701	-0,935588	1,21	11,4464002043	0,469225
64,742989	-0,003236	-0,003202	0,088698	-0,954706	1,22	8,8172396714	0,455625
64,742989	-0,003237	-0,003203	0,088698	-0,954706	1,23	8,6866138985	0,442225
64,287048	-0,003237	-0,003203	0,088073	-0,973824	1,24	8,8546294805	0,429025
64,287048	-0,003236	-0,003203	0,088073	-0,973824	1,25	8,7194442976	0,416025
66,110794	-0,003238	-0,003202	0,090572	-0,993235	1,26	7,4261804047	0,403225
66,110794	-0,003238	-0,003203	0,090572	-0,993235	1,27	7,3092326818	0,390625
67,93454	-0,003237	-0,003201	0,09307	-1,012353	1,28	6,0706811689	0,378225
67,93454	-0,003237	-0,003203	0,09307	-1,012353	1,29	5,971970906	0,366025
67,478607	-0,003236	-0,003201	0,092446	-1,031471	1,3	6,1445407781	0,354025
67,478607	-0,003239	-0,003203	0,092446	-1,031471	1,31	6,0412711852	0,342225
68,846413	-0,003237	-0,003202	0,09432	-1,050882	1,32	5,1515131423	0,330625
68,846413	-0,003237	-0,003203	0,09432	-1,050882	1,33	5,0619216094	0,319225
70,214226	-0,003238	-0,003202	0,096193	-1,069706	1,34	4,2131938615	0,308025
70,214226	-0,003237	-0,003202	0,096193	-1,069706	1,35	4,1372804585	0,297025
70,670158	-0,003237	-0,003202	0,096818	-1,090294	1,36	3,8174434356	0,286225
70,670158	-0,003238	-0,003201	0,096818	-1,090294	1,37	3,7460893527	0,275625
72,493904	-0,003236	-0,003202	0,099317	-1,109412	1,38	2,7355060798	0,265225
72,493904	-0,003237	-0,003203	0,099317	-1,109412	1,39	2,6823894569	0,255025
72,037971	-0,003236	-0,003203	0,098692	-1,129118	1,4	2,854959669	0,245025
72,037971	-0,003237	-0,003201	0,098692	-1,129118	1,41	2,7972837161	0,235225
73,861717	-0,003238	-0,003204	0,101191	-1,148823	1,42	1,8733284132	0,225625
73,861717	-0,003236	-0,003204	0,101191	-1,148823	1,43	1,8338899203	0,216225
74,77359	-0,003238	-0,003202	0,10244	-1,168823	1,44	1,3795492124	0,207025
74,77359	-0,003235	-0,003203	0,10244	-1,168823	1,45	1,3492294495	0,198025
76,141396	-0,003239	-0,003203	0,104314	-1,187353	1,46	0,7239140765	0,189225
76,141396	-0,003236	-0,003201	0,104314	-1,206471	1,47	0,7072723736	0,180625
77,053268	-0,003237	-0,003202	0,105563	-1,206471	1,48	0,3122037907	0,172225
77,053268	-0,003236	-0,003203	0,105563	-1,225294	1,49	0,3046808078	0,164025
78,421082	-0,003237	-0,003203	0,107437	-1,225294	1,5	-0,2431287051	0,156025
78,421082	-0,003236	-0,003202	0,107437	-1,244412	1,51	-0,236973548	0,148225
78,421082	-0,003237	-0,003201	0,107437	-1,244412	1,52	-0,2308183909	0,140625
79,788887	-0,003235	-0,003203	0,109311	-1,263235	1,53	-0,7239120588	0,133225
79,788887	-0,003237	-0,003201	0,109311	-1,263235	1,54	-0,7040788517	0,126025
80,70076	-0,003236	-0,003202	0,11056	-1,282647	1,55	-0,9988418296	0,119025
80,70076	-0,003238	-0,003202	0,11056	-1,282647	1,56	-0,9698898925	0,112225
82,068573	-0,003235	-0,003201	0,112434	-1,301471	1,57	-1,3854771805	0,105625
82,068573	-0,003237	-0,003202	0,112434	-1,301471	1,58	-1,3428471134	0,099225
83,436386	-0,003236	-0,003203	0,114308	-1,321177	1,59	-1,7174000113	0,093025
83,436386	-0,003237	-0,003202	0,114308	-1,321177	1,6	-1,6610918142	0,087025
83,892319	-0,003237	-0,003201	0,114932	-1,340588	1,61	-1,7347245221	0,081225
83,892319	-0,003237	-0,003202	0,114932	-1,340588	1,62	-1,673856995	0,075625
83,892319	-0,003236	-0,003202	0,114932	-1,359118	1,63	-1,6129894679	0,070225
83,892319	-0,003237	-0,003202	0,114932	-1,359118	1,64	-1,5521219408	0,065025
87,083878	-0,003238	-0,003203	0,119305	-1,379118	1,65	-2,2731863687	0,060025
87,083878	-0,003236	-0,003202	0,119305	-1,379118	1,66	-2,1804032516	0,055225
86,627937	-0,003238	-0,003203	0,11868	-1,399412	1,67	-1,9850334095	0,050625
86,627937	-0,003236	-0,003203	0,11868	-1,399412	1,68	-1,8968097025	0,046225
87,99575	-0,003237	-0,0032	0,120554	-1,418823	1,69	-2,0889876604	0,042025
87,99575	-0,003235	-0,003203	0,120554	-1,418823	1,7	-1,9870858233	0,038025
88,907623	-0,003236	-0,003203	0,121803	-1,439706	1,71	-2,0538804912	0,034225
88,907623	-0,003237	-0,003202	0,121803	-1,439706	1,72	-1,9428599241	0,030625
90,275429	-0,003237	-0,003203	0,123677	-1,458824	1,73	-2,057527347	0,027225
90,275429	-0,003237	-0,003201	0,123677	-1,458824	1,74	-1,9328287199	0,024025
91,187302	-0,003237	-0,003201	0,124927	-1,482941	1,75	-1,9403516778	0,021025
91,187302	-0,003236	-0,003201	0,124927	-1,482941	1,76	-1,8065343207	0,018225
92,099174	-0,003236	-0,003203	0,126176	-1,501765	1,77	-1,7867009636	0,015625
92,099174	-0,003235	-0,003203	0,126176	-1,501765	1,78	-1,6437648865	0,013225
93,011047	-0,003236	-0,003201	0,127425	-1,521471	1,79	-1,5965754745	0,011025
93,011047	-0,003232	-0,003205	0,127425	-1,521471	1,8	-1,4445206674	0,009025
94,834793	-0,003236	-0,003202	0,129924	-1,540294	1,81	-1,4474842703	0,007225
94,834793	-0,003237	-0,0032	0,129924	-1,540294	1,82	-1,2771920032	0,005625
95,746666	-0,003236	-0,003203	0,131173	-1,558824	1,83	-1,1661714811	0,004225
95,746666	-0,003236	-0,003203	0,131173	-1,558824	1,84	-0,986760484	0,003025
96,202606	-0,003237	-0,003202	0,131798	-1,578529	1,85	-0,8278667869	0,002025
96,202606	-0,003237	-0,003204	0,131798	-1,578529	1,86	-0,6438963898	0,001225
97,570412	-0,003237	-0,003202	0,133671	-1,597647	1,87	-0,4941211427	0,000625
97,570412	-0,003238	-0,003202	0,133671	-1,597647	1,88	-0,2964726856	0,000225
97,570412	-0,003236	-0,003204	0,133671	-1,616765	1,89	-0,0988242285	0,000025
97,570412	-0,003237	-0,003203	0,133671	-1,635882	1,9	0,0988242285	0,000025
99,850098	-0,003237	-0,003202	0,136795	-1,635882	1,91	0,3306679756	0,000225
99,850098	-0,003236	-0,003202	0,136795	-1,655	1,92	0,5511132927	0,000625
100,30603	-0,003237	-0,003198	0,137419	-1,655	1,93	0,7875162298	0,001225
101,673843	-0,003237	-0,003203	0,139293	-1,674118	1,94	1,0740724519	0,002025
101,673843	-0,003236	-0,003201	0,139293	-1,674118	1,95	1,312755219	0,003025
101,673843	-0,003236	-0,003202	0,139293	-1,693824	1,96	1,5514379861	0,004225
101,673843	-0,003235	-0,003201	0,139293	-1,693824	1,97	1,7901207532	0,005625
102,129776	-0,003237	-0,003201	0,139918	-1,712353	1,98	2,0675578253	0,007225
102,129776	-0,003238	-0,003202	0,139918	-1,712353	1,99	2,3107999224	0,009025
104,409462	-0,003237	-0,003203	0,143041	-1,731471	2	2,7934090495	0,011025
104,409462	-0,003235	-0,003203	0,143041	-1,731471	2,01	3,0594480065	0,013225
105,777275	-0,003236	-0,003201	0,144915	-1,750588	2,02	3,4964635886	0,015625
105,777275	-0,003236	-0,003204	0,144915	-1,750588	2,03	3,7761806757	0,018225
105,321335	-0,003237	-0,0032	0,14429	-1,77	2,04	3,9897864628	0,021025
105,321335	-0,003237	-0,003202	0,14429	-1,77	2,05	4,2649441499	0,024025
106,689148	-0,003236	-0,003203	0,146164	-1,788823	2,06	4,765790982	0,027225
106,689148	-0,003237	-0,003203	0,146164	-1,788823	2,07	5,0546267991	0,030625
108,512894	-0,003237	-0,003201	0,148663	-1,808235	2,08	5,6808556262	0,034225
108,512894	-0,003236	-0,003203	0,148663	-1,808235	2,09	5,9879289033	0,038025
108,968826	-0,003238	-0,0032	0,149287	-1,829118	2,1	6,3884682404	0,042025
108,968826	-0,003238	-0,003204	0,149287	-1,829118	2,11	6,7001008375	0,046225
108,968826	-0,003236	-0,003203	0,149287	-1,847059	2,12	7,0117334345	0,050625
108,968826	-0,003237	-0,003201	0,149287	-1,866176	2,13	7,3233660316	0,055225
110,792572	-0,003237	-0,003203	0,151786	-1,866176	2,14	8,0818163987	0,060025
110,792572	-0,003237	-0,003203	0,151786	-1,885	2,15	8,4116864558	0,065025
112,160385	-0,003238	-0,003202	0,15366	-1,885	2,16	9,1040269579	0,070225
112,616318	-0,003236	-0,003203	0,154284	-1,904118	2,17	9,57295672	0,075625
112,616318	-0,003233	-0,003204	0,154284	-1,904118	2,18	9,9210642371	0,081225
113,984131	-0,003235	-0,003202	0,156158	-1,922941	2,19	10,6726765892	0,087025
113,984131	-0,003236	-0,003203	0,156158	-1,922941	2,2	11,0344622363	0,093025
113,984131	-0,003238	-0,003203	0,156158	-1,942353	2,21	11,3962478834	0,099225
113,984131	-0,003237	-0,003201	0,156158	-1,942353	2,22	11,7580335305	0,105625
115,807877	-0,003236	-0,003203	0,158657	-1,961765	2,23	12,7307740875	0,112225
115,807877	-0,003235	-0,003203	0,158657	-1,961765	2,24	13,1107971946	0,119025
116,719749	-0,003236	-0,003201	0,159906	-1,980588	2,25	13,8145348617	0,126025
116,719749	-0,003235	-0,003201	0,159906	-1,980588	2,26	14,2036766888	0,133225
116,719749	-0,003236	-0,0032	0,159906	-2	2,27	14,5928185159	0,140625
116,719749	-0,003238	-0,003202	0,159906	-2	2,28	14,981960343	0,148225
118,999428	-0,003233	-0,003201	0,163029	-2,019118	2,29	16,2715753751	0,156025
118,999428	-0,003235	-0,003203	0,163029	-2,019118	2,3	16,6835139922	0,164025
119,455368	-0,003235	-0,003202	0,163654	-2,039412	2,31	17,2846677093	0,172225
119,455368	-0,003236	-0,003201	0,163654	-2,039412	2,32	17,7011657264	0,180625
119,455368	-0,003239	-0,003203	0,163654	-2,058529	2,33	18,1176637435	0,189225
119,455368	-0,003237	-0,003204	0,163654	-2,058529	2,34	18,5341617605	0,198025
121,279114	-0,003237	-0,003201	0,166152	-2,078235	2,35	19,7804642076	0,207025
121,279114	-0,003236	-0,003202	0,166152	-2,078235	2,36	20,2151996847	0,216225
123,102859	-0,003237	-0,003201	0,168651	-2,099706	2,37	21,5162140368	0,225625
123,102859	-0,003237	-0,003203	0,168651	-2,099706	2,38	21,9691869639	0,235225
123,5588	-0,003237	-0,003202	0,169276	-2,119412	2,39	22,647850686	0,245025
123,5588	-0,003236	-0,0032	0,169276	-2,119412	2,4	23,1053830231	0,255025
124,014732	-0,003235	-0,0032	0,1699	-2,138235	2,41	23,7977203402	0,265225
124,014732	-0,003238	-0,003205	0,1699	-2,138235	2,42	24,2598119973	0,275625
125,382545	-0,003236	-0,003202	0,171774	-2,157353	2,43	25,4536836094	0,286225
125,382545	-0,003238	-0,003205	0,171774	-2,157353	2,44	25,9294533965	0,297025
127,662224	-0,003236	-0,003201	0,174897	-2,176765	2,45	27,6704450285	0,308025
127,662224	-0,003237	-0,003207	0,174897	-2,195882	2,46	28,1690116056	0,319225
128,118164	-0,003238	-0,003203	0,175522	-2,195882	2,47	28,9297436827	0,330625
128,118164	-0,003236	-0,003203	0,175522	-2,215	2,48	29,4328696598	0,342225
128,574097	-0,003232	-0,003201	0,176147	-2,215	2,49	30,2072757719	0,354025
128,574097	-0,003237	-0,003202	0,176147	-2,234118	2,5	30,714961079	0,366025
129,485977	-0,003237	-0,003202	0,177396	-2,234118	2,51	31,7834525861	0,378225
129,485977	-0,003239	-0,003203	0,177396	-2,252647	2,52	32,3002566932	0,390625
129,485977	-0,003237	-0,003203	0,177396	-2,252647	2,53	32,8170608003	0,403225
129,485977	-0,003235	-0,003202	0,177396	-2,272059	2,54	33,3338649074	0,416025
129,485977	-0,003235	-0,003202	0,177396	-2,272059	2,55	33,8506690145	0,429025
129,94191	-0,003239	-0,003204	0,17802	-2,291471	2,56	34,6706685665	0,442225
129,94191	-0,003239	-0,003202	0,17802	-2,291471	2,57	35,1920320036	0,455625
131,765656	-0,003235	-0,003203	0,180519	-2,310882	2,58	36,9626614507	0,469225
131,765656	-0,003236	-0,0032	0,180519	-2,310882	2,59	37,5022623478	0,483025
133,133469	-0,003236	-0,003203	0,182393	-2,329706	2,6	39,0061714099	0,497025
133,133469	-0,003237	-0,003203	0,182393	-2,329706	2,61	39,559450437	0,511225
134,501266	-0,003237	-0,003202	0,184267	-2,348824	2,62	41,1043822891	0,525625
134,501266	-0,003237	-0,003203	0,184267	-2,348824	2,63	41,6713392862	0,540225
135,86908	-0,003237	-0,003204	0,186141	-2,368529	2,64	43,2573177133	0,555025
135,86908	-0,003237	-0,003202	0,186141	-2,368529	2,65	43,8379528504	0,570025
136,325012	-0,003237	-0,003202	0,186765	-2,387353	2,66	44,7673759675	0,585225
136,325012	-0,003237	-0,003203	0,186765	-2,387353	2,67	45,3525704245	0,600625
137,236893	-0,003235	-0,003202	0,188015	-2,406471	2,68	46,6535914666	0,616225
137,236893	-0,003236	-0,003202	0,188015	-2,425	2,69	47,2479047337	0,632025
136,78096	-0,003237	-0,003203	0,18739	-2,425	2,7	47,4751919358	0,648025
136,78096	-0,003236	-0,003201	0,18739	-2,444412	2,71	48,0649458729	0,664225
139,516571	-0,003236	-0,0032	0,191138	-2,444412	2,72	50,911578885	0,680625
139,060638	-0,003238	-0,003204	0,190513	-2,463824	2,73	51,1479848771	0,697225
139,060638	-0,003236	-0,003202	0,190513	-2,463824	2,74	51,7605355942	0,714025
141,340317	-0,003236	-0,003202	0,193636	-2,483235	2,75	54,3222118563	0,731025
141,340317	-0,003236	-0,003202	0,193636	-2,483235	2,76	54,9575593634	0,748225
140,884384	-0,003236	-0,003202	0,193012	-2,502647	2,77	55,1939654955	0,765625
140,884384	-0,003237	-0,003202	0,193012	-2,502647	2,78	55,8247536725	0,783225
141,796249	-0,003237	-0,003201	0,194261	-2,521471	2,79	57,2716610246	0,801025
141,796249	-0,003235	-0,003202	0,194261	-2,521471	2,8	57,9115678517	0,819025
142,252197	-0,003236	-0,0032	0,194886	-2,540588	2,81	58,9686670988	0,837225
142,252197	-0,003236	-0,003202	0,194886	-2,540588	2,82	59,6131334059	0,855625
144,075943	-0,003237	-0,003204	0,197384	-2,559118	2,83	61,962802223	0,874225
144,075943	-0,003235	-0,003202	0,197384	-2,559118	2,84	62,6255059901	0,893025
144,531876	-0,003237	-0,003202	0,198009	-2,578235	2,85	63,7236257722	0,912025
144,531876	-0,003237	-0,003202	0,198009	-2,578235	2,86	64,3908888693	0,931225
144,987808	-0,003237	-0,003202	0,198633	-2,598235	2,87	65,5026856664	0,950625
144,987808	-0,003237	-0,003203	0,198633	-2,598235	2,88	66,1745080835	0,970225
146,811554	-0,003237	-0,003203	0,201132	-2,617647	2,89	68,6609577705	0,990025
146,811554	-0,003235	-0,003203	0,201132	-2,617647	2,9	69,3510176476	1,010025
147,267502	-0,003235	-0,003203	0,201756	-2,636471	2,91	70,5038647447	1,030225
147,267502	-0,003238	-0,003203	0,201756	-2,655294	2,92	71,1984841018	1,050625
148,6353	-0,003238	-0,003203	0,20363	-2,655294	2,93	73,3087743889	1,071225
148,6353	-0,003239	-0,003202	0,20363	-2,674706	2,94	74,017071726	1,092025
150,003113	-0,003239	-0,003202	0,205504	-2,674706	2,95	76,1684117781	1,113025
150,003113	-0,003236	-0,003203	0,205504	-2,693824	2,96	76,8903872452	1,134225
150,459045	-0,003236	-0,003202	0,206129	-2,693824	2,97	78,1024896123	1,155625
151,826859	-0,003237	-0,003203	0,208003	-2,712941	2,98	80,3131025894	1,177225
151,826859	-0,003237	-0,003201	0,208003	-2,712941	2,99	81,0533155165	1,199025
151,370926	-0,003237	-0,003202	0,207378	-2,732059	3	81,2897224785	1,221025
151,370926	-0,003237	-0,003203	0,207378	-2,732059	3,01	82,0253760756	1,243225
151,826859	-0,003236	-0,003204	0,208003	-2,751176	3,02	83,2739542977	1,265625
151,826859	-0,003239	-0,003202	0,208003	-2,751176	3,03	84,0141672248	1,288225
154,106537	-0,003235	-0,003204	0,211126	-2,77	3,04	87,3646114619	1,311025
154,106537	-0,003238	-0,003201	0,211126	-2,77	3,05	88,127621169	1,334025
155,018417	-0,003237	-0,003204	0,212375	-2,789412	3,06	89,9529710761	1,357225
155,018417	-0,003237	-0,003203	0,212375	-2,789412	3,07	90,7250995832	1,380625
155,47435	-0,003237	-0,003203	0,213	-2,808529	3,08	92,0375086953	1,404225
155,47435	-0,003236	-0,003205	0,213	-2,808529	3,09	92,8141965324	1,428025
155,930283	-0,003236	-0,003205	0,213624	-2,828824	3,1	94,1402836345	1,452025
155,930283	-0,003235	-0,003201	0,213624	-2,828824	3,11	94,9215308015	1,476225
156,842163	-0,003235	-0,003201	0,214874	-2,848529	3,12	96,8198309686	1,500625
156,842163	-0,003238	-0,0032	0,214874	-2,848529	3,13	97,6101969357	1,525225
158,665909	-0,003237	-0,003202	0,217372	-2,867941	3,14	100,6711266728	1,550025
158,665909	-0,003239	-0,003202	0,217372	-2,867941	3,15	101,4797300999	1,575025
158,665909	-0,003239	-0,003201	0,217372	-2,887647	3,16	102,288333527	1,600225
158,665909	-0,003237	-0,003202	0,217372	-2,887647	3,17	103,0969369541	1,625625
160,033722	-0,003236	-0,003201	0,219246	-2,907647	3,18	105,6631800862	1,651225
160,033722	-0,003238	-0,003203	0,219246	-2,907647	3,19	106,4854616433	1,677025
161,40152	-0,003238	-0,003203	0,22112	-2,926177	3,2	109,0927195904	1,703025
161,40152	-0,003238	-0,0032	0,22112	-2,945	3,21	109,9286791275	1,729225
161,40152	-0,003238	-0,003202	0,22112	-2,945	3,22	110,7646386645	1,755625
161,40152	-0,003237	-0,003202	0,22112	-2,964412	3,23	111,6005982016	1,782225
161,40152	-0,003238	-0,003203	0,22112	-2,964412	3,24	112,4365577387	1,809025
162,3134	-0,003238	-0,003202	0,222369	-2,983235	3,25	114,5081146758	1,836025
162,3134	-0,003237	-0,003202	0,222369	-2,983235	3,26	115,3531930129	1,863225
164,593079	-0,003238	-0,003201	0,225493	-3,002941	3,27	119,332829975	1,890625
164,593079	-0,003237	-0,003203	0,225493	-3,002941	3,28	120,2007051021	1,918225
165,049026	-0,003236	-0,003203	0,226117	-3,021471	3,29	121,7046262942	1,946025
165,049026	-0,003237	-0,003201	0,226117	-3,021471	3,3	122,5770608913	1,974025
165,504959	-0,003236	-0,003202	0,226742	-3,040588	3,31	124,0946406834	2,002225
165,504959	-0,003238	-0,003201	0,226742	-3,040588	3,32	124,9716346105	2,030625
166,416824	-0,003238	-0,003201	0,227991	-3,06	3,33	127,1571548125	2,059225
166,416824	-0,003236	-0,003202	0,227991	-3,06	3,34	128,0432673896	2,088025
166,872772	-0,003236	-0,003202	0,228616	-3,079118	3,35	129,5927843067	2,117025
166,872772	-0,003238	-0,003202	0,228616	-3,079118	3,36	130,4834563638	2,146225
168,24057	-0,003236	-0,003201	0,23049	-3,098235	3,37	133,3916304709	2,175625
168,24057	-0,003237	-0,003201	0,23049	-3,098235	3,38	134,295980508	2,205225
169,152451	-0,003236	-0,003203	0,231739	-3,117647	3,39	136,5635926401	2,235025
169,152451	-0,003236	-0,003202	0,231739	-3,117647	3,4	137,4770614872	2,265025
170,976196	-0,003236	-0,0032	0,234237	-3,137353	3,41	141,1535040093	2,295225
170,976196	-0,003237	-0,003204	0,234237	-3,137353	3,42	142,0852103064	2,325625
171,888062	-0,003236	-0,003202	0,235487	-3,157647	3,43	144,4166309135	2,356225
171,888062	-0,003236	-0,003203	0,235487	-3,157647	3,44	145,3574558705	2,387025
171,432129	-0,003237	-0,003202	0,234862	-3,175882	3,45	145,5893050126	2,418025
171,432129	-0,003236	-0,003205	0,234862	-3,195	3,46	146,5255706397	2,449225
172,344009	-0,003237	-0,003202	0,236111	-3,195	3,47	148,8980472668	2,480625
172,344009	-0,003237	-0,003202	0,236111	-3,214706	3,48	149,8434316939	2,512225
173,255875	-0,003237	-0,0032	0,237361	-3,214706	3,49	152,243242391	2,544025
173,711807	-0,003236	-0,003203	0,237985	-3,232941	3,5	153,9295163381	2,576025
173,711807	-0,003237	-0,003202	0,237985	-3,232941	3,51	154,8885787452	2,608225
175,07962	-0,003238	-0,003202	0,239859	-3,252059	3,52	158,0703372773	2,640625
175,07962	-0,003236	-0,003202	0,239859	-3,252059	3,53	159,0430778144	2,673225
175,07962	-0,003237	-0,003203	0,239859	-3,271471	3,54	160,0158183515	2,706025
175,07962	-0,003237	-0,003202	0,239859	-3,271471	3,55	160,9885588885	2,739025
178,271179	-0,003235	-0,003201	0,244232	-3,290588	3,56	167,2752451606	2,772225
178,271179	-0,003235	-0,003203	0,244232	-3,290588	3,57	168,2799012877	2,805625
177,359299	-0,003235	-0,0032	0,242982	-3,309706	3,58	167,7480396148	2,839225
177,359299	-0,003233	-0,003202	0,242982	-3,309706	3,59	168,7435769419	2,873025
178,727112	-0,003237	-0,003201	0,244856	-3,329118	3,6	172,071235434	2,907025
178,727112	-0,003236	-0,003204	0,244856	-3,329118	3,61	173,0804508911	2,941225
179,183044	-0,003237	-0,003203	0,245481	-3,348529	3,62	174,8761490482	2,975625
179,183044	-0,003235	-0,003202	0,245481	-3,348529	3,63	175,8899238253	3,010225
179,638992	-0,003237	-0,003204	0,246105	-3,367647	3,64	177,6993278624	3,045025
179,638992	-0,003236	-0,003203	0,246105	-3,367647	3,65	178,7176621195	3,080025
181,918671	-0,003236	-0,003202	0,249229	-3,387647	3,66	183,7596298115	3,115225
181,918671	-0,003235	-0,003202	0,249229	-3,387647	3,67	184,8007608586	3,150625
182,830536	-0,003237	-0,003203	0,250478	-3,407941	3,68	187,4695709307	3,186225
182,830536	-0,003238	-0,003203	0,250478	-3,407941	3,69	188,5198206278	3,222025
183,286484	-0,003238	-0,003202	0,251102	-3,426177	3,7	190,3930564649	3,258025
183,286484	-0,003236	-0,003202	0,251102	-3,426177	3,71	191,447865642	3,294225
184,198349	-0,003236	-0,0032	0,252352	-3,445294	3,72	194,1668284441	3,330625
184,198349	-0,003237	-0,003201	0,252352	-3,465294	3,73	195,2307562712	3,367225
185,566162	-0,003239	-0,003202	0,254226	-3,465294	3,74	198,8182990833	3,404025
185,566162	-0,003236	-0,003203	0,254226	-3,483824	3,75	199,8959050404	3,441025
185,566162	-0,003237	-0,003201	0,254226	-3,483824	3,76	200,9735109975	3,478225
186,478043	-0,003236	-0,003202	0,255475	-3,503235	3,77	203,7608938295	3,515625
186,478043	-0,003238	-0,003202	0,255475	-3,503235	3,78	204,8476185966	3,553225
186,933975	-0,003237	-0,003205	0,2561	-3,522647	3,79	206,7983345037	3,591025
186,933975	-0,003238	-0,003202	0,2561	-3,522647	3,8	207,8896185908	3,629025
187,84584	-0,003237	-0,003201	0,257349	-3,541471	3,81	210,7271241529	3,667225
187,84584	-0,003237	-0,003202	0,257349	-3,541471	3,82	211,82752689	3,705625
188,757721	-0,003237	-0,003202	0,258598	-3,560882	3,83	214,6924193621	3,744225
188,757721	-0,003237	-0,003202	0,258598	-3,560882	3,84	215,8019409092	3,783025
188,757721	-0,003237	-0,003203	0,258598	-3,579412	3,85	216,9114624563	3,822025
188,757721	-0,003238	-0,003202	0,258598	-3,579412	3,86	218,0209840034	3,861225
190,125534	-0,003236	-0,003202	0,260472	-3,598529	3,87	221,8319362255	3,900625
190,125534	-0,003238	-0,003201	0,260472	-3,598529	3,88	222,9551359025	3,940225
191,94928	-0,003236	-0,003203	0,262971	-3,617647	3,89	227,7167088496	3,980025
191,94928	-0,003236	-0,003201	0,262971	-3,617647	3,9	228,8581459867	4,020025
192,405212	-0,003236	-0,003203	0,263595	-3,638529	3,91	230,9182861038	4,060225
192,405212	-0,003236	-0,003201	0,263595	-3,638529	3,92	232,0642825609	4,100625
193,317078	-0,003236	-0,0032	0,264844	-3,657059	3,93	235,065926328	4,141225
193,317078	-0,003238	-0,003201	0,264844	-3,657059	3,94	236,2210414451	4,182025
193,773026	-0,003237	-0,003202	0,265469	-3,675882	3,95	238,3131297022	4,223025
193,773026	-0,003237	-0,003201	0,265469	-3,694412	3,96	239,4728042993	4,264225
195,140823	-0,003236	-0,0032	0,267343	-3,694412	3,97	243,4706576714	4,305625
195,140823	-0,003236	-0,003202	0,267343	-3,713235	3,98	244,6440102385	4,347225
194,684891	-0,003237	-0,0032	0,266718	-3,713235	3,99	244,8621852655	4,389025
195,596771	-0,003238	-0,003201	0,267968	-3,732941	4	247,9504859126	4,431025
195,596771	-0,003237	-0,003204	0,267968	-3,732941	4,01	249,1283979597	4,473225
196,964569	-0,003236	-0,003202	0,269841	-3,751471	4,02	253,2128807568	4,515625
196,964569	-0,003236	-0,003201	0,269841	-3,751471	4,03	254,4044707839	4,558225
197,87645	-0,003236	-0,003202	0,271091	-3,770882	4,04	257,552045556	4,601025
197,87645	-0,003238	-0,003203	0,271091	-3,770882	4,05	258,7527543931	4,644025
197,87645	-0,003237	-0,003203	0,271091	-3,789706	4,06	259,9534632302	4,687225
197,87645	-0,003236	-0,003202	0,271091	-3,789706	4,07	261,1541720673	4,730625
199,700195	-0,003237	-0,003201	0,273589	-3,809118	4,08	266,3397637294	4,774225
199,700195	-0,003237	-0,003203	0,273589	-3,809118	4,09	267,5587100165	4,818025
200,612061	-0,003237	-0,003202	0,274839	-3,828824	4,1	270,7883208335	4,862025
200,612061	-0,003237	-0,003203	0,274839	-3,828824	4,11	272,0163857806	4,906225
200,612061	-0,003237	-0,003202	0,274839	-3,848529	4,12	273,2444507277	4,950625
200,612061	-0,003237	-0,003202	0,274839	-3,848529	4,13	274,4725156748	4,995225
201,523941	-0,003235	-0,003205	0,276088	-3,867941	4,14	277,7477512219	5,040025
201,523941	-0,003237	-0,003202	0,276088	-3,867941	4,15	278,984934969	5,085025
201,523941	-0,003238	-0,003202	0,276088	-3,887059	4,16	280,2221187161	5,130225
201,523941	-0,003237	-0,003202	0,276088	-3,887059	4,17	281,4593024632	5,175625
202,435806	-0,003236	-0,003198	0,277337	-3,906765	4,18	284,7800977353	5,221225
202,435806	-0,003237	-0,003203	0,277337	-3,906765	4,19	286,0264001324	5,267025
203,803619	-0,003236	-0,003203	0,279211	-3,924706	4,2	290,4255114945	5,313025
203,803619	-0,003237	-0,003202	0,279211	-3,943824	4,21	291,6854920215	5,359225
204,259552	-0,003236	-0,0032	0,279836	-3,943824	4,22	294,0055167736	5,405625
204,259552	-0,003235	-0,0032	0,279836	-3,962941	4,23	295,2700566307	5,452225
204,259552	-0,003236	-0,003202	0,279836	-3,962941	4,24	296,5345964878	5,499025
205,627365	-0,003238	-0,003202	0,281709	-3,982647	4,25	301,0203359599	5,546025
205,627365	-0,003236	-0,003201	0,281709	-3,982647	4,26	302,298553947	5,593225
206,083313	-0,003237	-0,003202	0,282334	-4,001471	4,27	304,6596484341	5,640625
206,083313	-0,003238	-0,003202	0,282334	-4,001471	4,28	305,9424259012	5,688225
206,995178	-0,003236	-0,003202	0,283583	-4,020882	4,29	309,4091200433	5,736025
206,995178	-0,003236	-0,003202	0,283583	-4,020882	4,3	310,7010161604	5,784025
208,362991	-0,003237	-0,003202	0,285457	-4,04	4,31	315,2961806725	5,832225
208,362991	-0,003237	-0,003203	0,285457	-4,04	4,32	316,6017549195	5,880625
208,362991	-0,003236	-0,003207	0,285457	-4,057941	4,33	317,9073291666	5,929225
208,362991	-0,003237	-0,003201	0,285457	-4,057941	4,34	319,2129034137	5,978025
209,730804	-0,003239	-0,003203	0,287331	-4,077941	4,35	323,8764585758	6,027025
209,730804	-0,003236	-0,003202	0,287331	-4,077941	4,36	325,1957109529	6,076225
209,274857	-0,003238	-0,003197	0,286707	-4,097353	4,37	325,386494505	6,125625
209,274857	-0,003235	-0,003202	0,286707	-4,097353	4,38	326,7011874121	6,175225
211,098602	-0,003236	-0,0032	0,289205	-4,117059	4,39	332,5661240942	6,225025
211,098602	-0,003237	-0,0032	0,289205	-4,117059	4,4	333,8990544513	6,275025
211,098602	-0,003235	-0,003201	0,289205	-4,137059	4,41	335,2319848084	6,325225
211,098602	-0,003235	-0,003202	0,289205	-4,137059	4,42	336,5649151655	6,375625
212,466415	-0,003236	-0,0032	0,291079	-4,156765	4,43	341,3652514775	6,426225
212,466415	-0,003235	-0,003201	0,291079	-4,156765	4,44	342,7118599646	6,477025
212,922348	-0,003237	-0,0032	0,291704	-4,177353	4,45	345,2233772667	6,528025
212,922348	-0,003236	-0,0032	0,291704	-4,177353	4,46	346,5745450838	6,579225
212,922348	-0,003237	-0,003201	0,291704	-4,197353	4,47	347,9257129009	6,630625
212,922348	-0,003236	-0,003201	0,291704	-4,197353	4,48	349,276880718	6,682225
214,290161	-0,003238	-0,003202	0,293578	-4,215588	4,49	354,1775232701	6,734025
214,290161	-0,003237	-0,003202	0,293578	-4,215588	4,5	355,5423692172	6,786025
215,202042	-0,003236	-0,003202	0,294827	-4,235	4,51	359,2917839793	6,838225
215,202042	-0,003238	-0,003203	0,294827	-4,254117	4,52	360,6657487364	6,890625
215,657974	-0,003235	-0,0032	0,295451	-4,254117	4,53	363,2410943135	6,943225
215,657974	-0,003237	-0,003205	0,295451	-4,272941	4,54	364,6196183905	6,996025
216,113907	-0,003235	-0,003203	0,296076	-4,272941	4,55	367,2086445826	7,049025
216,113907	-0,003237	-0,003205	0,296076	-4,292353	4,56	368,5917279897	7,102225
216,113907	-0,003237	-0,003202	0,296076	-4,292353	4,57	369,9748113968	7,155625
216,569839	-0,003237	-0,003204	0,296701	-4,311176	4,58	372,5820722239	7,209225
216,569839	-0,003236	-0,003202	0,296701	-4,311176	4,59	373,969714951	7,263025
218,393585	-0,003239	-0,003202	0,299199	-4,330588	4,6	380,2905906081	7,317025
218,393585	-0,003236	-0,003201	0,299199	-4,330588	4,61	381,6964707952	7,371225
218,849533	-0,003236	-0,003203	0,299824	-4,35	4,62	384,3448092823	7,425625
218,849533	-0,003235	-0,003202	0,299824	-4,35	4,63	385,7552489494	7,480225
218,849533	-0,003235	-0,003202	0,299824	-4,35	4,64	387,1656886165	7,535025
218,393585	-0,003237	-0,0032	0,299199	-4,375588	4,65	387,3199915435	7,590025
218,393585	-0,003237	-0,003204	0,299199	-4,375588	4,66	388,7258717306	7,645225
219,305466	-0,003237	-0,003204	0,300448	-4,398235	4,67	392,6622216927	7,700625
219,305466	-0,003236	-0,003204	0,300448	-4,398235	4,68	394,0772206898	7,756225
219,305466	-0,003236	-0,003203	0,300448	-4,417647	4,69	395,4922196869	7,812025
219,305466	-0,003237	-0,003202	0,300448	-4,417647	4,7	396,907218684	7,868025
220,673279	-0,003239	-0,003202	0,302322	-4,436765	4,71	402,1726112761	7,924225
220,673279	-0,003233	-0,003201	0,302322	-4,436765	4,72	403,6012884032	7,980625
221,585144	-0,003237	-0,003203	0,303572	-4,457353	4,73	407,6151028053	8,037225
221,585144	-0,003236	-0,003203	0,303572	-4,457353	4,74	409,0528985824	8,094025
220,673279	-0,003239	-0,003202	0,302322	-4,477353	4,75	407,8873197845	8,151025
220,673279	-0,003236	-0,003202	0,302322	-4,477353	4,76	409,3159969115	8,208225
223,40889	-0,003238	-0,003201	0,30607	-4,497059	4,77	418,6095556636	8,265625
223,40889	-0,003236	-0,0032	0,30607	-4,497059	4,78	420,0655889007	8,323225
223,40889	-0,003236	-0,0032	0,30607	-4,516765	4,79	421,5216221378	8,381025
223,40889	-0,003239	-0,003202	0,30607	-4,516765	4,8	422,9776553749	8,439025
223,40889	-0,003233	-0,0032	0,30607	-4,536765	4,81	424,433688612	8,497225
223,40889	-0,003237	-0,003204	0,30607	-4,536765	4,82	425,8897218491	8,555625
224,776703	-0,003232	-0,003201	0,307944	-4,556765	4,83	431,3602862412	8,614225
224,776703	-0,003237	-0,003202	0,307944	-4,556765	4,84	432,8299976083	8,673025
220,217331	-0,003235	-0,0032	0,301698	-4,575588	4,85	420,8267647154	8,732025
220,217331	-0,003236	-0,0032	0,301698	-4,575588	4,86	422,2508823625	8,791225
218,849533	-0,003235	-0,003202	0,299824	-4,595	4,87	419,6058009595	8,850625
218,849533	-0,003237	-0,003202	0,299824	-4,613529	4,88	421,0162406266	8,910225
220,217331	-0,003237	-0,003202	0,301698	-4,613529	4,89	426,5232353037	8,970025
220,217331	-0,003236	-0,003201	0,301698	-4,632941	4,9	427,9473529508	9,030025
221,129211	-0,00324	-0,003201	0,302947	-4,632941	4,91	432,1207887979	9,090225
222,952957	-0,003238	-0,003201	0,305446	-4,652059	4,92	439,070856895	9,150625
222,952957	-0,003237	-0,003202	0,305446	-4,652059	4,93	440,5223308021	9,211225
222,497025	-0,00324	-0,003202	0,304821	-4,671765	4,94	440,5854917692	9,272025
222,497025	-0,003236	-0,003202	0,304821	-4,671765	4,95	442,0324063563	9,333025
223,40889	-0,003236	-0,003203	0,30607	-4,690882	4,96	446,2741871684	9,394225
223,40889	-0,003236	-0,003201	0,30607	-4,690882	4,97	447,7302204055	9,455625
225,232635	-0,003238	-0,003201	0,308569	-4,709706	4,98	454,8125069675	9,517225
225,232635	-0,003237	-0,003203	0,308569	-4,709706	4,99	456,2867776546	9,579025
223,864822	-0,003238	-0,003201	0,306695	-4,728529	5	453,5139889767	9,641025
223,864822	-0,003237	-0,003202	0,306695	-4,728529	5,01	454,9745815338	9,703225
226,144516	-0,003236	-0,003202	0,309818	-4,747941	5,02	463,5592178409	9,765625
226,144516	-0,003237	-0,003201	0,309818	-4,747941	5,03	465,042607338	9,828225
226,144516	-0,003236	-0,003201	0,309818	-4,767059	5,04	466,5259968351	9,891025
226,144516	-0,003237	-0,003201	0,309818	-4,767059	5,05	468,0093863322	9,954025
227,512329	-0,003236	-0,003201	0,311692	-4,78647	5,06	473,8219039743	10,017225
227,512329	-0,003237	-0,003202	0,311692	-4,78647	5,07	475,3189716014	10,080625
227,512329	-0,003236	-0,003201	0,311692	-4,806765	5,08	476,8160392285	10,144225
227,512329	-0,003237	-0,003202	0,311692	-4,806765	5,09	478,3131068555	10,208025
228,424194	-0,003236	-0,003203	0,312941	-4,827353	5,1	482,7327018076	10,272025
228,424194	-0,003233	-0,003202	0,312941	-4,827353	5,11	484,2388880847	10,336225
229,792007	-0,003237	-0,0032	0,314815	-4,846765	5,12	490,1562712868	10,400625
229,792007	-0,003237	-0,003203	0,314815	-4,846765	5,13	491,6761356939	10,465225
229,336075	-0,003236	-0,003202	0,31419	-4,866471	5,14	491,716500761	10,530025
229,336075	-0,003236	-0,003201	0,31419	-4,866471	5,15	493,2318058481	10,595025
230,703873	-0,003237	-0,003201	0,316064	-4,886471	5,16	499,2129714052	10,660225
230,703873	-0,003236	-0,003202	0,316064	-4,886471	5,17	500,7419544723	10,725625
232,527618	-0,003233	-0,003202	0,318563	-4,906177	5,18	508,2619398644	10,791225
232,527618	-0,003237	-0,003202	0,318563	-4,906177	5,19	509,8091603815	10,857025
232,071686	-0,003239	-0,003203	0,317938	-4,926177	5,2	509,8495256385	10,923025
232,071686	-0,003239	-0,003202	0,317938	-4,926177	5,21	511,3921868356	10,989225
232,071686	-0,003235	-0,003208	0,317938	-4,946177	5,22	512,9348480327	11,055625
232,071686	-0,003237	-0,003202	0,317938	-4,946177	5,23	514,4775092298	11,122225
232,527618	-0,003238	-0,003201	0,318563	-4,965	5,24	517,5452629669	11,189025
232,527618	-0,003237	-0,003202	0,318563	-4,965	5,25	519,092483484	11,256025
232,983566	-0,003239	-0,0032	0,319187	-4,985	5,26	522,1739690211	11,323225
232,983566	-0,003236	-0,003203	0,319187	-5,00353	5,27	523,7257490182	11,390625
233,895432	-0,003236	-0,003203	0,320437	-5,00353	5,28	528,3641954253	11,458225
233,895432	-0,003237	-0,003203	0,320437	-5,023235	5,29	529,9250940824	11,526025
234,807312	-0,003237	-0,0032	0,321686	-5,023235	5,3	534,5909441395	11,594025
234,807312	-0,003237	-0,003202	0,321686	-5,042353	5,31	536,1609615965	11,662225
234,807312	-0,003238	-0,003201	0,321686	-5,042353	5,32	537,7309790536	11,730625
236,17511	-0,003236	-0,003203	0,32356	-5,061176	5,33	543,9993826407	11,799225
236,17511	-0,003235	-0,003203	0,32356	-5,061176	5,34	545,5830780778	11,868025
237,08699	-0,003238	-0,003202	0,324809	-5,080294	5,35	550,3173189149	11,937025
237,08699	-0,003236	-0,003203	0,324809	-5,080294	5,36	551,910133152	12,006225
237,08699	-0,003236	-0,0032	0,324809	-5,099412	5,37	553,5029473891	12,075625
237,08699	-0,003237	-0,003203	0,324809	-5,099412	5,38	555,0957616262	12,145225
237,542923	-0,003237	-0,0032	0,325434	-5,118235	5,39	558,2820616983	12,215025
237,542923	-0,003237	-0,003202	0,325434	-5,118235	5,4	559,8794352654	12,285025
237,998856	-0,003236	-0,003203	0,326058	-5,137353	5,41	563,0794133275	12,355225
237,998856	-0,003236	-0,003202	0,326058	-5,137353	5,42	564,6813462245	12,425625
237,542923	-0,003237	-0,003203	0,325434	-5,156765	5,43	564,6715559666	12,496225
237,542923	-0,003233	-0,003203	0,325434	-5,156765	5,44	566,2689295337	12,567025
238,454803	-0,003238	-0,003201	0,326683	-5,176764	5,45	571,1080365008	12,638025
238,454803	-0,003237	-0,003202	0,326683	-5,176764	5,46	572,7145288679	12,709225
238,910736	-0,003236	-0,003202	0,327308	-5,196471	5,47	575,95098171	12,780625
238,910736	-0,003237	-0,003203	0,327308	-5,196471	5,48	577,5620334071	12,852225
240,278549	-0,003238	-0,003201	0,329182	-5,216765	5,49	584,0903728392	12,924025
240,278549	-0,003236	-0,003202	0,329182	-5,216765	5,5	585,7151026663	12,996025
241,190414	-0,003236	-0,003202	0,330431	-5,234706	5,51	590,6362244684	13,068225
241,190414	-0,003236	-0,003203	0,330431	-5,253235	5,52	592,2700729455	13,140625
241,190414	-0,003237	-0,003204	0,330431	-5,253235	5,53	593,9039214225	13,213225
241,190414	-0,003236	-0,003201	0,330431	-5,272353	5,54	595,5377698996	13,286025
240,734482	-0,003237	-0,003202	0,329806	-5,272353	5,55	595,5051869167	13,359025
242,102295	-0,003237	-0,003202	0,33168	-5,291471	5,56	602,1475107188	13,432225
242,102295	-0,003236	-0,003201	0,33168	-5,291471	5,57	603,7904780059	13,505625
241,646347	-0,003239	-0,003202	0,331055	-5,310883	5,58	603,753276913	13,579225
241,646347	-0,003238	-0,003202	0,331055	-5,310883	5,59	605,3916847201	13,653025
241,646347	-0,003238	-0,003202	0,331055	-5,330294	5,6	607,0300925272	13,727025
241,646347	-0,003235	-0,003202	0,331055	-5,330294	5,61	608,6685003343	13,801225
242,558228	-0,003236	-0,003204	0,332305	-5,348824	5,62	613,7036648664	13,875625
242,558228	-0,003237	-0,003203	0,332305	-5,348824	5,63	615,3511914835	13,950225
243,01416	-0,003238	-0,0032	0,332929	-5,368529	5,64	618,7061834405	14,025025
243,01416	-0,003236	-0,003201	0,332929	-5,368529	5,65	620,3582693776	14,100025
243,01416	-0,003238	-0,003201	0,332929	-5,387647	5,66	622,0103553147	14,175225
243,01416	-0,003238	-0,003203	0,332929	-5,387647	5,67	623,6624412518	14,250625
244,381973	-0,003236	-0,003202	0,334803	-5,406765	5,68	630,4916993939	14,326225
244,381973	-0,003237	-0,003203	0,334803	-5,406765	5,69	632,157463461	14,402025
243,926041	-0,003237	-0,003202	0,334179	-5,426764	5,7	632,0884062681	14,478025
243,926041	-0,003236	-0,003202	0,334179	-5,426764	5,71	633,7496110152	14,554225
244,837906	-0,003235	-0,003204	0,335428	-5,446764	5,72	638,8986993873	14,630625
244,837906	-0,003238	-0,003201	0,335428	-5,446764	5,73	640,5690227844	14,707225
245,749786	-0,003238	-0,003202	0,336677	-5,465882	5,74	645,7455247815	14,784025
245,749786	-0,003236	-0,003203	0,336677	-5,465882	5,75	647,4249669785	14,861025
245,749786	-0,003236	-0,003203	0,336677	-5,486176	5,76	649,1044091756	14,938225
245,749786	-0,003237	-0,003201	0,336677	-5,486176	5,77	650,7838513727	15,015625
246,205719	-0,003237	-0,003201	0,337302	-5,504412	5,78	654,2345932748	15,093225
246,205719	-0,003236	-0,003203	0,337302	-5,523235	5,79	655,9185948019	15,171025
246,205719	-0,003236	-0,003203	0,337302	-5,523235	5,8	657,602596329	15,249025
246,205719	-0,003236	-0,003203	0,337302	-5,542647	5,81	659,2865978561	15,327225
246,661652	-0,003236	-0,003202	0,337926	-5,542647	5,82	662,7601364082	15,405625
246,661652	-0,003236	-0,003203	0,337926	-5,561765	5,83	664,4486972653	15,484225
246,661652	-0,003238	-0,003201	0,337926	-5,561765	5,84	666,1372581224	15,563025
247,117599	-0,003236	-0,003203	0,338551	-5,580588	5,85	669,6290893645	15,642025
247,117599	-0,003236	-0,003203	0,338551	-5,580588	5,86	671,3222096915	15,721225
247,117599	-0,003236	-0,003203	0,338551	-5,599706	5,87	673,0153300186	15,800625
247,117599	-0,003237	-0,003202	0,338551	-5,599706	5,88	674,7084503457	15,880225
249,397278	-0,003237	-0,003203	0,341674	-5,618824	5,89	685,5088882778	15,960025
249,397278	-0,003235	-0,003203	0,341674	-5,618824	5,9	687,2248053949	16,040025
248,941345	-0,003235	-0,003203	0,34105	-5,637941	5,91	687,110151517	16,120225
248,941345	-0,003236	-0,003203	0,34105	-5,637941	5,92	688,8215093041	16,200625
249,397278	-0,003236	-0,003203	0,341674	-5,657059	5,93	692,3725567462	16,281225
249,397278	-0,003237	-0,003202	0,341674	-5,657059	5,94	694,0884738633	16,362025
250,309143	-0,003239	-0,003201	0,342924	-5,676764	5,95	699,5020035554	16,443025
250,309143	-0,003237	-0,003203	0,342924	-5,676764	5,96	701,2270393225	16,524225
249,85321	-0,003237	-0,003203	0,342299	-5,696764	5,97	701,0941481145	16,605625
249,85321	-0,003238	-0,003202	0,342299	-5,696764	5,98	702,8146245516	16,687225
250,765091	-0,003235	-0,003205	0,343548	-5,715588	5,99	708,2692536837	16,769025
250,765091	-0,003235	-0,003201	0,343548	-5,715588	6	709,9988489308	16,851025
251,676956	-0,003237	-0,003204	0,344797	-5,735882	6,01	715,4807686529	16,933225
251,676956	-0,003237	-0,003203	0,344797	-5,735882	6,02	717,21948255	17,015625
251,221024	-0,003238	-0,003202	0,344173	-5,754412	6,03	717,0729176271	17,098225
251,221024	-0,003237	-0,003204	0,344173	-5,772941	6,04	718,8070722042	17,181025
251,221024	-0,003236	-0,003203	0,344173	-5,772941	6,05	720,5412267813	17,264025
251,221024	-0,003237	-0,003201	0,344173	-5,792353	6,06	722,2753813584	17,347225
250,765091	-0,003236	-0,003202	0,343548	-5,792353	6,07	722,1060156605	17,430625
251,676956	-0,003235	-0,003201	0,344797	-5,811765	6,08	727,6517659325	17,514225
251,676956	-0,003236	-0,003202	0,344797	-5,811765	6,09	729,3904798296	17,598025
252,588837	-0,003237	-0,003203	0,346047	-5,830588	6,1	734,9636533317	17,682025
252,588837	-0,003235	-0,003201	0,346047	-5,830588	6,11	736,7114860388	17,766225
252,588837	-0,003236	-0,003203	0,346047	-5,85	6,12	738,4593187459	17,850625
252,588837	-0,003237	-0,003201	0,346047	-5,85	6,13	740,207151453	17,935225
254,412582	-0,003236	-0,003203	0,348545	-5,869412	6,14	749,6967816851	18,020025
254,412582	-0,003237	-0,003202	0,348545	-5,869412	6,15	751,4628518422	18,105025
253,044769	-0,003237	-0,003203	0,346671	-5,888235	6,16	747,3951995543	18,190225
253,044769	-0,003237	-0,003202	0,346671	-5,888235	6,17	749,1475915814	18,275625
254,412582	-0,003237	-0,003201	0,348545	-5,907353	6,18	756,7610623135	18,361225
254,412582	-0,003237	-0,003201	0,348545	-5,907353	6,19	758,5271324705	18,447025
253,500702	-0,003236	-0,003201	0,347296	-5,926471	6,2	756,3675592276	18,533025
253,500702	-0,003236	-0,003201	0,347296	-5,926471	6,21	758,1245105847	18,619225
254,412582	-0,003236	-0,003201	0,348545	-5,945588	6,22	763,8253429418	18,705625
254,412582	-0,003237	-0,003198	0,348545	-5,945588	6,23	765,5914130989	18,792225
255,78038	-0,003236	-0,003202	0,350419	-5,965882	6,24	773,300565566	18,879025
255,78038	-0,003237	-0,003202	0,350419	-5,965882	6,25	775,0803137031	18,966025
256,236328	-0,003237	-0,003201	0,351044	-5,984412	6,26	778,8502748602	19,053225
256,236328	-0,003236	-0,003202	0,351044	-5,984412	6,27	780,6345824773	19,140625
255,324448	-0,003236	-0,003203	0,349795	-6,004412	6,28	778,4202962944	19,228225
255,324448	-0,003236	-0,003201	0,349795	-6,004412	6,29	780,1954851115	19,316025
255,78038	-0,003237	-0,003202	0,350419	-6,023235	6,3	783,9790543885	19,404025
255,78038	-0,003237	-0,003202	0,350419	-6,042353	6,31	785,7588025256	19,492225
256,692261	-0,003236	-0,003201	0,351668	-6,042353	6,32	791,5736240877	19,580625
256,236328	-0,003238	-0,003201	0,351044	-6,061176	6,33	791,3404281798	19,669225
256,236328	-0,003236	-0,003201	0,351044	-6,061176	6,34	793,1247357969	19,758025
255,324448	-0,003236	-0,003203	0,349795	-6,080588	6,35	790,846618014	19,847025
255,324448	-0,003237	-0,003202	0,349795	-6,080588	6,36	792,6218068311	19,936225
257,604126	-0,003237	-0,003202	0,352918	-6,099412	6,37	804,5985546982	20,025625
257,604126	-0,003233	-0,003204	0,352918	-6,099412	6,38	806,3965402953	20,115225
256,692261	-0,003238	-0,003202	0,351668	-6,118529	6,39	804,0956927174	20,205025
256,692261	-0,003236	-0,003204	0,351668	-6,118529	6,4	805,8845596645	20,295025
256,692261	-0,003238	-0,003203	0,351668	-6,137941	6,41	807,6734266115	20,385225
256,692261	-0,003238	-0,003201	0,351668	-6,137941	6,42	809,4622935586	20,475625
257,148193	-0,003237	-0,003203	0,352293	-6,157059	6,43	813,3188121257	20,566225
257,148193	-0,003236	-0,003201	0,352293	-6,157059	6,44	815,1122383928	20,657025
256,692261	-0,003235	-0,003202	0,351668	-6,175882	6,45	814,8288943999	20,748025
256,692261	-0,003237	-0,003201	0,351668	-6,175882	6,46	816,617761347	20,839225
258,515991	-0,003236	-0,0032	0,354167	-6,195588	6,47	826,7501930441	20,930625
258,515991	-0,003236	-0,003203	0,354167	-6,195588	6,48	828,5572972912	21,022225
258,060059	-0,003235	-0,003202	0,353542	-6,214412	6,49	828,2693939983	21,114025
258,060059	-0,003237	-0,003202	0,353542	-6,214412	6,5	830,0719389254	21,206025
258,515991	-0,003237	-0,003202	0,354167	-6,234118	6,51	833,9786100325	21,298225
258,515991	-0,003238	-0,003203	0,354167	-6,252647	6,52	835,7857142795	21,390625
258,971954	-0,003236	-0,003204	0,354792	-6,252647	6,53	839,7062070316	21,483225
258,971954	-0,003236	-0,003202	0,354792	-6,271765	6,54	841,5178709087	21,576025
259,427887	-0,003236	-0,003202	0,355416	-6,271765	6,55	845,4519029008	21,669025
260,339752	-0,003236	-0,003201	0,356665	-6,290883	6,56	851,5219763329	21,762225
260,339752	-0,003238	-0,003201	0,356665	-6,290883	6,57	853,34731819	21,855625
260,339752	-0,003236	-0,003202	0,356665	-6,310294	6,58	855,1726600471	21,949225
260,339752	-0,003238	-0,003202	0,356665	-6,310294	6,59	856,9980019042	22,043025
259,88382	-0,003235	-0,003203	0,356041	-6,329706	6,6	856,6781837013	22,137025
259,88382	-0,003238	-0,003202	0,356041	-6,329706	6,61	858,4989662384	22,231225
260,339752	-0,003233	-0,003204	0,356665	-6,349118	6,62	862,4740274755	22,325625
260,339752	-0,003237	-0,003203	0,356665	-6,349118	6,63	864,2993693325	22,420225
259,88382	-0,003236	-0,003202	0,356041	-6,367941	6,64	863,9613138496	22,515025
259,88382	-0,003238	-0,003203	0,356041	-6,367941	6,65	865,7820963867	22,610025
260,795685	-0,003237	-0,003202	0,35729	-6,387353	6,66	871,9479156488	22,705225
260,795685	-0,003237	-0,003204	0,35729	-6,387353	6,67	873,7778168359	22,800625
260,795685	-0,003237	-0,003201	0,35729	-6,405882	6,68	875,607718023	22,896225
260,795685	-0,003236	-0,003203	0,35729	-6,405882	6,69	877,4376192101	22,992025
260,795685	-0,003238	-0,003203	0,35729	-6,426177	6,7	879,2675203972	23,088025
260,795685	-0,003238	-0,003203	0,35729	-6,426177	6,71	881,0974215843	23,184225
261,70755	-0,003236	-0,003203	0,358539	-6,445588	6,72	887,3270713964	23,280625
261,70755	-0,003237	-0,003203	0,358539	-6,445588	6,73	889,1660912335	23,377225
262,619446	-0,003236	-0,003202	0,359789	-6,465294	6,74	895,4232471905	23,474025
262,619446	-0,003237	-0,003205	0,359789	-6,465294	6,75	897,2713859876	23,571025
262,619446	-0,003237	-0,003203	0,359789	-6,485588	6,76	899,1195247847	23,668225
262,619446	-0,003237	-0,003203	0,359789	-6,485588	6,77	900,9676635818	23,765625
262,163483	-0,003235	-0,003202	0,359164	-6,505294	6,78	900,5884231239	23,863225
262,163483	-0,003238	-0,003204	0,359164	-6,505294	6,79	902,432002291	23,961025
262,163483	-0,003235	-0,003202	0,359164	-6,525294	6,8	904,2755814581	24,059025
262,163483	-0,003238	-0,003204	0,359164	-6,525294	6,81	906,1191606252	24,157225
263,075378	-0,003237	-0,003202	0,360413	-6,545588	6,82	912,4538226673	24,255625
263,075378	-0,003235	-0,003203	0,360413	-6,545588	6,83	914,3065207844	24,354225
262,619446	-0,00324	-0,003201	0,359789	-6,565294	6,84	913,9046351615	24,453025
262,619446	-0,003237	-0,003201	0,359789	-6,565294	6,85	915,7527739585	24,552025
262,619446	-0,003235	-0,003204	0,359789	-6,584117	6,86	917,6009127556	24,651225
262,619446	-0,003236	-0,003202	0,359789	-6,602647	6,87	919,4490515527	24,750625
263,075378	-0,003238	-0,003203	0,360413	-6,602647	6,88	923,5700113698	24,850225
263,075378	-0,003236	-0,003203	0,360413	-6,621765	6,89	925,4227094869	24,950025
263,987244	-0,003238	-0,003203	0,361663	-6,621765	6,9	931,839296934	25,050025
263,987244	-0,003236	-0,003204	0,361663	-6,641177	6,91	933,7011137111	25,150225
263,531311	-0,003236	-0,003204	0,361038	-6,641177	6,92	933,2718671632	25,250625
263,531311	-0,003238	-0,003204	0,361038	-6,66	6,93	935,1291246103	25,351225
263,531311	-0,003236	-0,003203	0,361038	-6,66	6,94	936,9863820574	25,452025
263,075378	-0,003237	-0,003202	0,360413	-6,679412	6,95	936,5388981895	25,553025
263,075378	-0,003238	-0,003204	0,360413	-6,679412	6,96	938,3915963065	25,654225
263,987244	-0,003237	-0,003203	0,361663	-6,698236	6,97	944,8720143736	25,755625
263,987244	-0,003236	-0,003201	0,361663	-6,698236	6,98	946,7338311507	25,857225
265,355042	-0,003238	-0,003204	0,363536	-6,717353	6,99	955,5645787378	25,959025
265,355042	-0,003238	-0,003202	0,363536	-6,717353	7	957,4400734949	26,061025
264,443176	-0,003238	-0,003203	0,362287	-6,736471	7,01	954,651373662	26,163225
264,443176	-0,003238	-0,003203	0,362287	-6,736471	7,02	956,5177497591	26,265625
264,899109	-0,003235	-0,003203	0,362912	-6,755882	7,03	960,7253418112	26,368225
264,899109	-0,003236	-0,003203	0,362912	-6,755882	7,04	962,5962772383	26,471025
265,355042	-0,003238	-0,0032	0,363536	-6,775	7,05	966,8175472804	26,574025
265,355042	-0,003236	-0,003202	0,363536	-6,775	7,06	968,6930420375	26,677225
265,355042	-0,003237	-0,003203	0,363536	-6,794706	7,07	970,5685367945	26,780625
265,355042	-0,003236	-0,003198	0,363536	-6,794706	7,08	972,4440315516	26,884225
264,899109	-0,003239	-0,003205	0,362912	-6,813824	7,09	971,9509543737	26,988025
264,899109	-0,003237	-0,003203	0,362912	-6,813824	7,1	973,8218898008	27,092025
265,355042	-0,003235	-0,003205	0,363536	-6,833235	7,11	978,0705158229	27,196225
265,355042	-0,003235	-0,003202	0,363536	-6,852353	7,12	979,94601058	27,300625
265,810974	-0,003236	-0,003204	0,364161	-6,852353	7,13	984,2083093571	27,405225
265,810974	-0,003235	-0,003202	0,364161	-6,871765	7,14	986,0883634342	27,510025
266,72287	-0,003239	-0,003202	0,36541	-6,871765	7,15	992,7604309913	27,615025
266,72287	-0,003235	-0,003204	0,36541	-6,890588	7,16	994,6496040284	27,720225
265,810974	-0,003237	-0,003203	0,364161	-6,890588	7,17	991,7285256655	27,825625
265,810974	-0,003237	-0,003202	0,364161	-6,91	7,18	993,6085797425	27,931225
265,810974	-0,003238	-0,003204	0,364161	-6,91	7,19	995,4886338196	28,037025
266,72287	-0,003237	-0,003201	0,36541	-6,929118	7,2	1002,2062961767	28,143025
266,72287	-0,003237	-0,003202	0,36541	-6,929118	7,21	1004,0954692138	28,249225
265,810974	-0,003236	-0,003202	0,364161	-6,947941	7,22	1001,1287960509	28,355625
265,810974	-0,003237	-0,003202	0,364161	-6,947941	7,23	1003,008850128	28,462225
266,72287	-0,003233	-0,003202	0,36541	-6,967059	7,24	1009,7629883251	28,569025
266,72287	-0,003239	-0,003205	0,36541	-6,967059	7,25	1011,6521613622	28,676025
266,72287	-0,003236	-0,003204	0,36541	-6,986176	7,26	1013,5413343993	28,783225
266,72287	-0,003238	-0,003203	0,36541	-6,986176	7,27	1015,4305074364	28,890625
267,178802	-0,003235	-0,003202	0,366035	-7,005294	7,28	1019,7748742935	28,998225
267,178802	-0,003235	-0,003202	0,366035	-7,005294	7,29	1021,6686066506	29,106025
267,178802	-0,003237	-0,003203	0,366035	-7,025	7,3	1023,5623390076	29,214025
267,178802	-0,003237	-0,003203	0,366035	-7,025	7,31	1025,4560713647	29,322225
267,178802	-0,003237	-0,003204	0,366035	-7,044706	7,32	1027,3498037218	29,430625
267,178802	-0,003237	-0,003203	0,366035	-7,044706	7,33	1029,2435360789	29,539225
267,634735	-0,003235	-0,003203	0,36666	-7,065	7,34	1033,619823621	29,648025
267,634735	-0,003236	-0,003201	0,36666	-7,065	7,35	1035,5181153081	29,757025
268,5466	-0,003236	-0,003204	0,367909	-7,083235	7,36	1042,3997492202	29,866225
268,5466	-0,003236	-0,003205	0,367909	-7,102059	7,37	1044,3071595573	29,975625
268,090668	-0,003239	-0,003202	0,367284	-7,102059	7,38	1043,7137828744	30,085225
268,090668	-0,003239	-0,003203	0,367284	-7,12147	7,39	1045,6166338915	30,195025
267,634735	-0,003238	-0,003202	0,36666	-7,12147	7,4	1045,0095737436	30,305025
268,5466	-0,003237	-0,003202	0,367909	-7,140882	7,41	1051,9368009056	30,415225
268,5466	-0,003237	-0,003203	0,367909	-7,140882	7,42	1053,8442112427	30,525625
268,5466	-0,003237	-0,003204	0,367909	-7,159706	7,43	1055,7516215798	30,636225
268,5466	-0,003237	-0,003202	0,367909	-7,159706	7,44	1057,6590319169	30,747025
269,002533	-0,003239	-0,003202	0,368533	-7,179118	7,45	1062,099150069	30,858025
269,002533	-0,003237	-0,003203	0,368533	-7,179118	7,46	1064,0111197361	30,969225
269,458496	-0,003237	-0,003201	0,369158	-7,198236	7,47	1068,4650831282	31,080625
269,458496	-0,003238	-0,003202	0,369158	-7,198236	7,48	1070,3816124253	31,192225
269,002533	-0,003235	-0,003202	0,368533	-7,217059	7,49	1069,7470287374	31,304025
269,002533	-0,003236	-0,003201	0,368533	-7,217059	7,5	1071,6589984045	31,416025
269,458496	-0,003236	-0,003201	0,369158	-7,236765	7,51	1076,1312003166	31,528225
269,458496	-0,003236	-0,003201	0,369158	-7,236765	7,52	1078,0477296136	31,640625
269,914429	-0,003236	-0,003201	0,369783	-7,255588	7,53	1082,5334413657	31,753225
269,914429	-0,003236	-0,003201	0,369783	-7,255588	7,54	1084,4545299928	31,866025
269,002533	-0,003236	-0,003201	0,368533	-7,274706	7,55	1081,2188467399	31,979025
269,002533	-0,003237	-0,003203	0,368533	-7,274706	7,56	1083,130816407	32,092225
269,458496	-0,003237	-0,003203	0,369158	-7,294412	7,57	1087,6303760991	32,205625
269,458496	-0,003236	-0,003204	0,369158	-7,294412	7,58	1089,5469053962	32,319225
269,002533	-0,003236	-0,003204	0,368533	-7,313824	7,59	1088,8667254083	32,433025
269,002533	-0,003238	-0,003205	0,368533	-7,313824	7,6	1090,7786950754	32,547025
269,458496	-0,003238	-0,003205	0,369158	-7,333529	7,61	1095,2964932875	32,661225
269,458496	-0,003238	-0,003203	0,369158	-7,352647	7,62	1097,2130225846	32,775625
269,914429	-0,003238	-0,003203	0,369783	-7,352647	7,63	1101,7443276366	32,890225
269,914429	-0,003237	-0,003204	0,369783	-7,371176	7,64	1103,6654162637	33,005025
269,914429	-0,003236	-0,003202	0,369783	-7,371176	7,65	1105,5865048908	33,120025
269,458496	-0,003237	-0,003202	0,369158	-7,390588	7,66	1104,8791397729	33,235225
269,458496	-0,003237	-0,003203	0,369158	-7,390588	7,67	1106,79566907	33,350625
270,826294	-0,003237	-0,003202	0,371032	-7,409706	7,68	1116,6249097971	33,466225
270,826294	-0,003237	-0,003202	0,371032	-7,409706	7,69	1118,5551170742	33,582025
269,914429	-0,003237	-0,003202	0,369783	-7,428529	7,7	1115,1919480263	33,698025
269,914429	-0,003237	-0,003202	0,369783	-7,428529	7,71	1117,1130366534	33,814225
271,282227	-0,003238	-0,003204	0,371657	-7,447647	7,72	1127,0015486305	33,930625
271,282227	-0,003236	-0,003204	0,371657	-7,447647	7,73	1128,9363152376	34,047225
270,826294	-0,003236	-0,003204	0,371032	-7,467059	7,74	1128,2061534596	34,164025
270,826294	-0,003236	-0,003202	0,371032	-7,467059	7,75	1130,1363607367	34,281025
271,282227	-0,003237	-0,003204	0,371657	-7,486176	7,76	1134,7406150588	34,398225
271,282227	-0,003235	-0,003203	0,371657	-7,486176	7,77	1136,6753816659	34,515625
271,738159	-0,003239	-0,003204	0,372281	-7,505588	7,78	1141,293308093	34,633225
271,738159	-0,003237	-0,003204	0,372281	-7,505588	7,79	1143,2326340201	34,751025
272,194092	-0,003237	-0,003204	0,372906	-7,525	7,8	1147,8642443122	34,869025
272,194092	-0,003236	-0,003201	0,372906	-7,525	7,81	1149,8081295693	34,987225
271,282227	-0,003235	-0,003202	0,371657	-7,545	7,82	1146,3492147014	35,105625
271,282227	-0,003238	-0,003202	0,371657	-7,545	7,83	1148,2839813085	35,224225
272,650024	-0,003237	-0,003203	0,373531	-7,565294	7,84	1158,3503010806	35,343025
272,650024	-0,003238	-0,003202	0,373531	-7,565294	7,85	1160,2987456576	35,462025
272,194092	-0,003237	-0,003202	0,372906	-7,584706	7,86	1159,5275558547	35,581225
272,194092	-0,003238	-0,003202	0,372906	-7,584706	7,87	1161,4714411118	35,700625
271,738159	-0,003238	-0,003202	0,372281	-7,605	7,88	1160,6865673639	35,820225
271,738159	-0,003236	-0,003203	0,372281	-7,622353	7,89	1162,625893291	35,940025
271,738159	-0,003236	-0,003203	0,372281	-7,622353	7,9	1164,5652192181	36,060025
271,738159	-0,003236	-0,003202	0,372281	-7,64147	7,91	1166,5045451452	36,180225
272,194092	-0,003236	-0,003205	0,372906	-7,64147	7,92	1171,1908673973	36,300625
272,194092	-0,003236	-0,003205	0,372906	-7,661177	7,93	1173,1347526544	36,421225
272,650024	-0,003235	-0,003201	0,373531	-7,661177	7,94	1177,8347468515	36,542025
272,194092	-0,003237	-0,0032	0,372906	-7,680294	7,95	1177,0225231686	36,663025
272,194092	-0,003237	-0,003202	0,372906	-7,680294	7,96	1178,9664084256	36,784225
273,105988	-0,003236	-0,003202	0,374155	-7,699118	7,97	1186,4500618827	36,905625
273,105988	-0,003237	-0,003202	0,374155	-7,699118	7,98	1188,4030660998	37,027225
273,56192	-0,003235	-0,003203	0,37478	-7,718529	7,99	1193,1349758569	37,149025
273,56192	-0,003237	-0,003201	0,37478	-7,718529	8	1195,092539394	37,271025
272,650024	-0,003237	-0,003201	0,373531	-7,737353	8,01	1191,4738588911	37,393225
272,650024	-0,003236	-0,003202	0,373531	-7,737353	8,02	1193,4223034682	37,515625
271,738159	-0,003236	-0,003202	0,372281	-7,756176	8,03	1189,7764562703	37,638225
271,738159	-0,003236	-0,003204	0,372281	-7,756176	8,04	1191,7157821974	37,761025
273,105988	-0,003238	-0,003201	0,374155	-7,775	8,05	1202,0740956195	37,884025
273,105988	-0,003236	-0,003202	0,374155	-7,775	8,06	1204,0270998366	38,007225
273,56192	-0,003236	-0,003202	0,37478	-7,794412	8,07	1208,7954841536	38,130625
273,56192	-0,003237	-0,003202	0,37478	-7,794412	8,08	1210,7530476907	38,254225
273,105988	-0,003237	-0,003202	0,374155	-7,814706	8,09	1209,8861124878	38,378025
273,105988	-0,003237	-0,003202	0,374155	-7,814706	8,1	1211,8391167049	38,502025
273,105988	-0,003237	-0,003204	0,374155	-7,834706	8,11	1213,792120922	38,626225
273,105988	-0,003235	-0,003202	0,374155	-7,834706	8,12	1215,7451251391	38,750625
274,017853	-0,003237	-0,003204	0,375404	-7,854706	8,13	1223,3836076312	38,875225
274,017853	-0,003235	-0,003202	0,375404	-7,854706	8,14	1225,3457304983	39,000025
274,017853	-0,00324	-0,003205	0,375404	-7,874706	8,15	1227,3078533654	39,125025
274,017853	-0,003236	-0,003203	0,375404	-7,874706	8,16	1229,2699762325	39,250225
273,56192	-0,003238	-0,003203	0,37478	-7,893235	8,17	1228,3711195246	39,375625
273,56192	-0,003238	-0,003204	0,37478	-7,912353	8,18	1230,3286830616	39,501225
273,56192	-0,003236	-0,003204	0,37478	-7,912353	8,19	1232,2862465987	39,627025
273,56192	-0,003236	-0,003202	0,37478	-7,930882	8,2	1234,2438101358	39,753025
274,473785	-0,003236	-0,003202	0,376029	-7,930882	8,21	1241,9598011479	39,879225
274,473785	-0,003237	-0,0032	0,376029	-7,950294	8,22	1243,926483335	40,005625
274,473785	-0,003237	-0,003201	0,376029	-7,950294	8,23	1245,8931655221	40,132225
274,929718	-0,003236	-0,003203	0,376654	-7,969706	8,24	1250,7527425942	40,259025
274,929718	-0,003238	-0,003203	0,376654	-7,969706	8,25	1252,7239841113	40,386025
274,473785	-0,003238	-0,003203	0,376029	-7,988529	8,26	1251,7932120834	40,513225
274,473785	-0,003237	-0,003203	0,376029	-7,988529	8,27	1253,7598942705	40,640625
274,473785	-0,003237	-0,003203	0,376029	-8,007941	8,28	1255,7265764576	40,768225
274,473785	-0,003238	-0,003204	0,376029	-8,007941	8,29	1257,6932586446	40,896025
274,473785	-0,003238	-0,003204	0,376029	-8,027059	8,3	1259,6599408317	41,024025
274,473785	-0,003236	-0,003203	0,376029	-8,027059	8,31	1261,6266230188	41,152225
275,385651	-0,003239	-0,003202	0,377278	-8,045882	8,32	1269,4520442559	41,280625
275,385651	-0,003237	-0,003203	0,377278	-8,045882	8,33	1271,427845103	41,409225
275,385651	-0,003237	-0,003203	0,377278	-8,065294	8,34	1273,4036459501	41,538025
275,385651	-0,003238	-0,003201	0,377278	-8,065294	8,35	1275,3794467972	41,667025
274,929718	-0,003238	-0,003201	0,376654	-8,085	8,36	1274,4076407993	41,796225
274,929718	-0,003236	-0,0032	0,376654	-8,085	8,37	1276,3788823164	41,925625
275,385651	-0,003236	-0,0032	0,377278	-8,104706	8,38	1281,3068493385	42,055225
275,385651	-0,003237	-0,003202	0,377278	-8,104706	8,39	1283,2826501856	42,185025
274,929718	-0,003237	-0,003202	0,376654	-8,124118	8,4	1282,2926068676	42,315025
274,929718	-0,003233	-0,003201	0,376654	-8,124118	8,41	1284,2638483847	42,445225
274,929718	-0,003233	-0,003201	0,376654	-8,144412	8,42	1286,2350899018	42,575625
274,929718	-0,003236	-0,003201	0,376654	-8,144412	8,43	1288,2063314189	42,706225
276,297516	-0,003236	-0,003201	0,378528	-8,164412	8,44	1299,129810846	42,837025
276,297516	-0,003238	-0,003202	0,378528	-8,164412	8,45	1301,1147303431	42,968025
275,841583	-0,003238	-0,003202	0,377903	-8,184706	8,46	1300,1064496952	43,099225
275,841583	-0,003236	-0,003203	0,377903	-8,184706	8,47	1302,0868098623	43,230625
275,841583	-0,003236	-0,003203	0,377903	-8,204706	8,48	1304,0671700294	43,362225
275,841583	-0,003238	-0,003203	0,377903	-8,204706	8,49	1306,0475301965	43,494025
276,297516	-0,003238	-0,003201	0,378528	-8,224412	8,5	1311,0393278286	43,626025
276,297516	-0,003236	-0,003202	0,378528	-8,224412	8,51	1313,0242473256	43,758225
276,297516	-0,003236	-0,003202	0,378528	-8,244118	8,52	1315,0091668227	43,890625
276,297516	-0,003235	-0,003201	0,378528	-8,244118	8,53	1316,9940863198	44,023225
275,841583	-0,003236	-0,0032	0,377903	-8,264117	8,54	1315,9493310319	44,156025
275,841583	-0,003237	-0,003203	0,377903	-8,264117	8,55	1317,929691199	44,289025
274,929718	-0,003237	-0,003203	0,376654	-8,282941	8,56	1313,8324711411	44,422225
274,929718	-0,003238	-0,003202	0,376654	-8,301176	8,57	1315,8037126582	44,555625
276,753479	-0,003238	-0,003202	0,379152	-8,301176	8,58	1329,9667964603	44,689225
276,753479	-0,003238	-0,003203	0,379152	-8,320588	8,59	1331,9562755874	44,823025
276,753479	-0,003237	-0,003203	0,379152	-8,320588	8,6	1333,9457547145	44,957025
275,841583	-0,003235	-0,003203	0,377903	-8,34	8,61	1329,8118522016	45,091225
275,841583	-0,003235	-0,003201	0,377903	-8,34	8,62	1331,7922123686	45,225625
276,753479	-0,003235	-0,003203	0,379152	-8,359118	8,63	1339,9141920957	45,360225
276,753479	-0,003239	-0,003203	0,379152	-8,359118	8,64	1341,9036712228	45,495025
276,753479	-0,003239	-0,003203	0,379152	-8,37853	8,65	1343,8931503499	45,630025
276,753479	-0,003238	-0,003201	0,379152	-8,37853	8,66	1345,882629477	45,765225
277,665344	-0,003238	-0,003201	0,380402	-8,397058	8,67	1354,0499939791	45,900625
277,665344	-0,003236	-0,003201	0,380402	-8,397058	8,68	1356,0485917562	46,036225
276,297516	-0,003236	-0,003203	0,378528	-8,416471	8,69	1348,7527982733	46,172025
276,297516	-0,003237	-0,003201	0,378528	-8,416471	8,7	1350,7377177704	46,308025
276,753479	-0,003237	-0,003201	0,379152	-8,435588	8,71	1355,8300251125	46,444225
276,753479	-0,003237	-0,003204	0,379152	-8,435588	8,72	1357,8195042396	46,580625
277,209412	-0,003237	-0,003204	0,379777	-8,454706	8,73	1362,9252854216	46,717225
277,209412	-0,003236	-0,003202	0,379777	-8,454706	8,74	1364,9193238787	46,854025
276,753479	-0,003236	-0,003203	0,379152	-8,473824	8,75	1363,7879416208	46,991025
276,753479	-0,003237	-0,003202	0,379152	-8,473824	8,76	1365,7774207479	47,128225
277,209412	-0,003235	-0,003202	0,379777	-8,494118	8,77	1370,90143925	47,265625
277,209412	-0,003236	-0,003203	0,379777	-8,494118	8,78	1372,8954777071	47,403225
278,121277	-0,003237	-0,003203	0,381026	-8,514412	8,79	1381,1768253392	47,541025
278,121277	-0,003238	-0,003201	0,381026	-8,514412	8,8	1383,1799824463	47,679025
277,665344	-0,003238	-0,003201	0,380402	-8,534118	8,81	1382,0303628584	47,817225
277,665344	-0,003237	-0,0032	0,380402	-8,534118	8,82	1384,0289606355	47,955625
277,665344	-0,003238	-0,003202	0,380402	-8,554117	8,83	1386,0275584126	48,094225
277,665344	-0,003235	-0,003201	0,380402	-8,554117	8,84	1388,0261561896	48,233025
277,665344	-0,003235	-0,003202	0,380402	-8,572059	8,85	1390,0247539667	48,372025
277,665344	-0,003236	-0,003203	0,380402	-8,591471	8,86	1392,0233517438	48,511225
276,753479	-0,003236	-0,0032	0,379152	-8,591471	8,87	1387,6616911459	48,650625
276,753479	-0,003235	-0,003202	0,379152	-8,610588	8,88	1389,651170273	48,790225
277,665344	-0,003235	-0,003202	0,380402	-8,610588	8,89	1398,0191450751	48,930025
277,665344	-0,003238	-0,003203	0,380402	-8,629705	8,9	1400,0177428522	49,070025
277,665344	-0,003236	-0,003201	0,380402	-8,629705	8,91	1402,0163406293	49,210225
277,209412	-0,003235	-0,003202	0,379777	-8,648824	8,92	1400,8120161064	49,350625
277,209412	-0,003235	-0,003202	0,379777	-8,648824	8,93	1402,8060545635	49,491225
277,665344	-0,003236	-0,003201	0,380402	-8,667647	8,94	1408,0121339606	49,632025
277,665344	-0,003236	-0,003202	0,380402	-8,667647	8,95	1410,0107317376	49,773025
278,121277	-0,003238	-0,0032	0,381026	-8,687353	8,96	1415,2304961597	49,914225
278,121277	-0,003235	-0,003203	0,381026	-8,687353	8,97	1417,2336532668	50,055625
278,121277	-0,003235	-0,003203	0,381026	-8,70647	8,98	1419,2368103739	50,197225
278,121277	-0,003236	-0,003202	0,381026	-8,70647	8,99	1421,239967481	50,339025
277,665344	-0,003237	-0,003203	0,380402	-8,725294	9	1420,0037206231	50,481025
277,665344	-0,003236	-0,003201	0,380402	-8,725294	9,01	1422,0023184002	50,623225
278,577209	-0,003236	-0,0032	0,381651	-8,744411	9,02	1430,4979543023	50,765625
278,577209	-0,003235	-0,003201	0,381651	-8,744411	9,03	1432,5056707294	50,908225
278,121277	-0,003237	-0,003201	0,381026	-8,764117	9,04	1431,2557530165	51,051025
278,121277	-0,003236	-0,003202	0,381026	-8,764117	9,05	1433,2589101236	51,194025
277,665344	-0,003236	-0,003202	0,380402	-8,783824	9,06	1431,9953072856	51,337225
277,665344	-0,003233	-0,0032	0,380402	-8,783824	9,07	1433,9939050627	51,480625
278,121277	-0,003237	-0,003201	0,381026	-8,803823	9,08	1439,2683814448	51,624225
278,121277	-0,003236	-0,003201	0,381026	-8,803823	9,09	1441,2715385519	51,768025
278,577209	-0,003237	-0,003202	0,381651	-8,822941	9,1	1446,559685719	51,912025
278,577209	-0,003236	-0,0032	0,381651	-8,822941	9,11	1448,5674021461	52,056225
278,121277	-0,003236	-0,003201	0,381026	-8,842353	9,12	1447,2810098732	52,200625
278,121277	-0,003237	-0,003203	0,381026	-8,861765	9,13	1449,2841669803	52,345225
279,033142	-0,003237	-0,003203	0,382275	-8,861765	9,14	1457,8937860124	52,490025
279,033142	-0,003235	-0,003201	0,382275	-8,880589	9,15	1459,9060617695	52,635025
278,577209	-0,003237	-0,003202	0,381651	-8,880589	9,16	1458,6059842816	52,780225
279,033142	-0,003236	-0,003202	0,382275	-8,899706	9,17	1463,9306132836	52,925625
279,033142	-0,003236	-0,003203	0,382275	-8,899706	9,18	1465,9428890407	53,071225
278,577209	-0,003236	-0,003201	0,381651	-8,918823	9,19	1464,6291335628	53,217025
278,577209	-0,003237	-0,003201	0,381651	-8,918823	9,2	1466,6368499899	53,363025
278,577209	-0,003237	-0,003201	0,381651	-8,937942	9,21	1468,644566417	53,509225
278,577209	-0,003237	-0,003202	0,381651	-8,937942	9,22	1470,6522828441	53,655625
279,033142	-0,003237	-0,003202	0,382275	-8,956765	9,23	1476,0042678262	53,802225
279,033142	-0,003236	-0,003202	0,382275	-8,956765	9,24	1478,0165435833	53,949025
279,489075	-0,003232	-0,0032	0,3829	-8,975883	9,25	1483,3822065554	54,096025
279,489075	-0,003237	-0,003204	0,3829	-8,975883	9,26	1485,3990416425	54,243225
279,033142	-0,003236	-0,0032	0,382275	-8,995	9,27	1484,0533708546	54,390625
279,033142	-0,003238	-0,003201	0,382275	-8,995	9,28	1486,0656466116	54,538225
278,577209	-0,003233	-0,003202	0,381651	-9,014706	9,29	1484,7062978337	54,686025
278,577209	-0,003235	-0,003205	0,381651	-9,014706	9,3	1486,7140142608	54,834025
279,489075	-0,003235	-0,003205	0,3829	-9,035	9,31	1495,4832170779	54,982225
279,489075	-0,003236	-0,003204	0,3829	-9,035	9,32	1497,500052165	55,130625
278,577209	-0,003236	-0,003204	0,381651	-9,054706	9,33	1492,7371635421	55,279225
278,577209	-0,003238	-0,003202	0,381651	-9,054706	9,34	1494,7448799692	55,428025
279,489075	-0,003238	-0,003202	0,3829	-9,074118	9,35	1503,5505574263	55,577025
279,489075	-0,003238	-0,003204	0,3829	-9,074118	9,36	1505,5673925134	55,726225
279,489075	-0,003238	-0,003204	0,3829	-9,094118	9,37	1507,5842276005	55,875625
279,489075	-0,003237	-0,003201	0,3829	-9,094118	9,38	1509,6010626876	56,025225
279,489075	-0,003237	-0,003201	0,3829	-9,113529	9,39	1511,6178977746	56,175025
279,489075	-0,003235	-0,003205	0,3829	-9,113529	9,4	1513,6347328617	56,325025
279,489075	-0,003235	-0,003204	0,3829	-9,133823	9,41	1515,6515679488	56,475225
279,489075	-0,003238	-0,003204	0,3829	-9,133823	9,42	1517,6684030359	56,625625
280,40097	-0,003238	-0,003204	0,384149	-9,153529	9,43	1526,556366948	56,776225
280,40097	-0,003237	-0,003202	0,384149	-9,153529	9,44	1528,5823209851	56,927025
280,40097	-0,003233	-0,003203	0,384149	-9,17353	9,45	1530,6082750222	57,078025
280,40097	-0,003238	-0,003204	0,384149	-9,17353	9,46	1532,6342290593	57,229225
279,945007	-0,003236	-0,003203	0,383525	-9,192059	9,47	1531,2062633714	57,380625
279,945007	-0,003236	-0,003204	0,383525	-9,211177	9,48	1533,2276577785	57,532225
279,945007	-0,003236	-0,003204	0,383525	-9,211177	9,49	1535,2490521855	57,684025
279,945007	-0,003236	-0,003203	0,383525	-9,23	9,5	1537,2704465926	57,836025
280,40097	-0,003235	-0,003204	0,384149	-9,23	9,51	1542,7639992447	57,988225
279,945007	-0,003235	-0,003203	0,383525	-9,249118	9,52	1541,3132354068	58,140625
279,945007	-0,003238	-0,003201	0,383525	-9,249118	9,53	1543,3346298139	58,293225
279,945007	-0,003235	-0,003204	0,383525	-9,268235	9,54	1545,356024221	58,446025
279,945007	-0,003236	-0,003201	0,383525	-9,268235	9,55	1547,3774186281	58,599025
280,40097	-0,003236	-0,003201	0,384149	-9,287353	9,56	1552,8937694302	58,752225
280,40097	-0,003237	-0,003204	0,384149	-9,287353	9,57	1554,9197234673	58,905625
280,40097	-0,003238	-0,003202	0,384149	-9,306765	9,58	1556,9456775044	59,059225
280,40097	-0,003239	-0,003202	0,384149	-9,306765	9,59	1558,9716315415	59,213025
279,945007	-0,003236	-0,003202	0,383525	-9,325882	9,6	1557,4843906635	59,367025
279,945007	-0,003237	-0,003202	0,383525	-9,325882	9,61	1559,5057850706	59,521225
279,489075	-0,003235	-0,003204	0,3829	-9,345294	9,62	1558,0051047777	59,675625
279,489075	-0,003237	-0,003203	0,3829	-9,345294	9,63	1560,0219398648	59,830225
280,40097	-0,003237	-0,003203	0,384149	-9,364411	9,64	1569,1014017269	59,985025
280,40097	-0,003235	-0,003203	0,384149	-9,364411	9,65	1571,127355764	60,140025
280,40097	-0,003236	-0,003202	0,384149	-9,383823	9,66	1573,1533098011	60,295225
280,40097	-0,003235	-0,003204	0,384149	-9,383823	9,67	1575,1792638382	60,450625
280,40097	-0,003235	-0,003204	0,384149	-9,403824	9,68	1577,2052178753	60,606225
280,40097	-0,003238	-0,003201	0,384149	-9,403824	9,69	1579,2311719124	60,762025
279,489075	-0,003236	-0,003204	0,3829	-9,42353	9,7	1574,1397854745	60,918025
279,489075	-0,003235	-0,003201	0,3829	-9,42353	9,71	1576,1566205615	61,074225
280,40097	-0,003235	-0,003201	0,384149	-9,443235	9,72	1585,3090340236	61,230625
280,40097	-0,003237	-0,003202	0,384149	-9,443235	9,73	1587,3349880607	61,387225
280,856903	-0,003237	-0,003202	0,384774	-9,462059	9,74	1592,9377364828	61,544025
280,856903	-0,003235	-0,003201	0,384774	-9,480883	9,75	1594,9682498499	61,701025
280,40097	-0,003236	-0,003202	0,384149	-9,480883	9,76	1593,412850172	61,858225
280,40097	-0,003236	-0,003202	0,384149	-9,5	9,77	1595,4388042091	62,015625
281,768768	-0,003236	-0,003202	0,386023	-9,5	9,78	1608,2498454762	62,173225
281,768768	-0,003236	-0,0032	0,386023	-9,519412	9,79	1610,2894774933	62,331025
280,40097	-0,003235	-0,003201	0,384149	-9,519412	9,8	1601,5166663204	62,489025
281,312836	-0,003237	-0,0032	0,385399	-9,538823	9,81	1610,7600397475	62,647225
281,312836	-0,003236	-0,003203	0,385399	-9,538823	9,82	1612,7951124445	62,805625
280,856903	-0,003236	-0,003203	0,384774	-9,557647	9,83	1611,2123567866	62,964225
280,856903	-0,00324	-0,003202	0,384774	-9,557647	9,84	1613,2428701537	63,123025
279,945007	-0,003237	-0,003202	0,383525	-9,577059	9,85	1608,0192508408	63,282025
279,945007	-0,003238	-0,0032	0,383525	-9,577059	9,86	1610,0406452479	63,441225
279,945007	-0,003238	-0,003204	0,383525	-9,596176	9,87	1612,062039655	63,600625
279,945007	-0,003237	-0,003201	0,383525	-9,596176	9,88	1614,0834340621	63,760225
281,312836	-0,003235	-0,003201	0,385399	-9,615	9,89	1627,0406213242	63,920025
281,312836	-0,003235	-0,003202	0,385399	-9,615	9,9	1629,0756940213	64,080025
281,312836	-0,003235	-0,003202	0,385399	-9,633823	9,91	1631,1107667184	64,240225
281,312836	-0,003237	-0,003203	0,385399	-9,633823	9,92	1633,1458394155	64,400625
281,768768	-0,003233	-0,003202	0,386023	-9,653235	9,93	1638,8443257325	64,561225
281,768768	-0,003233	-0,003202	0,386023	-9,653235	9,94	1640,8839577496	64,722025
281,768768	-0,003236	-0,003203	0,386023	-9,67353	9,95	1642,9235897667	64,883025
281,768768	-0,003235	-0,003204	0,386023	-9,67353	9,96	1644,9632217838	65,044225
281,312836	-0,003233	-0,003202	0,385399	-9,693235	9,97	1643,3212029009	65,205625
281,312836	-0,003238	-0,003203	0,385399	-9,693235	9,98	1645,356275598	65,367225
280,856903	-0,003236	-0,003202	0,384774	-9,712647	9,99	1643,7005706601	65,529025
280,856903	-0,003236	-0,003204	0,384774	-9,712647	10	1645,7310840272	65,691025
281,768768	-0,003238	-0,003202	0,386023	-9,731471	10,01	1655,1613818693	65,853225
281,768768	-0,003237	-0,003203	0,386023	-9,750588	10,02	1657,2010138864	66,015625
282,224701	-0,003236	-0,003201	0,386648	-9,750588	10,03	1662,9496608585	66,178225
282,224701	-0,003236	-0,003202	0,386648	-9,769412	10,04	1664,9938522055	66,341025
281,768768	-0,003236	-0,003203	0,386023	-9,769412	10,05	1663,3199099376	66,504025
282,680634	-0,003237	-0,003203	0,387272	-9,788823	10,06	1672,8049278447	66,667225
282,680634	-0,003235	-0,003205	0,387272	-9,788823	10,07	1674,8536785218	66,830625
282,224701	-0,003238	-0,003201	0,386648	-9,807353	10,08	1673,1706175939	66,994225
282,224701	-0,003233	-0,003203	0,386648	-9,807353	10,09	1675,214808941	67,158025
282,224701	-0,003236	-0,003201	0,386648	-9,827059	10,1	1677,2590002881	67,322025
282,224701	-0,003235	-0,003203	0,386648	-9,827059	10,11	1679,3031916352	67,486225
282,224701	-0,003237	-0,003203	0,386648	-9,845882	10,12	1681,3473829823	67,650625
282,224701	-0,003237	-0,003201	0,386648	-9,845882	10,13	1683,3915743294	67,815225
281,312836	-0,003236	-0,003202	0,385399	-9,865294	10,14	1677,9174387515	67,980025
281,312836	-0,003237	-0,003201	0,385399	-9,865294	10,15	1679,9525114485	68,145025
281,768768	-0,003238	-0,003202	0,386023	-9,884412	10,16	1685,7558621256	68,310225
281,768768	-0,003236	-0,003202	0,386023	-9,884412	10,17	1687,7954941427	68,475625
282,680634	-0,003237	-0,003203	0,387272	-9,903235	10,18	1697,3899359698	68,641225
282,680634	-0,003237	-0,003202	0,387272	-9,903235	10,19	1699,4386866469	68,807025
282,224701	-0,003235	-0,003203	0,386648	-9,92353	10,2	1697,700913759	68,973025
282,224701	-0,003235	-0,003201	0,386648	-9,92353	10,21	1699,7451051061	69,139225
281,768768	-0,003236	-0,003202	0,386023	-9,942941	10,22	1697,9936542282	69,305625
281,768768	-0,003238	-0,003202	0,386023	-9,942941	10,23	1700,0332862453	69,472225
281,768768	-0,003237	-0,003202	0,386023	-9,961471	10,24	1702,0729182624	69,639025
281,768768	-0,003235	-0,003204	0,386023	-9,961471	10,25	1704,1125502795	69,806025
281,768768	-0,003236	-0,003205	0,386023	-9,981176	10,26	1706,1521822965	69,973225
281,768768	-0,003236	-0,003202	0,386023	-9,999706	10,27	1708,1918143136	70,140625
282,224701	-0,003235	-0,003203	0,386648	-9,999706	10,28	1714,0544445357	70,308225
282,224701	-0,003237	-0,003203	0,386648	-10,019117	10,29	1716,0986358828	70,476025
282,224701	-0,003237	-0,003201	0,386648	-10,019117	10,3	1718,1428272299	70,644025
282,224701	-0,003237	-0,003201	0,386648	-10,038236	10,31	1720,187018577	70,812225
282,224701	-0,003235	-0,003201	0,386648	-10,038236	10,32	1722,2312099241	70,980625
283,136566	-0,003233	-0,003207	0,387897	-10,057059	10,33	1731,9669825462	71,149225
283,136566	-0,003236	-0,003202	0,387897	-10,057059	10,34	1734,0202925433	71,318025
283,136566	-0,003238	-0,003203	0,387897	-10,077059	10,35	1736,0736025404	71,487025
283,136566	-0,003238	-0,003201	0,387897	-10,077059	10,36	1738,1269125375	71,656225
282,224701	-0,003237	-0,003203	0,386648	-10,096176	10,37	1732,4521666595	71,825625
282,224701	-0,003237	-0,003204	0,386648	-10,096176	10,38	1734,4963580066	71,995225
282,224701	-0,003236	-0,003204	0,386648	-10,115294	10,39	1736,5405493537	72,165025
282,224701	-0,003236	-0,003202	0,386648	-10,115294	10,4	1738,5847407008	72,335025
283,136566	-0,003239	-0,003201	0,387897	-10,13353	10,41	1748,3934625229	72,505225
283,136566	-0,003236	-0,003202	0,387897	-10,13353	10,42	1750,44677252	72,675625
283,136566	-0,003238	-0,003205	0,387897	-10,152941	10,43	1752,5000825171	72,846225
283,136566	-0,003238	-0,003201	0,387897	-10,152941	10,44	1754,5533925142	73,017025
284,048462	-0,003237	-0,003203	0,389146	-10,173235	10,45	1764,4079727913	73,188025
284,048462	-0,003236	-0,003202	0,389146	-10,173235	10,46	1766,4704017484	73,359225
282,224701	-0,003239	-0,003203	0,386648	-10,192647	10,47	1752,8940801305	73,530625
282,224701	-0,003237	-0,003204	0,386648	-10,192647	10,48	1754,9382714775	73,702225
282,680634	-0,003236	-0,003203	0,387272	-10,212059	10,49	1760,9012069596	73,874025
282,680634	-0,003237	-0,003204	0,387272	-10,212059	10,5	1762,9499576367	74,046025
283,592499	-0,00324	-0,003203	0,388522	-10,231176	10,51	1772,8544252888	74,218225
283,592499	-0,003238	-0,003201	0,388522	-10,250588	10,52	1774,9122946159	74,390625
282,224701	-0,003237	-0,003202	0,386648	-10,250588	10,53	1765,159228213	74,563225
282,224701	-0,003237	-0,003202	0,386648	-10,269412	10,54	1767,2034195601	74,736025
283,136566	-0,003235	-0,003202	0,387897	-10,269412	10,55	1777,1398024822	74,909025
283,592499	-0,003237	-0,003203	0,388522	-10,288529	10,56	1783,1437719243	75,082225
283,592499	-0,003235	-0,003202	0,388522	-10,288529	10,57	1785,2016412514	75,255625
283,592499	-0,003235	-0,003202	0,388522	-10,307647	10,58	1787,2595105785	75,429225
283,592499	-0,003237	-0,003202	0,388522	-10,307647	10,59	1789,3173799055	75,603025
282,680634	-0,003237	-0,003202	0,387272	-10,326765	10,6	1783,4374644076	75,777025
282,680634	-0,003235	-0,003204	0,387272	-10,326765	10,61	1785,4862150847	75,951225
283,136566	-0,003236	-0,003207	0,387897	-10,346176	10,62	1791,5129724618	76,125625
283,136566	-0,003236	-0,003202	0,387897	-10,346176	10,63	1793,5662824589	76,300225
283,592499	-0,003236	-0,003202	0,388522	-10,365294	10,64	1799,606726541	76,475025
283,592499	-0,003237	-0,003201	0,388522	-10,365294	10,65	1801,6645958681	76,650025
283,136566	-0,003239	-0,003203	0,387897	-10,384412	10,66	1799,7262124502	76,825225
283,136566	-0,003238	-0,003203	0,387897	-10,384412	10,67	1801,7795224473	77,000625
282,680634	-0,003238	-0,003203	0,387272	-10,403529	10,68	1799,8274698244	77,176225
282,680634	-0,003237	-0,003203	0,387272	-10,403529	10,69	1801,8762205015	77,352025
284,048462	-0,003237	-0,003203	0,389146	-10,422941	10,7	1815,9686967185	77,528025
284,048462	-0,003236	-0,003203	0,389146	-10,422941	10,71	1818,0311256756	77,704225
284,048462	-0,003238	-0,003202	0,389146	-10,442647	10,72	1820,0935546327	77,880625
284,048462	-0,003237	-0,003204	0,389146	-10,442647	10,73	1822,1559835898	78,057225
283,592499	-0,003237	-0,003204	0,388522	-10,462647	10,74	1820,1854198119	78,234025
283,592499	-0,003236	-0,003203	0,388522	-10,462647	10,75	1822,243289139	78,411025
284,048462	-0,003238	-0,003203	0,389146	-10,482647	10,76	1828,3432704611	78,588225
284,048462	-0,003235	-0,003204	0,389146	-10,482647	10,77	1830,4056994182	78,765625
283,592499	-0,003237	-0,003204	0,388522	-10,501471	10,78	1828,4168971203	78,943225
283,592499	-0,003236	-0,003201	0,388522	-10,501471	10,79	1830,4747664474	79,121025
283,592499	-0,003237	-0,003203	0,388522	-10,520883	10,8	1832,5326357745	79,299025
283,592499	-0,003235	-0,003201	0,388522	-10,540294	10,81	1834,5905051015	79,477225
283,592499	-0,003237	-0,003202	0,388522	-10,540294	10,82	1836,6483744286	79,655625
283,592499	-0,003237	-0,003202	0,388522	-10,559412	10,83	1838,7062437557	79,834225
284,048462	-0,003236	-0,003204	0,389146	-10,559412	10,84	1844,8427021178	80,013025
284,048462	-0,003237	-0,003207	0,389146	-10,578529	10,85	1846,9051310749	80,192025
284,048462	-0,003242	-0,003204	0,389146	-10,578529	10,86	1848,967560032	80,371225
283,136566	-0,003238	-0,003203	0,387897	-10,597353	10,87	1842,8457223891	80,550625
283,136566	-0,003235	-0,0032	0,387897	-10,597353	10,88	1844,8990323862	80,730225
283,136566	-0,003235	-0,003201	0,387897	-10,61647	10,89	1846,9523423833	80,910025
283,136566	-0,003238	-0,003202	0,387897	-10,61647	10,9	1849,0056523804	81,090025
283,592499	-0,003236	-0,003202	0,388522	-10,635589	10,91	1855,1691983725	81,270225
283,592499	-0,003236	-0,003202	0,388522	-10,635589	10,92	1857,2270676995	81,450625
284,048462	-0,003236	-0,003202	0,389146	-10,654706	10,93	1863,4045627316	81,631225
284,048462	-0,003237	-0,003201	0,389146	-10,654706	10,94	1865,4669916887	81,812025
284,048462	-0,003237	-0,003201	0,389146	-10,673823	10,95	1867,5294206458	81,993025
284,048462	-0,003237	-0,003201	0,389146	-10,673823	10,96	1869,5918496029	82,174225
284,048462	-0,003235	-0,003201	0,389146	-10,693235	10,97	1871,65427856	82,355625
284,048462	-0,003237	-0,003203	0,389146	-10,693235	10,98	1873,7167075171	82,537225
284,048462	-0,003239	-0,003202	0,389146	-10,713235	10,99	1875,7791364742	82,719025
284,048462	-0,003238	-0,003202	0,389146	-10,713235	11	1877,8415654313	82,901025
283,136566	-0,003238	-0,003202	0,387897	-10,732942	11,01	1871,5920623484	83,083225
283,136566	-0,003236	-0,003202	0,387897	-10,732942	11,02	1873,6453723455	83,265625
284,048462	-0,003236	-0,003203	0,389146	-10,752647	11,03	1884,0288523025	83,448225
284,048462	-0,003236	-0,003204	0,389146	-10,752647	11,04	1886,0912812596	83,631025
284,048462	-0,003236	-0,003204	0,389146	-10,771471	11,05	1888,1537102167	83,814025
284,048462	-0,003235	-0,003205	0,389146	-10,771471	11,06	1890,2161391738	83,997225
284,048462	-0,003237	-0,003203	0,389146	-10,790882	11,07	1892,2785681309	84,180625
284,048462	-0,003237	-0,003203	0,389146	-10,809706	11,08	1894,340997088	84,364225
284,048462	-0,003238	-0,003203	0,389146	-10,809706	11,09	1896,4034260451	84,548025
284,048462	-0,003236	-0,003202	0,389146	-10,828823	11,1	1898,4658550022	84,732025
284,048462	-0,003238	-0,003204	0,389146	-10,828823	11,11	1900,5282839593	84,916225
284,504395	-0,003236	-0,003202	0,389771	-10,847941	11,12	1906,7966948414	85,100625
284,504395	-0,003238	-0,003204	0,389771	-10,847941	11,13	1908,8636831285	85,285225
284,504395	-0,003237	-0,003202	0,389771	-10,867647	11,14	1910,9306714155	85,470025
284,504395	-0,003236	-0,003201	0,389771	-10,867647	11,15	1912,9976597026	85,655025
284,048462	-0,003238	-0,003202	0,389146	-10,886471	11,16	1910,8404287447	85,840225
284,048462	-0,003239	-0,003201	0,389146	-10,886471	11,17	1912,9028577018	86,025625
284,504395	-0,003237	-0,003203	0,389771	-10,905882	11,18	1919,1986245639	86,211225
284,504395	-0,003236	-0,003201	0,389771	-10,905882	11,19	1921,265612851	86,397025
284,504395	-0,003237	-0,003201	0,389771	-10,925	11,2	1923,3326011381	86,583025
284,504395	-0,003238	-0,003202	0,389771	-10,925	11,21	1925,3995894252	86,769225
284,048462	-0,003236	-0,003202	0,389146	-10,943529	11,22	1923,2150024873	86,955625
284,048462	-0,003237	-0,003203	0,389146	-10,943529	11,23	1925,2774314444	87,142225
283,592499	-0,003235	-0,003201	0,388522	-10,962941	11,24	1923,0788861665	87,329025
283,592499	-0,003236	-0,003201	0,388522	-10,962941	11,25	1925,1367554935	87,516025
284,504395	-0,003235	-0,003204	0,389771	-10,982942	11,26	1935,7345308606	87,703225
284,504395	-0,003233	-0,003202	0,389771	-10,982942	11,27	1937,8015191477	87,890625
284,960327	-0,003236	-0,003203	0,390396	-11,002941	11,28	1944,1474292548	88,078225
284,960327	-0,003232	-0,003201	0,390396	-11,002941	11,29	1946,2189768619	88,266025
285,41626	-0,003237	-0,0032	0,39102	-11,022942	11,3	1952,578574334	88,454025
285,41626	-0,003236	-0,0032	0,39102	-11,022942	11,31	1954,6546812711	88,642225
284,504395	-0,003233	-0,003202	0,389771	-11,042941	11,32	1948,1364605832	88,830625
284,504395	-0,003236	-0,003201	0,389771	-11,042941	11,33	1950,2034488703	89,019225
283,592499	-0,003235	-0,003202	0,388522	-11,062647	11,34	1943,6575794374	89,208025
283,592499	-0,003237	-0,003203	0,388522	-11,062647	11,35	1945,7154487645	89,397025
284,504395	-0,003237	-0,003203	0,389771	-11,082941	11,36	1956,4044137315	89,586225
284,504395	-0,003236	-0,003202	0,389771	-11,082941	11,37	1958,4714020186	89,775625
284,048462	-0,003236	-0,003202	0,389146	-11,102942	11,38	1956,2138658007	89,965225
284,048462	-0,003236	-0,003202	0,389146	-11,102942	11,39	1958,2762947578	90,155025
284,504395	-0,003237	-0,003203	0,389771	-11,122941	11,4	1964,6723668799	90,345025
284,504395	-0,003237	-0,003203	0,389771	-11,122941	11,41	1966,739355167	90,535225
284,048462	-0,003236	-0,003204	0,389146	-11,142058	11,42	1964,4635816291	90,725625
284,048462	-0,003236	-0,003201	0,389146	-11,142058	11,43	1966,5260105862	90,916225
284,504395	-0,003238	-0,003203	0,389771	-11,162941	11,44	1972,9403200283	91,107025
284,504395	-0,003237	-0,003202	0,389771	-11,162941	11,45	1975,0073083154	91,298025
285,41626	-0,003238	-0,003202	0,39102	-11,180882	11,46	1985,7962853275	91,489225
285,41626	-0,003235	-0,003201	0,39102	-11,2	11,47	1987,8723922645	91,680625
284,960327	-0,003235	-0,003203	0,390396	-11,2	11,48	1985,5783813966	91,872225
284,960327	-0,003236	-0,003201	0,390396	-11,219412	11,49	1987,6499290037	92,064025
284,048462	-0,003237	-0,003201	0,389146	-11,219412	11,5	1980,9630132858	92,256025
284,048462	-0,003236	-0,003203	0,389146	-11,238235	11,51	1983,0254422429	92,448225
284,504395	-0,003238	-0,003203	0,389771	-11,238235	11,52	1989,476226325	92,640625
284,504395	-0,003237	-0,003201	0,389771	-11,257059	11,53	1991,5432146121	92,833225
284,504395	-0,003237	-0,003201	0,389771	-11,257059	11,54	1993,6102028992	93,026025
284,960327	-0,003236	-0,003201	0,390396	-11,276176	11,55	2000,0792146463	93,219025
284,960327	-0,003237	-0,003202	0,390396	-11,276176	11,56	2002,1507622534	93,412225
284,960327	-0,003237	-0,003202	0,390396	-11,295588	11,57	2004,2223098604	93,605625
284,960327	-0,003239	-0,003203	0,390396	-11,295588	11,58	2006,2938574675	93,799225
285,41626	-0,003233	-0,003202	0,39102	-11,314706	11,59	2012,7856755096	93,993025
285,41626	-0,003236	-0,003203	0,39102	-11,314706	11,6	2014,8617824467	94,187025
285,872192	-0,003237	-0,003202	0,391645	-11,333823	11,61	2021,3672687638	94,381225
285,872192	-0,003238	-0,003202	0,391645	-11,333823	11,62	2023,4479350209	94,575625
285,872192	-0,003237	-0,003204	0,391645	-11,353235	11,63	2025,528601278	94,770225
285,872192	-0,003235	-0,003202	0,391645	-11,353235	11,64	2027,6092675351	94,965025
284,960327	-0,003236	-0,003201	0,390396	-11,372353	11,65	2020,7946907172	95,160025
284,960327	-0,003236	-0,003202	0,390396	-11,372353	11,66	2022,8662383243	95,355225
285,41626	-0,003236	-0,003201	0,39102	-11,392353	11,67	2029,3945310064	95,550625
285,41626	-0,003239	-0,003203	0,39102	-11,392353	11,68	2031,4706379434	95,746225
285,41626	-0,003236	-0,003198	0,39102	-11,412059	11,69	2033,5467448805	95,942025
285,41626	-0,003235	-0,003203	0,39102	-11,412059	11,7	2035,6228518176	96,138025
286,328125	-0,003237	-0,003202	0,39227	-11,43	11,71	2046,6489137297	96,334225
286,328125	-0,003235	-0,003202	0,39227	-11,448824	11,72	2048,7341393168	96,530625
285,41626	-0,00324	-0,003202	0,39102	-11,448824	11,73	2041,8511726289	96,727225
285,41626	-0,003237	-0,003203	0,39102	-11,467941	11,74	2043,927279566	96,924025
285,41626	-0,003237	-0,003203	0,39102	-11,467941	11,75	2046,0033865031	97,121025
285,41626	-0,003237	-0,003202	0,39102	-11,487059	11,76	2048,0794934402	97,318225
285,41626	-0,003237	-0,003202	0,39102	-11,487059	11,77	2050,1556003773	97,515625
285,41626	-0,003236	-0,003202	0,39102	-11,506471	11,78	2052,2317073144	97,713225
285,41626	-0,003237	-0,003201	0,39102	-11,506471	11,79	2054,3078142514	97,911025
284,960327	-0,003236	-0,003202	0,390396	-11,525883	11,8	2051,8679048235	98,109025
284,960327	-0,003236	-0,003202	0,390396	-11,525883	11,81	2053,9394524306	98,307225
285,41626	-0,003237	-0,003203	0,39102	-11,545	11,82	2060,5361350627	98,505625
285,41626	-0,003237	-0,003203	0,39102	-11,545	11,83	2062,6122419998	98,704225
286,328125	-0,003235	-0,003204	0,39227	-11,564117	11,84	2073,7568463619	98,903025
286,328125	-0,003237	-0,003205	0,39227	-11,564117	11,85	2075,842071949	99,102025
285,872192	-0,003237	-0,003204	0,391645	-11,583236	11,86	2073,3839251911	99,301225
285,872192	-0,003237	-0,003203	0,391645	-11,583236	11,87	2075,4645914482	99,500625
285,41626	-0,003236	-0,003203	0,39102	-11,602058	11,88	2072,9927766853	99,700225
285,41626	-0,003237	-0,003201	0,39102	-11,602058	11,89	2075,0688836224	99,900025
286,784058	-0,003237	-0,003202	0,392894	-11,622353	11,9	2090,8298095494	100,100025
286,784058	-0,003236	-0,003201	0,392894	-11,622353	11,91	2092,9195944665	100,300225
286,784058	-0,003237	-0,003203	0,392894	-11,640588	11,92	2095,0093793836	100,500625
286,784058	-0,003233	-0,003202	0,392894	-11,640588	11,93	2097,0991643007	100,701225
286,328125	-0,003237	-0,003202	0,39227	-11,659706	11,94	2094,6091022328	100,902025
286,328125	-0,003237	-0,003203	0,39227	-11,679412	11,95	2096,6943278199	101,103025
285,872192	-0,003235	-0,003203	0,391645	-11,679412	11,96	2094,190587762	101,304225
285,872192	-0,003238	-0,003202	0,391645	-11,698236	11,97	2096,2712540191	101,505625
285,872192	-0,003237	-0,003203	0,391645	-11,698236	11,98	2098,3519202762	101,707225
286,328125	-0,003238	-0,003203	0,39227	-11,717059	11,99	2105,0352301683	101,909025
286,328125	-0,003236	-0,003203	0,39227	-11,717059	12	2107,1204557554	102,111025
286,328125	-0,003238	-0,003204	0,39227	-11,736176	12,01	2109,2056813424	102,313225
286,328125	-0,003236	-0,003203	0,39227	-11,736176	12,02	2111,2909069295	102,515625
286,328125	-0,003236	-0,003204	0,39227	-11,755589	12,03	2113,3761325166	102,718225
286,328125	-0,003235	-0,003203	0,39227	-11,755589	12,04	2115,4613581037	102,921025
286,328125	-0,003237	-0,003203	0,39227	-11,774412	12,05	2117,5465836908	103,124025
286,328125	-0,003237	-0,003202	0,39227	-11,774412	12,06	2119,6318092779	103,327225
286,784058	-0,003236	-0,003202	0,392894	-11,793235	12,07	2126,35615314	103,530625
286,784058	-0,003237	-0,003202	0,392894	-11,793235	12,08	2128,4459380571	103,734225
286,328125	-0,003235	-0,003203	0,39227	-11,812942	12,09	2125,8874860392	103,938025
286,328125	-0,003237	-0,003203	0,39227	-11,812942	12,1	2127,9727116263	104,142025
285,872192	-0,003236	-0,003202	0,391645	-11,832353	12,11	2125,4005816184	104,346225
285,872192	-0,003236	-0,003204	0,391645	-11,832353	12,12	2127,4812478754	104,550625
286,784058	-0,003235	-0,003202	0,392894	-11,852353	12,13	2138,8948626425	104,755225
286,784058	-0,003235	-0,003204	0,392894	-11,852353	12,14	2140,9846475596	104,960025
285,872192	-0,003235	-0,003202	0,391645	-11,872353	12,15	2133,7232466467	105,165025
285,872192	-0,003235	-0,003202	0,391645	-11,872353	12,16	2135,8039129038	105,370225
285,41626	-0,003235	-0,003203	0,39102	-11,892058	12,17	2133,1998778609	105,575625
285,41626	-0,003235	-0,003203	0,39102	-11,892058	12,18	2135,275984798	105,781225
286,784058	-0,003239	-0,003201	0,392894	-11,910588	12,19	2151,4335721451	105,987025
286,784058	-0,003235	-0,003202	0,392894	-11,910588	12,2	2153,5233570622	106,193025
285,872192	-0,003239	-0,003202	0,391645	-11,930588	12,21	2146,2072441893	106,399225
285,872192	-0,003238	-0,003202	0,391645	-11,949118	12,22	2148,2879104464	106,605625
285,872192	-0,003235	-0,003203	0,391645	-11,949118	12,23	2150,3685767034	106,812225
285,872192	-0,003237	-0,003204	0,391645	-11,967941	12,24	2152,4492429605	107,019025
286,328125	-0,003235	-0,003201	0,39227	-11,967941	12,25	2159,2510954326	107,226025
286,328125	-0,003238	-0,003202	0,39227	-11,987647	12,26	2161,3363210197	107,433225
286,328125	-0,003236	-0,003204	0,39227	-11,987647	12,27	2163,4215466068	107,640625
286,328125	-0,003235	-0,003203	0,39227	-12,006471	12,28	2165,5067721939	107,848225
286,328125	-0,003238	-0,003203	0,39227	-12,006471	12,29	2167,591997781	108,056025
285,872192	-0,003235	-0,003201	0,391645	-12,025883	12,3	2164,9332405031	108,264025
285,872192	-0,003236	-0,003201	0,391645	-12,025883	12,31	2167,0139067602	108,472225
286,328125	-0,003237	-0,003204	0,39227	-12,045	12,32	2173,8476745423	108,680625
286,328125	-0,003235	-0,0032	0,39227	-12,045	12,33	2175,9329001294	108,889225
286,328125	-0,003237	-0,003204	0,39227	-12,063824	12,34	2178,0181257164	109,098025
286,328125	-0,003233	-0,003202	0,39227	-12,063824	12,35	2180,1033513035	109,307025
286,328125	-0,003235	-0,003202	0,39227	-12,083236	12,36	2182,1885768906	109,516225
286,328125	-0,003237	-0,003201	0,39227	-12,083236	12,37	2184,2738024777	109,725625
286,784058	-0,003238	-0,003201	0,392894	-12,102353	12,38	2191,1394855698	109,935225
286,784058	-0,003237	-0,003201	0,392894	-12,102353	12,39	2193,2292704869	110,145025
286,328125	-0,003236	-0,003204	0,39227	-12,122059	12,4	2190,529479239	110,355025
286,328125	-0,003237	-0,003202	0,39227	-12,122059	12,41	2192,6147048261	110,565225
286,784058	-0,003238	-0,003204	0,392894	-12,141765	12,42	2199,4986252382	110,775625
286,784058	-0,003235	-0,003202	0,392894	-12,141765	12,43	2201,5884101553	110,986225
285,41626	-0,003237	-0,003203	0,39102	-12,161765	12,44	2189,2547651624	111,197025
285,41626	-0,003238	-0,003202	0,39102	-12,161765	12,45	2191,3308720994	111,408025
286,784058	-0,003239	-0,003201	0,392894	-12,182059	12,46	2207,8577649065	111,619225
286,784058	-0,003238	-0,003205	0,392894	-12,182059	12,47	2209,9475498236	111,830625
285,872192	-0,003235	-0,003201	0,391645	-12,202353	12,48	2202,3852331307	112,042225
285,872192	-0,003236	-0,003203	0,391645	-12,202353	12,49	2204,4658993878	112,254025
285,872192	-0,003236	-0,003203	0,391645	-12,222059	12,5	2206,5465656449	112,466025
285,872192	-0,003237	-0,003204	0,391645	-12,222059	12,51	2208,627231902	112,678225
286,328125	-0,003237	-0,003198	0,39227	-12,242059	12,52	2215,5521862841	112,890625
286,328125	-0,003236	-0,003203	0,39227	-12,242059	12,53	2217,6374118712	113,103225
286,328125	-0,003236	-0,003202	0,39227	-12,261765	12,54	2219,7226374583	113,316025
286,328125	-0,003237	-0,003204	0,39227	-12,261765	12,55	2221,8078630454	113,529025
286,784058	-0,003237	-0,003201	0,392894	-12,281177	12,56	2228,7556140774	113,742225
286,784058	-0,003237	-0,003202	0,392894	-12,281177	12,57	2230,8453989945	113,955625
286,328125	-0,003238	-0,003201	0,39227	-12,299706	12,58	2228,0635398066	114,169225
286,328125	-0,003235	-0,003203	0,39227	-12,318235	12,59	2230,1487653937	114,383025
285,872192	-0,003237	-0,003202	0,391645	-12,318235	12,6	2227,3532282158	114,597025
285,872192	-0,003233	-0,003203	0,391645	-12,337647	12,61	2229,4338944729	114,811225
285,872192	-0,003236	-0,003203	0,391645	-12,337647	12,62	2231,51456073	115,025625
286,328125	-0,003236	-0,003201	0,39227	-12,357059	12,63	2238,4896677421	115,240225
286,328125	-0,003235	-0,003201	0,39227	-12,357059	12,64	2240,5748933292	115,455025
287,240021	-0,003235	-0,003201	0,393519	-12,376177	12,65	2252,4675603963	115,670025
287,240021	-0,003235	-0,003202	0,393519	-12,376177	12,66	2254,5619049434	115,885225
285,872192	-0,003237	-0,003202	0,391645	-12,395294	12,67	2241,9178920154	116,100625
285,872192	-0,003238	-0,003201	0,391645	-12,395294	12,68	2243,9985582725	116,316225
286,784058	-0,003238	-0,003201	0,392894	-12,414706	12,69	2255,9228179996	116,532025
286,784058	-0,003237	-0,003204	0,392894	-12,414706	12,7	2258,0126029167	116,748025
285,872192	-0,003237	-0,003201	0,391645	-12,433235	12,71	2250,2405570438	116,964225
285,872192	-0,003236	-0,003203	0,391645	-12,433235	12,72	2252,3212233009	117,180625
286,784058	-0,003236	-0,003203	0,392894	-12,452353	12,73	2264,281957668	117,397225
286,784058	-0,003235	-0,0032	0,392894	-12,452353	12,74	2266,3717425851	117,614025
286,328125	-0,003235	-0,0032	0,39227	-12,471471	12,75	2263,5123747872	117,831025
286,328125	-0,003236	-0,003201	0,39227	-12,471471	12,76	2265,5976003743	118,048225
287,240021	-0,003236	-0,003201	0,393519	-12,491765	12,77	2277,5996949614	118,265625
287,240021	-0,003238	-0,003204	0,393519	-12,491765	12,78	2279,6940395084	118,483225
286,784058	-0,003238	-0,003201	0,392894	-12,511176	12,79	2276,8206671705	118,701025
286,784058	-0,003237	-0,003204	0,392894	-12,511176	12,8	2278,9104520876	118,919025
286,784058	-0,003237	-0,003204	0,392894	-12,531765	12,81	2281,0002370047	119,137225
286,784058	-0,003237	-0,003202	0,392894	-12,531765	12,82	2283,0900219218	119,355625
286,784058	-0,003237	-0,003202	0,392894	-12,551764	12,83	2285,1798068389	119,574225
286,784058	-0,003235	-0,003203	0,392894	-12,551764	12,84	2287,269591756	119,793025
287,695953	-0,003235	-0,003203	0,394143	-12,571765	12,85	2299,3491863981	120,012025
287,695953	-0,003236	-0,003204	0,394143	-12,571765	12,86	2301,4480902652	120,231225
287,240021	-0,003236	-0,003202	0,393519	-12,591471	12,87	2298,5431404323	120,450625
287,240021	-0,003237	-0,003202	0,393519	-12,591471	12,88	2300,6374849794	120,670225
286,784058	-0,003239	-0,003201	0,392894	-12,61147	12,89	2297,7185163414	120,890025
286,784058	-0,003239	-0,003204	0,392894	-12,61147	12,9	2299,8083012585	121,110025
286,784058	-0,003236	-0,003202	0,392894	-12,631471	12,91	2301,8980861756	121,330225
286,784058	-0,003237	-0,003202	0,392894	-12,631471	12,92	2303,9878710927	121,550625
286,784058	-0,003236	-0,003201	0,392894	-12,65147	12,93	2306,0776560098	121,771225
286,784058	-0,003239	-0,003204	0,392894	-12,65147	12,94	2308,1674409269	121,992025
286,784058	-0,003237	-0,0032	0,392894	-12,671764	12,95	2310,257225844	122,213025
286,784058	-0,003237	-0,003202	0,392894	-12,671764	12,96	2312,3470107611	122,434225
286,784058	-0,003237	-0,003202	0,392894	-12,69147	12,97	2314,4367956782	122,655625
286,784058	-0,003235	-0,003203	0,392894	-12,69147	12,98	2316,5265805953	122,877225
287,240021	-0,003235	-0,003203	0,393519	-12,711764	12,99	2323,6752749974	123,099025
287,240021	-0,003236	-0,003202	0,393519	-12,711764	13	2325,7696195444	123,321025
286,784058	-0,003236	-0,003202	0,392894	-12,732059	13,01	2322,7959353465	123,543225
286,784058	-0,003235	-0,003203	0,392894	-12,732059	13,02	2324,8857202636	123,765625
287,695953	-0,003235	-0,003203	0,394143	-12,751764	13,03	2337,1294560057	123,988225
287,695953	-0,003235	-0,003204	0,394143	-12,751764	13,04	2339,2283598728	124,211025
287,240021	-0,003235	-0,003204	0,393519	-12,77	13,05	2336,2413422799	124,434025
287,240021	-0,003236	-0,003207	0,393519	-12,77	13,06	2338,335686827	124,657225
287,240021	-0,003236	-0,003207	0,393519	-12,789412	13,07	2340,4300313741	124,880625
287,240021	-0,003235	-0,003203	0,393519	-12,80853	13,08	2342,5243759212	125,104225
286,784058	-0,003235	-0,003203	0,392894	-12,80853	13,09	2339,5142146833	125,328025
286,784058	-0,003237	-0,003204	0,392894	-12,827647	13,1	2341,6039996004	125,552025
286,784058	-0,003236	-0,003204	0,392894	-12,827647	13,11	2343,6937845174	125,776225
206,539246	-0,003236	-0,003201	0,282959	-12,847353	13,12	1445,0355547345	126,000625
206,539246	-0,003236	-0,003204	0,282959	-12,847353	13,13	1446,3228915316	126,225225
68,846413	-0,003236	-0,003204	0,09432	-12,866177	13,14	-100,7456787563	126,450025
68,846413	-0,003236	-0,003202	0,09432	-12,866177	13,15	-100,8352702892	126,675025
10,48654	-0,003235	-0,003204	0,014367	-12,884706	13,16	-758,3488311671	126,900225
10,48654	-0,003237	-0,003203	0,014367	-12,884706	13,17	-759,02202143	127,125625
4,103429	-0,003237	-0,003203	0,005622	-12,904118	13,18	-831,7286193279	127,351225
4,103429	-0,003237	-0,003204	0,005622	-12,904118	13,19	-832,4656407008	127,577025
4,559365	-0,003237	-0,003204	0,006246	-12,922941	13,2	-828,0483055937	127,803025
4,559365	-0,003235	-0,003203	0,006246	-12,922941	13,21	-828,7807676066	128,029225
5,471238	-0,003232	-0,003203	0,007496	-12,942353	13,22	-819,1862678945	128,255625
5,471238	-0,003236	-0,003201	0,007496	-12,942353	13,23	-819,9096111774	128,482225
4,103429	-0,003236	-0,003201	0,005622	-12,961177	13,24	-836,1507475654	128,709025
4,103429	-0,003237	-0,003203	0,005622	-12,961177	13,25	-836,8877689383	128,936025
4,559365	-0,003237	-0,003203	0,006246	-12,981471	13,26	-832,4430776712	129,163225
4,559365	-0,003237	-0,003204	0,006246	-12,981471	13,27	-833,1755396841	129,390625
5,015302	-0,003237	-0,003204	0,006871	-13,001471	13,28	-828,717158952	129,618225
5,015302	-0,003235	-0,003201	0,006871	-13,001471	13,29	-829,4450615949	129,846025
5,015302	-0,003238	-0,003202	0,006871	-13,021471	13,3	-830,1729642378	130,074025
5,015302	-0,003237	-0,003203	0,006871	-13,021471	13,31	-830,9008668807	130,302225
5,471238	-0,003237	-0,003203	0,007496	-13,041764	13,32	-826,4197007236	130,530625
5,471238	-0,003238	-0,003203	0,007496	-13,041764	13,33	-827,1430440065	130,759225
6,839048	-0,003236	-0,003202	0,009369	-13,062058	13,34	-812,2118018394	130,988025
6,839048	-0,003237	-0,003201	0,009369	-13,062058	13,35	-812,9214670224	131,217025
6,383111	-0,003239	-0,003202	0,008745	-13,082059	13,36	-818,8584499103	131,446225
6,383111	-0,003233	-0,003204	0,008745	-13,082059	13,37	-819,5726744632	131,675625
5,927175	-0,003236	-0,003202	0,00812	-13,101176	13,38	-825,5233239761	131,905225
5,927175	-0,003236	-0,003204	0,00812	-13,101176	13,39	-826,242107889	132,135025
5,471238	-0,003232	-0,003201	0,007496	-13,120882	13,4	-832,2064469869	132,365025
5,471238	-0,003236	-0,003201	0,007496	-13,120882	13,41	-832,9297902698	132,595225
8,206858	-0,003236	-0,003204	0,011243	-13,141176	13,42	-802,1251130527	132,825625
8,206858	-0,003235	-0,003201	0,011243	-13,141176	13,43	-802,8211001356	133,056225
8,206858	-0,003237	-0,003204	0,011243	-13,16147	13,44	-803,5170872185	133,287025
8,206858	-0,003236	-0,003201	0,011243	-13,16147	13,45	-804,2130743014	133,518025
8,662794	-0,003236	-0,003201	0,011868	-13,181176	13,46	-799,6361615444	133,749225
8,662794	-0,003236	-0,003203	0,011868	-13,181176	13,47	-800,3275892673	133,980625
7,750921	-0,003236	-0,003203	0,010619	-13,202353	13,48	-811,5830656952	134,212225
7,750921	-0,003236	-0,003202	0,010619	-13,202353	13,49	-812,2836121481	134,444025
8,662794	-0,003236	-0,003202	0,011868	-13,222059	13,5	-802,401872436	134,676025
8,662794	-0,003238	-0,0032	0,011868	-13,222059	13,51	-803,0933001589	134,908225
9,118731	-0,003238	-0,0032	0,012493	-13,24147	13,52	-798,4844602568	135,140625
9,118731	-0,003237	-0,003201	0,012493	-13,24147	13,53	-799,1713286097	135,373225
9,118731	-0,003235	-0,003201	0,012493	-13,256176	13,54	-799,8581969626	135,606025
9,118731	-0,003237	-0,003202	0,012493	-13,256176	13,55	-800,5450653155	135,839025
8,206858	-0,003236	-0,003203	0,011243	-13,255882	13,56	-811,8689322134	136,072225
8,206858	-0,003237	-0,003203	0,011243	-13,255882	13,57	-812,5649192964	136,305625
10,030603	-0,003235	-0,003202	0,013742	-13,255882	13,58	-791,9504460543	136,539225
10,030603	-0,003237	-0,003201	0,013742	-13,255882	13,59	-792,6281956872	136,773025
9,574667	-0,003237	-0,003201	0,013117	-13,255882	13,6	-798,6426762001	137,007025
9,574667	-0,003235	-0,003203	0,013117	-13,255882	13,61	-799,324985193	137,241225
11,398413	-0,003237	-0,003201	0,015616	-13,255882	13,62	-778,6238723359	137,475625
11,398413	-0,003237	-0,003201	0,015616	-13,255882	13,63	-779,2879438688	137,710225
9,574667	-0,003236	-0,003202	0,013117	-13,255882	13,64	-801,3719121717	137,945025

## Module_Young
Essai	Allongement moyen (mm)	Contrainte moyenne (Mpa)	Module d'Young / Longueur (Mpa/mm)	Raideur (kN/m)
Corde 1	3,495	1152,3091287445	315,2900551273	18,9174033076
Corde 1 bis	4,545	1871,2302037182	389,1241800225	23,3474508013
Corde 2	2,5205607477	961,969892914	415,3302537458	41,5330253746
Corde 2 bis	3,475	1441,2756443	429,6585163151	42,9658516315
Corde 3	2,495	929,1495036	378,1381428618	64,2834842865
Corde 3 bis	2,645	1086,9664510572	381,6620677096	64,8825515106
Corde 4	1,895	255,4198643966	103,8181175667	46,718152905
Corde 4 bis	2,77	229,5236241902	115,2175590648	51,8479015792
Corde 5	1,87	118,2784641684	60,0770761834	54,0693685651
Corde 5 bis	3,995	253,5269794167	62,0119082552	55,8107174297
Corde 6	1,895	77,8055662909	49,0818175138	44,1736357625
Corde 6 bis	1,895	97,3838951045	50,9320730378	44,1736357625